## Standards
Macro-to-nanoscale investigation unlocks gold and silver enrichment by lead-bismuth metallic melts in the Switchback epithermal deposit, southern Mexico
Néstor Cano 1,*, José María González-Jiménez 2, Antoni Camprubí 3, Joaquín A. Proenza 4
1Programa de Posgrado en Ciencias de la Tierra, Universidad Nacional Autónoma de México. Ciudad Universitaria, 04510 Coyoacán, CDMX, Mexico
2Instituto Andaluz de Ciencias de la Tierra (IACT), Consejo Superior de Investigaciones Científicas (CSIC), Avda. de las Palmeras 4, 18100 Armilla, Granada, Spain
3Instituto de Geología, Universidad Nacional Autónoma de México. Ciudad Universitaria, 04510 Coyoacán, CDMX, Mexico
4Departament de Mineralogia, Petrologia i Geologia Aplicada, Facultat de Ciències de la Terra, Universitat de Barcelona, Martí i Franquès s/n, 08028 Barcelona, Spain
5Instituto de Geociencias, Universidad Nacional Autónoma de México. Blvd. Juriquilla 3001, 76230 Juriquilla, Qro., Mexico
American Mineralogist: April 2025 Online Materials AM-25-49388
*nacanoh@comunidad.unam.mx
Supplementary Table S1. EPMA standards and results.
Element/X-ray | Standard | Crystal | Composition
Te/Lα | Te | PETJ | Te (100 wt.%)
Sb/Lα | Sb | PETJ | Sb (100 wt.%)
Bi/Mα | Bi | PETJ | Bi (100 wt.%)
Se/Lα | In2Se | TAP | In (49.22 wt.%), Se (50.78 wt.%)
As/Lβ | Arsenopyrite | TAP | Fe (34.00 wt.%), S (19.00 wt. %), As (47.00 wt. %)
S/Kα | PbS | PETL | Pb (86.6 wt.%), S (13.4 wt.%)
Pb/Mα | PbS | PETL | Pb (86.6 wt.%), S (13.4 wt.%)
Ag/Lα | Ag2S | PETL | Ag (87.06 wt.%), S (12.94 wt.%)
Cu/Kα | Chalcopyrite | LIFH | Cu (34.44 wt.%), Fe (30.45 wt.%), S (34.93 wt.%), Si (0.21 wt.%)
Au/Lα | Au | LIFH | Au (100 wt.%)

## Pb-Bi minerals
Macro-to-nanoscale investigation unlocks gold and silver enrichment by lead-bismuth metallic melts in the Switchback epithermal deposit, southern Mexico
Néstor Cano 1,*, José María González-Jiménez 2, Antoni Camprubí 3, Joaquín A. Proenza 4
1Programa de Posgrado en Ciencias de la Tierra, Universidad Nacional Autónoma de México. Ciudad Universitaria, 04510 Coyoacán, CDMX, Mexico
2Instituto Andaluz de Ciencias de la Tierra (IACT), Consejo Superior de Investigaciones Científicas (CSIC), Avda. de las Palmeras 4, 18100 Armilla, Granada, Spain
3Instituto de Geología, Universidad Nacional Autónoma de México. Ciudad Universitaria, 04510 Coyoacán, CDMX, Mexico
4Departament de Mineralogia, Petrologia i Geologia Aplicada, Facultat de Ciències de la Terra, Universitat de Barcelona, Martí i Franquès s/n, 08028 Barcelona, Spain
5Instituto de Geociencias, Universidad Nacional Autónoma de México. Blvd. Juriquilla 3001, 76230 Juriquilla, Qro., Mexico
American Mineralogist: April 2025 Online Materials AM-25-49388
*nacanoh@comunidad.unam.mx
Supplementary Table S1. EPMA standards and results.
|  |  | wt.% | [10 empty] | at.% | [10 empty] | Ternary diagram (Fig. 4a) |  |  | %Cation (Cat) vs. %anion (An) |  |  |  | mol.% PbS, AgS, and BiS | [13 empty] | a.p.f.u. | [6 empty] | Normalized a.p.f.u. |  |  | Parameters for lillianite homologues* |  |  | Charge balance | [6 empty] | Ratios |  | Molecular masses
No. | Spot | Mineral | Te | Sb | Bi | Se | As | S | Pb | Ag | Cu | Au | Total | Te | Sb | Bi | Se | As | S | Pb | Ag | Cu | Au | Total | Bi | Ag+Cu | Pb | %Cat calc | %An calc | %Cat ideal | %An ideal | PbS wt.% | AgS wt.% | BiS wt.% | Total | PbS_N | AgS_N | BiS_N | PbS/at. | AgS/at | BiS/at | Total | PbS mol% | AgS mol% | BiS mol% | Bi | Sb | Se | S | Pb | Ag | Total | Bi | Ag | Pb | N | L% | x | Bi | Sb | Se | S | Pb | Ag | Total | Bi/Ag | Sb/Bi | Te | 127.6
1 | 041-c1-1 | Galena | 0.0471 | 0.0726 | 4.46 | 1.3 | 0 | 12.95 | 78.59 | 2.25 | 0 | 0 | 99.6697 | 0.0003691223 | 0.0005962549 | 0.02134171 | 0.01646403 | 0 | 0.4168679 | 0.3792954 | 0.02085879 | 0 | 0 | 0.8557931 | 0.02134171 | 0.02085879 | 0.3792954 | 49.25207 | 50.74793 | 50 | 50 | 90.37281 | 2.897978 | 5.12298 | 98.39377 | 91.8481 | 2.945286 | 5.206611 | 0.3854872 | 0.0211993 | 0.02169011 | 0.4283766 | 89.98792 | 4.948753 | 5.063327 | 0.05063327 |  | 0.03799405 | 0.962006 | 0.8998792 | 0.04948753 | 2 | [6 empty] | 0.1518998 | 0 | -0.0759881 | -1.924012 | 1.799758 | 0.04948753 | 0.001145742 | 1.023152 | 0.02793847 | Sb | 121.76
2 | 041-c1-2 | Galena | 0.0944 | 0 | 4.36 | 1.43 | 0.0239 | 13.1 | 77.41 | 2.27 | 0 | 0 | 98.6884 | 0.0007398119 | 0 | 0.0208632 | 0.01811044 | 0.0003190001 | 0.4216964 | 0.3736004 | 0.0210442 | 0 | 0 | 0.8563735 | 0.0208632 | 0.0210442 | 0.3736004 | 48.51946 | 51.48054 | 50 | 50 | 89.0159 | 2.923738 | 5.008115 | 96.94775 | 91.81842 | 3.015787 | 5.165788 | 0.3853626 | 0.02170674 | 0.02152005 | 0.4285894 | 89.91417 | 5.064695 | 5.021133 | 0.05021133 |  | 0.04117815 | 0.9588218 | 0.8991417 | 0.05064695 | 2 | [6 empty] | 0.150634 | 0 | -0.08235631 | -1.917644 | 1.798283 | 0.05064695 | -0.0004356108 | 0.9913991 | 0 | Bi | 208.9804
3 | 041-c1-3 | Galena | 0 | 0 | 4.84 | 1.81 | 0 | 12.79 | 78.29 | 2.35 | 0 | 0 | 100.0799 | 0 | 0 | 0.02316007 | 0.022923 | 0 | 0.4117174 | 0.3778475 | 0.02178585 | 0 | 0 | 0.8574338 | 0.02316007 | 0.02178585 | 0.3778475 | 49.30916 | 50.69084 | 50 | 50 | 90.02783 | 3.026777 | 5.559467 | 98.61408 | 91.29308 | 3.069316 | 5.6376 | 0.3831578 | 0.02209202 | 0.02348556 | 0.4287353 | 89.3693 | 5.152835 | 5.477869 | 0.05477869 |  | 0.05274015 | 0.9472598 | 0.893693 | 0.05152835 | 2 | [6 empty] | 0.1643361 | 0 | -0.1054803 | -1.89452 | 1.787386 | 0.05152835 | 0.003250336 | 1.063079 | 0 | Se | 78.96
60 | 041-c5-1 | Galena | 0.0752 | 0.0298 | 4.18 | 1.29 | 0 | 12.78 | 78.52 | 1.94 | 0 | 0 | 98.8151 | 0.0005893417 | 0.0002447438 | 0.02000188 | 0.01633739 | 0 | 0.4113955 | 0.3789575 | 0.01798491 | 0 | 0 | 0.8455112 | 0.02000188 | 0.01798491 | 0.3789575 | 49.31269 | 50.68731 | 50 | 50 | 90.29232 | 2.498701 | 4.801358 | 97.59238 | 92.51985 | 2.560345 | 4.919809 | 0.3883065 | 0.0184286 | 0.02049533 | 0.4272304 | 90.88924 | 4.313504 | 4.797253 | 0.04797253 |  | 0.0381953 | 0.9618047 | 0.9088924 | 0.04313504 | 2 | [6 empty] | 0.1439176 | 0 | -0.07639061 | -1.923609 | 1.817785 | 0.04313504 | 0.004837491 | 1.112148 | 0.01223604 | S | 31.065
61 | 041-c5-2 | Galena | 0.0103 | 0.0116 | 4.18 | 1.29 | 0 | 13.06 | 78.53 | 2.12 | 0 | 0 | 99.202 | 8.0721e-05 | 9.526938e-05 | 0.02000188 | 0.01633739 | 0 | 0.4204088 | 0.3790058 | 0.01965361 | 0 | 0 | 0.8555835 | 0.02000188 | 0.01965361 | 0.3790058 | 48.93284 | 51.06716 | 50 | 50 | 90.30381 | 2.73054 | 4.801358 | 97.83571 | 92.30148 | 2.790944 | 4.907572 | 0.38739 | 0.02008838 | 0.02044435 | 0.4279228 | 90.52803 | 4.694395 | 4.77758 | 0.0477758 |  | 0.03740705 | 0.962593 | 0.9052803 | 0.04694395 | 2 | [6 empty] | 0.1433274 | 0 | -0.07481409 | -1.925186 | 1.810561 | 0.04694395 | 0.0008318454 | 1.01772 | 0.004763022 | Pb | 207.2
62 | 041-c5-3 | Galena | 0 | 0.0112 | 3.9 | 1.23 | 0.0055 | 12.93 | 78.15 | 2.07 | 0 | 0 | 98.2968 | 0 | 9.198423e-05 | 0.01866204 | 0.01557751 | 7.341008e-05 | 0.416224 | 0.3771718 | 0.01919009 | 0 | 0 | 0.8469909 | 0.01866204 | 0.01919009 | 0.3771718 | 48.99981 | 51.00019 | 50 | 50 | 89.86684 | 2.66614 | 4.479736 | 97.01272 | 92.63408 | 2.748238 | 4.617679 | 0.3887859 | 0.019781 | 0.01923669 | 0.4278036 | 90.87953 | 4.62385 | 4.496617 | 0.04496617 |  | 0.03607562 | 0.9639244 | 0.9087953 | 0.0462385 | 2 | [6 empty] | 0.1348985 | 0 | -0.07215123 | -1.927849 | 1.817591 | 0.0462385 | -0.001272333 | 0.9724833 | 0.004928949 | Ag | 107.8682
1 | 041SDP-c1-1 | Galena | 0.1132 | 0.062 | 2.89 | 1.02 | 0.0311 | 13.31 | 81.56 | 1.37 | 0 | 0 | 100.3562 | 0.0008871473 | 0.0005091984 | 0.01382905 | 0.01291793 | 0.0004151006 | 0.4284565 | 0.3936293 | 0.01270068 | 0 | 0 | 0.8633449 | 0.01382905 | 0.01270068 | 0.3936293 | 48.66642 | 51.33358 | 50 | 50 | 93.7881 | 1.764547 | 3.319599 | 98.87224 | 94.85786 | 1.784674 | 3.357463 | 0.3981192 | 0.01284555 | 0.01398679 | 0.4249515 | 93.68579 | 3.022828 | 3.291384 | 0.03291384 |  | 0.02926752 | 0.9707325 | 0.9368579 | 0.03022828 | 2 | [6 empty] | 0.09874152 | 0 | -0.05853504 | -1.941465 | 1.873716 | 0.03022828 | 0.002685562 | 1.088843 | 0.03682093 | Cu | 63.546
2 | 041SDP-c1-2 | Galena | 0 | 0 | 2.97 | 0.8337 | 0 | 13.48 | 80.98 | 1.41 | 0.0177 | 0 | 99.6915 | 0 | 0 | 0.01421186 | 0.01055851 | 0 | 0.4339289 | 0.3908301 | 0.01307151 | 0.0002785384 | 0 | 0.8628794 | 0.01421186 | 0.01335005 | 0.3908301 | 48.48789 | 51.51211 | 50 | 50 | 93.12114 | 1.816066 | 3.411491 | 98.3487 | 94.68467 | 1.846559 | 3.468771 | 0.3973923 | 0.01329098 | 0.01445048 | 0.4251337 | 93.47465 | 3.126306 | 3.399043 | 0.03399043 |  | 0.02375435 | 0.9762456 | 0.9347465 | 0.03126306 | 2 | [6 empty] | 0.1019713 | 0 | -0.04750871 | -1.952491 | 1.869493 | 0.03126306 | 0.002727373 | 1.087239 | 0 | Au | 196.96657
3 | 041SDP-c1-3 | Galena | 0.2294 | 0 | 2.75 | 0.8992 | 0.0146 | 13.37 | 82 | 1.39 | 0 | 0 | 100.6531 | 0.001797806 | 0 | 0.01315913 | 0.01138804 | 0.0001948704 | 0.4303879 | 0.3957529 | 0.0128861 | 0 | 0 | 0.8655667 | 0.01315913 | 0.0128861 | 0.3957529 | 48.73086 | 51.26914 | 50 | 50 | 94.29406 | 1.790307 | 3.158788 | 99.24316 | 95.01316 | 1.80396 | 3.182878 | 0.398771 | 0.01298437 | 0.01325948 | 0.4250148 | 93.82519 | 3.055039 | 3.119769 | 0.03119769 |  | 0.02577787 | 0.9742221 | 0.9382519 | 0.03055039 | 2 | [6 empty] | 0.09359308 | 0 | -0.05155575 | -1.948444 | 1.876504 | 0.03055039 | 0.0006473064 | 1.021188 | 0 | As | 74.921595
127 | 041SDP-c10-1 | Galena | 0.0591 | 0 | 3.34 | 1.61 | 0 | 13.19 | 79.78 | 1.64 | 0 | 0 | 99.6191 | 0.0004631661 | 0 | 0.01598236 | 0.02039007 | 0 | 0.4245936 | 0.3850386 | 0.01520374 | 0 | 0 | 0.8616715 | 0.01598236 | 0.01520374 | 0.3850386 | 48.30434 | 51.69566 | 50 | 50 | 91.74122 | 2.112304 | 3.836492 | 97.69002 | 93.91054 | 2.162252 | 3.92721 | 0.3941432 | 0.01556325 | 0.01636028 | 0.4260668 | 92.50739 | 3.652772 | 3.839839 | 0.03839839 |  | 0.04582207 | 0.9541779 | 0.9250739 | 0.03652772 | 2 | [6 empty] | 0.1151952 | 0 | -0.09164413 | -1.908356 | 1.850148 | 0.03652772 | 0.001870674 | 1.051212 | 0 | AgBiS2 | 378.9786
128 | 041SDP-c10-2 | Galena | 0.0209 | 0 | 3.25 | 1.46 | 0 | 13.01 | 79.12 | 1.74 | 0.0092 | 0 | 98.6102 | 0.0001637931 | 0 | 0.0155517 | 0.01849037 | 0 | 0.4187993 | 0.3818533 | 0.0161308 | 0.000144777 | 0 | 0.851134 | 0.0155517 | 0.01627557 | 0.3818533 | 48.60346 | 51.39654 | 50 | 50 | 90.98227 | 2.241103 | 3.733113 | 96.95649 | 93.83825 | 2.311453 | 3.850298 | 0.3938398 | 0.01663715 | 0.01603987 | 0.4265169 | 92.33863 | 3.900702 | 3.760666 | 0.03760666 |  | 0.04228404 | 0.957716 | 0.9233863 | 0.03900702 | 2 | [6 empty] | 0.11282 | 0 | -0.08456809 | -1.915432 | 1.846773 | 0.03900702 | -0.00140036 | 0.9640998 | 0 | AgS | 138.9332
129 | 041SDP-c10-3 | Galena | 0.071 | 0 | 3.41 | 1.63 | 0.0154 | 13.32 | 79.8 | 1.79 | 0 | 0 | 100.0363 | 0.0005564263 | 0 | 0.01631732 | 0.02064336 | 0.0002055482 | 0.4287784 | 0.3851351 | 0.01659433 | 0 | 0 | 0.8682305 | 0.01631732 | 0.01659433 | 0.3851351 | 48.14929 | 51.85071 | 50 | 50 | 91.76422 | 2.305503 | 3.916898 | 97.98662 | 93.64975 | 2.352875 | 3.99738 | 0.3930487 | 0.0169353 | 0.0166526 | 0.4266366 | 92.12728 | 3.96949 | 3.903228 | 0.03903228 |  | 0.04593317 | 0.9540668 | 0.9212728 | 0.0396949 | 2 | [6 empty] | 0.1170968 | 0 | -0.09186634 | -1.908134 | 1.842546 | 0.0396949 | -0.0006626186 | 0.9833072 | 0 | BiS | 240.0454
|  | Average S.D. (%) |  |  | 11.9 | 8.49 |  | 1.71 | 1.65 | 7.42
|  | Average DL (ppm) | 1430 | 1343 | 3432 | 669 | 1444 | 313 | 1979 | 655 | 794 | 2602
4 | 041-c2-1 | Galena (ss) | 0 | 0.0124 | 7.03 | 2.45 | 0 | 12.61 | 74.71 | 3.76 | 0 | 0 | 100.5723 | 0 | 0.0001018397 | 0.03363952 | 0.03102837 | 0 | 0.4059231 | 0.3605695 | 0.03485735 | 0 | 0 | 0.8661196 | 0.03363952 | 0.03485735 | 0.3605695 | 49.53893 | 50.46107 | 50 | 50 | 85.91109 | 4.842844 | 8.075012 | 98.82895 | 86.92908 | 4.900228 | 8.170695 | 0.364842 | 0.03527039 | 0.03403812 | 0.4341505 | 84.03583 | 8.124 | 7.840167 | 0.07840167 |  | 0.07101102 | 0.928989 | 0.8403583 | 0.08124 | 2 | [6 empty] | 0.235205 | 0 | -0.142022 | -1.857978 | 1.680717 | 0.08124 | -0.002838338 | 0.9650623 | 0.003027382 | PbS | 238.265
5 | 041-c2-2 | Galena (ss) | 0 | 0.0429 | 6.56 | 2.55 | 0.0037 | 12.54 | 74.79 | 3.51 | 0 | 0 | 99.9967 | 0 | 0.0003523325 | 0.0313905 | 0.03229483 | 4.938496e-05 | 0.4036697 | 0.3609556 | 0.03253971 | 0 | 0 | 0.8612521 | 0.0313905 | 0.03253971 | 0.3609556 | 49.3335 | 50.6665 | 50 | 50 | 86.00309 | 4.520846 | 7.535146 | 98.05908 | 87.70538 | 4.610329 | 7.684292 | 0.3681001 | 0.03318378 | 0.03201183 | 0.4332957 | 84.95355 | 7.65846 | 7.387986 | 0.07387986 |  | 0.07407674 | 0.9259233 | 0.8495355 | 0.0765846 | 2 | [6 empty] | 0.2216396 | 0 | -0.1481535 | -1.851847 | 1.699071 | 0.0765846 | -0.002704743 | 0.9646829 | 0.01122417
6 | 041-c2-3 | Galena (ss) | 0 | 0 | 7.06 | 2.43 | 0 | 13.26 | 70.06 | 3.69 | 1.61 | 0 | 98.1101 | 0 | 0 | 0.03378307 | 0.03077508 | 0 | 0.4268469 | 0.3381274 | 0.03420841 | 0.02533598 | 0 | 0.8890769 | 0.03378307 | 0.05954439 | 0.3381274 | 48.52841 | 51.47159 | 50 | 50 | 80.56393 | 4.752684 | 8.109471 | 93.42608 | 86.2328 | 5.087106 | 8.680093 | 0.3619197 | 0.03661548 | 0.03616021 | 0.4346954 | 83.25823 | 8.423251 | 8.318518 | 0.08318518 |  | 0.06724999 | 0.93275 | 0.8325823 | 0.08423251 | 2 | [6 empty] | 0.2495555 | 0 | -0.1345 | -1.8655 | 1.665165 | 0.08423251 | -0.001047332 | 0.9875662 | 0
10 | 041-c2-7 | Galena (ss) | 0.042 | 0.1022 | 6.47 | 2.63 | 0 | 12.64 | 75.6 | 3.4 | 0 | 0 | 100.8841 | 0.0003291536 | 0.0008393561 | 0.03095984 | 0.033308 | 0 | 0.4068888 | 0.3648649 | 0.03151995 | 0 | 0 | 0.8687099 | 0.03095984 | 0.03151995 | 0.3648649 | 49.19302 | 50.80698 | 50 | 50 | 86.93453 | 4.379167 | 7.431767 | 98.74546 | 88.03901 | 4.434803 | 7.526186 | 0.3695004 | 0.0319204 | 0.03135318 | 0.432774 | 85.37953 | 7.375767 | 7.244701 | 0.07244701 |  | 0.07566617 | 0.9243338 | 0.8537953 | 0.07375767 | 2 | [6 empty] | 0.217341 | 0 | -0.1513323 | -1.848668 | 1.707591 | 0.07375767 | -0.001310666 | 0.9822301 | 0.02711112
11 | 041-c2-8 | Galena (ss) | 0 | 0 | 5.93 | 2.42 | 0 | 12.75 | 75.89 | 3.01 | 0.1819 | 0 | 100.1818 | 0 | 0 | 0.02837587 | 0.03064843 | 0 | 0.4104297 | 0.3662645 | 0.02790442 | 0.002862493 | 0 | 0.8664854 | 0.02837587 | 0.03076692 | 0.3662645 | 49.09572 | 50.90428 | 50 | 50 | 87.26801 | 3.876851 | 6.811496 | 97.95635 | 89.08866 | 3.957733 | 6.953603 | 0.3739058 | 0.02848659 | 0.02896787 | 0.4313602 | 86.68063 | 6.603898 | 6.71547 | 0.0671547 |  | 0.06948526 | 0.9305147 | 0.8668063 | 0.06603898 | 2 | [6 empty] | 0.2014641 | 0 | -0.1389705 | -1.861029 | 1.733613 | 0.06603898 | 0.001115723 | 1.016895 | 0
12 | 041-c2-9 | Galena (ss) | 0 | 0.015 | 5.75 | 2.3 | 0 | 12.51 | 75.15 | 2.95 | 0 | 0 | 98.6751 | 0 | 0.0001231932 | 0.02751454 | 0.02912867 | 0 | 0.402704 | 0.3626931 | 0.02734819 | 0 | 0 | 0.8495117 | 0.02751454 | 0.02734819 | 0.3626931 | 49.15245 | 50.84755 | 50 | 50 | 86.41706 | 3.799572 | 6.604739 | 96.82137 | 89.25412 | 3.924311 | 6.821572 | 0.3746002 | 0.02824603 | 0.02841784 | 0.4312641 | 86.86098 | 6.54959 | 6.589429 | 0.06589429 |  | 0.06745361 | 0.9325464 | 0.8686098 | 0.0654959 | 2 | [6 empty] | 0.1976829 | 0 | -0.1349072 | -1.865093 | 1.73722 | 0.0654959 | 0.0003983954 | 1.006083 | 0.004477384
16 | 041-c2-13 | Galena (ss) | 0 | 0.2015 | 9.51 | 2.36 | 0 | 13.06 | 71.26 | 4.26 | 0 | 0 | 100.6515 | 0 | 0.001654895 | 0.04550666 | 0.02988855 | 0 | 0.4204088 | 0.3439189 | 0.03949264 | 0 | 0 | 0.8808705 | 0.04550666 | 0.03949264 | 0.3439189 | 48.69254 | 51.30746 | 50 | 50 | 81.94384 | 5.486839 | 10.92366 | 98.35434 | 83.31492 | 5.578644 | 11.10644 | 0.3496733 | 0.04015343 | 0.04626807 | 0.4360948 | 80.18287 | 9.207499 | 10.60964 | 0.1060964 |  | 0.06637514 | 0.9336249 | 0.8018287 | 0.09207499 | 2 | [6 empty] | 0.3182891 | 0 | -0.1327503 | -1.86725 | 1.603657 | 0.09207499 | 0.01402137 | 1.152282 | 0.03636599
17 | 041-c2-14 | Galena (ss) | 0 | 0.1567 | 8.03 | 2.37 | 0 | 12.96 | 72.55 | 4.12 | 0 | 0 | 100.1867 | 0 | 0.001286958 | 0.03842466 | 0.0300152 | 0 | 0.4171898 | 0.3501448 | 0.03819476 | 0 | 0 | 0.8752561 | 0.03842466 | 0.03819476 | 0.3501448 | 48.75878 | 51.24122 | 50 | 50 | 83.42725 | 5.30652 | 9.223662 | 97.95743 | 85.16684 | 5.41717 | 9.41599 | 0.3574459 | 0.03899118 | 0.03922587 | 0.4356629 | 82.04643 | 8.949851 | 9.003721 | 0.09003721 |  | 0.06711732 | 0.9328827 | 0.8204643 | 0.08949851 | 2 | [6 empty] | 0.2701116 | 0 | -0.1342346 | -1.865765 | 1.640929 | 0.08949851 | 0.000538696 | 1.006019 | 0.03349302
22 | 041-c3-1 | Galena (ss) | 0.0959 | 0.0454 | 7.72 | 2.56 | 0 | 12.86 | 72.13 | 3.99 | 0 | 0 | 99.4014 | 0.0007515674 | 0.0003728647 | 0.03694126 | 0.03242148 | 0 | 0.4139707 | 0.3481178 | 0.03698959 | 0 | 0 | 0.8695652 | 0.03694126 | 0.03698959 | 0.3481178 | 48.53559 | 51.46441 | 50 | 50 | 82.94428 | 5.139081 | 8.86758 | 96.95094 | 85.55284 | 5.300703 | 9.146461 | 0.3590659 | 0.03815289 | 0.03810305 | 0.4353218 | 82.48286 | 8.764295 | 8.752846 | 0.08752846 |  | 0.07263003 | 0.92737 | 0.8248286 | 0.08764295 | 2 | [6 empty] | 0.2625854 | 0 | -0.1452601 | -1.85474 | 1.649657 | 0.08764295 | -0.000114494 | 0.9986936 | 0.01009345
23 | 041-c3-2 | Galena (ss) | 0.0415 | 0.1713 | 7.02 | 2.65 | 0 | 12.74 | 73.43 | 3.78 | 0 | 0 | 99.8328 | 0.0003252351 | 0.001406866 | 0.03359167 | 0.0335613 | 0 | 0.4101078 | 0.3543919 | 0.03504277 | 0 | 0 | 0.8684276 | 0.03359167 | 0.03504277 | 0.3543919 | 48.71176 | 51.28824 | 50 | 50 | 84.43918 | 4.868603 | 8.063525 | 97.37131 | 86.71875 | 5.000039 | 8.281212 | 0.3639592 | 0.0359888 | 0.03449853 | 0.4344466 | 83.77538 | 8.283826 | 7.940798 | 0.07940798 |  | 0.07564488 | 0.9243551 | 0.8377538 | 0.08283826 | 2 | [6 empty] | 0.2382239 | 0 | -0.1512898 | -1.84871 | 1.675508 | 0.08283826 | -0.003430279 | 0.9585906 | 0.0418814
32 | 041-c3-11 | Galena (ss) | 0 | 0.0296 | 7.35 | 2.59 | 0 | 12.26 | 72.4 | 3.72 | 0 | 0 | 98.3497 | 0 | 0.0002431012 | 0.03517076 | 0.03280142 | 0 | 0.3946564 | 0.3494208 | 0.03448653 | 0 | 0 | 0.846779 | 0.03517076 | 0.03448653 | 0.3494208 | 49.49085 | 50.50915 | 50 | 50 | 83.25476 | 4.791324 | 8.44258 | 96.48866 | 86.2845 | 4.965686 | 8.749815 | 0.3621367 | 0.03574154 | 0.03645067 | 0.4343289 | 83.37845 | 8.229141 | 8.392412 | 0.08392412 |  | 0.07673604 | 0.923264 | 0.8337845 | 0.08229141 | 2 | [6 empty] | 0.2517723 | 0 | -0.1534721 | -1.846528 | 1.667569 | 0.08229141 | 0.001632707 | 1.019841 | 0.006912025
35 | 041-c3-14 | Galena (ss) | 0 | 0.0585 | 8.33 | 2.54 | 0 | 12.43 | 71.96 | 4.53 | 0 | 0.2855 | 100.1339 | 0 | 0.0004804534 | 0.0398602 | 0.03216819 | 0 | 0.4001288 | 0.3472973 | 0.04199569 | 0 | 0.001449485 | 0.8633801 | 0.0398602 | 0.04199569 | 0.3472973 | 49.87406 | 50.12594 | 50 | 50 | 82.74879 | 5.834596 | 9.568257 | 98.15164 | 84.30709 | 5.944471 | 9.748443 | 0.3538375 | 0.04278654 | 0.04061083 | 0.4372348 | 80.92618 | 9.785712 | 9.288105 | 0.09288105 |  | 0.07441224 | 0.9255878 | 0.8092618 | 0.09785712 | 2 | [6 empty] | 0.2786431 | 0 | -0.1488245 | -1.851176 | 1.618524 | 0.09785712 | -0.004976072 | 0.9491496 | 0.01205346
40 | 041-c4-3 | Galena (ss) | 0 | 0.0271 | 7.87 | 3.97 | 0.0349 | 11.63 | 70.87 | 3.92 | 0.001 | 0 | 98.3231 | 0 | 0.000222569 | 0.03765903 | 0.05027862 | 0.0004658203 | 0.3743763 | 0.3420367 | 0.03634065 | 1.573663e-05 | 0 | 0.8413954 | 0.03765903 | 0.03635638 | 0.3420367 | 49.44787 | 50.55213 | 50 | 50 | 81.49537 | 5.048922 | 9.039878 | 95.58417 | 85.26032 | 5.282174 | 9.457505 | 0.3578382 | 0.03801952 | 0.03939882 | 0.4352566 | 82.21317 | 8.734969 | 9.051861 | 0.09051861 |  | 0.1183988 | 0.8816012 | 0.8221317 | 0.08734969 | 2 | [6 empty] | 0.2715558 | 0 | -0.2367975 | -1.763202 | 1.644263 | 0.08734969 | 0.003168927 | 1.036279 | 0.005910109
41 | 041-c4-4 | Galena (ss) | 0.1592 | 0 | 9.93 | 3.63 | 0 | 11.84 | 67.34 | 5.21 | 0.2229 | 0 | 98.3322 | 0.001247649 | 0 | 0.04751642 | 0.04597264 | 0 | 0.3811363 | 0.325 | 0.04829968 | 0.003507695 | 0 | 0.8526804 | 0.04751642 | 0.05180738 | 0.325 | 49.76352 | 50.23648 | 50 | 50 | 77.436125 | 6.71043 | 11.4061 | 95.55265 | 81.04027 | 7.022756 | 11.93698 | 0.3401266 | 0.05054772 | 0.04972799 | 0.4404023 | 77.23089 | 11.47762 | 11.29149 | 0.1129149 |  | 0.1076368 | 0.8923632 | 0.7723089 | 0.1147762 | 2 | [6 empty] | 0.3387448 | 0 | -0.2152736 | -1.784726 | 1.544618 | 0.1147762 | -0.001861303 | 0.9837832 | 0
42 | 041-c4-5 | Galena (ss) | 0.166 | 0 | 9.56 | 3.82 | 0 | 11.96 | 67.97 | 4.99 | 0.3268 | 0 | 98.7928 | 0.00130094 | 0 | 0.04574592 | 0.04837893 | 0 | 0.3849992 | 0.3280405 | 0.04626016 | 0.005142731 | 0 | 0.8598684 | 0.04574592 | 0.05140289 | 0.3280405 | 49.44819 | 50.55181 | 50 | 50 | 78.16058 | 6.427072 | 10.9811 | 95.56875 | 81.78466 | 6.725077 | 11.49026 | 0.3432509 | 0.04840511 | 0.04786703 | 0.439523 | 78.09622 | 11.0131 | 10.89068 | 0.1089068 |  | 0.1116321 | 0.8883679 | 0.7809622 | 0.110131 | 2 | [6 empty] | 0.3267203 | 0 | -0.2232643 | -1.776736 | 1.561924 | 0.110131 | -0.001224248 | 0.9888837 | 0
48 | 041-c4-11 | Galena (ss) | 0 | 0 | 6.47 | 3.9 | 0 | 12.05 | 73.24 | 3.45 | 0.0119 | 0 | 99.1219 | 0 | 0 | 0.03095984 | 0.0493921 | 0 | 0.3878963 | 0.3534749 | 0.03198348 | 0.0001872659 | 0 | 0.8538939 | 0.03095984 | 0.03217074 | 0.3534749 | 48.7889 | 51.2111 | 50 | 50 | 84.2207 | 4.443567 | 7.431767 | 96.09603 | 87.64222 | 4.62409 | 7.733688 | 0.3678351 | 0.03328283 | 0.03221761 | 0.4333355 | 84.88459 | 7.680614 | 7.434795 | 0.07434795 |  | 0.1129508 | 0.8870492 | 0.8488459 | 0.07680614 | 2 | [6 empty] | 0.2230439 | 0 | -0.2259017 | -1.774098 | 1.697692 | 0.07680614 | -0.00245819 | 0.9679949 | 0
70 | 041-c6-6 | Galena (ss) | 0 | 0 | 7 | 4.85 | 0 | 11.48 | 72.35 | 3.96 | 0.0138 | 0 | 99.6539 | 0 | 0 | 0.03349596 | 0.06142351 | 0 | 0.3695477 | 0.3491795 | 0.03671147 | 0.0002171655 | 0 | 0.8505754 | 0.03349596 | 0.03692863 | 0.3491795 | 49.3318 | 50.6682 | 50 | 50 | 83.19726 | 5.100442 | 8.040552 | 96.33826 | 86.35953 | 5.294306 | 8.346167 | 0.3624516 | 0.03810684 | 0.03476912 | 0.4353275 | 83.25951 | 8.753603 | 7.986887 | 0.07986887 |  | 0.1425234 | 0.8574766 | 0.8325951 | 0.08753603 | 2 | [6 empty] | 0.2396066 | 0 | -0.2850469 | -1.714953 | 1.66519 | 0.08753603 | -0.007667153 | 0.9124115 | 0
4 | 041SDP-c2-1 | Galena (ss) | 0.1089 | 0.1269 | 8.45 | 5.58 | 0 | 11.13 | 69.14 | 4.43 | 0 | 0 | 98.9659 | 0.0008534483 | 0.001042214 | 0.04043441 | 0.07066869 | 0 | 0.358281 | 0.3336873 | 0.04106864 | 0 | 0 | 0.8460357 | 0.04043441 | 0.04106864 | 0.3336873 | 49.0748 | 50.9252 | 50 | 50 | 79.50599 | 5.705797 | 9.706095 | 94.91789 | 83.76292 | 6.011298 | 10.22578 | 0.3515536 | 0.04326754 | 0.04259936 | 0.4374205 | 80.36971 | 9.891521 | 9.738766 | 0.09738766 |  | 0.1647482 | 0.8352518 | 0.8036971 | 0.09891521 | 2 | [6 empty] | 0.292163 | 0 | -0.3294964 | -1.670504 | 1.607394 | 0.09891521 | -0.001527549 | 0.984557 | 0.02577542
5 | 041SDP-c2-2 | Galena (ss) | 0 | 0 | 8.36 | 5.77 | 0 | 11.31 | 69.36 | 4.33 | 0 | 0 | 99.1301 | 0 | 0 | 0.04000375 | 0.07307497 | 0 | 0.3640753 | 0.334749 | 0.04014158 | 0 | 0 | 0.8520447 | 0.04000375 | 0.04014158 | 0.334749 | 48.69397 | 51.30603 | 50 | 50 | 79.75898 | 5.576998 | 9.602717 | 94.93869 | 84.01103 | 5.874315 | 10.11465 | 0.3525949 | 0.04228158 | 0.0421364 | 0.4370129 | 80.68295 | 9.675133 | 9.641912 | 0.09641912 |  | 0.1671621 | 0.8328379 | 0.8068295 | 0.09675133 | 2 | [6 empty] | 0.2892574 | 0 | -0.3343243 | -1.665676 | 1.613659 | 0.09675133 | -0.0003322018 | 0.9965664 | 0
6 | 041SDP-c2-3 | Galena (ss) | 0.0999 | 0.0112 | 6.81 | 5.62 | 0 | 11.14 | 71.73 | 3.63 | 0 | 0 | 99.0412 | 0.0007829154 | 9.198423e-05 | 0.03258679 | 0.07117528 | 0 | 0.3586029 | 0.3461873 | 0.03365218 | 0 | 0 | 0.8430793 | 0.03258679 | 0.03365218 | 0.3461873 | 48.91903 | 51.08097 | 50 | 50 | 82.48431 | 4.675405 | 7.822309 | 94.98202 | 86.84202 | 4.92241 | 8.235568 | 0.3644766 | 0.03543005 | 0.03430838 | 0.434215 | 83.9392 | 8.159563 | 7.901241 | 0.07901241 |  | 0.1656093 | 0.8343907 | 0.839392 | 0.08159563 | 2 | [6 empty] | 0.2370372 | 0 | -0.3312186 | -1.668781 | 1.678784 | 0.08159563 | -0.002583229 | 0.9683411 | 0.002822746
13 | 041SDP-c3-1 | Galena (ss) | 0.1229 | 0.0754 | 9.6 | 5.88 | 0 | 11.28 | 68.38 | 4.84 | 0.0012 | 0 | 100.1794 | 0.0009631661 | 0.000619251 | 0.04593732 | 0.07446809 | 0 | 0.3631096 | 0.3300193 | 0.04486957 | 1.888396e-05 | 0 | 0.8600052 | 0.04593732 | 0.04488846 | 0.3300193 | 48.93518 | 51.06482 | 50 | 50 | 78.63205 | 6.233873 | 11.02704 | 95.89297 | 81.99981 | 6.500866 | 11.49932 | 0.3441538 | 0.04679131 | 0.04790479 | 0.4388499 | 78.42176 | 10.66226 | 10.91598 | 0.1091598 |  | 0.1701825 | 0.8298175 | 0.7842176 | 0.1066226 | 2 | [6 empty] | 0.3274795 | 0 | -0.3403651 | -1.659635 | 1.568435 | 0.1066226 | 0.002537271 | 1.023797 | 0.01348035
14 | 041SDP-c3-2 | Galena (ss) | 0.084 | 0.0699 | 7.85 | 5.55 | 0 | 11 | 69.86 | 3.8 | 0.0258 | 0 | 98.2398 | 0.0006583072 | 0.0005740802 | 0.03756333 | 0.07028875 | 0 | 0.3540962 | 0.3371622 | 0.03522818 | 0.0004060051 | 0 | 0.8359771 | 0.03756333 | 0.03563418 | 0.3371622 | 49.08743 | 50.91257 | 50 | 50 | 80.33394 | 4.894363 | 9.016905 | 94.24521 | 85.23928 | 5.193222 | 9.567494 | 0.3577499 | 0.03737928 | 0.03985702 | 0.4349862 | 82.24397 | 8.593209 | 9.162824 | 0.09162824 |  | 0.165625 | 0.834375 | 0.8224397 | 0.08593209 | 2 | [6 empty] | 0.2748847 | 0 | -0.3312499 | -1.66875 | 1.644879 | 0.08593209 | 0.005696143 | 1.066287 | 0.01528299
15 | 041SDP-c3-3 | Galena (ss) | 0.0891 | 0 | 8.5 | 5.75 | 0 | 11.11 | 70.14 | 4.1 | 0.006 | 0 | 99.6951 | 0.0006982759 | 0 | 0.04067367 | 0.07282168 | 0 | 0.3576372 | 0.3385135 | 0.03800935 | 9.441979e-05 | 0 | 0.8484481 | 0.04067367 | 0.03810377 | 0.3385135 | 49.18285 | 50.81715 | 50 | 50 | 80.65592 | 5.28076 | 9.763528 | 95.70021 | 84.27978 | 5.518024 | 10.2022 | 0.3537229 | 0.0397171 | 0.04250113 | 0.4359411 | 81.14006 | 9.110658 | 9.749283 | 0.09749283 |  | 0.1691722 | 0.8308278 | 0.8114006 | 0.09110658 | 2 | [6 empty] | 0.2924785 | 0 | -0.3383444 | -1.661656 | 1.622801 | 0.09110658 | 0.006386252 | 1.070097 | 0
22 | 041SDP-c3-10 | Galena (ss) | 0 | 0.0147 | 7.3 | 4.92 | 0 | 11.54 | 70.77 | 3.99 | 0 | 0 | 98.5347 | 0 | 0.0001207293 | 0.03493151 | 0.06231003 | 0 | 0.3714792 | 0.3415541 | 0.03698959 | 0 | 0 | 0.8473851 | 0.03493151 | 0.03698959 | 0.3415541 | 48.79425 | 51.20575 | 50 | 50 | 81.38038 | 5.139081 | 8.385147 | 94.90461 | 85.74966 | 5.414997 | 8.835343 | 0.359892 | 0.03897554 | 0.03680697 | 0.4356745 | 82.6057 | 8.946024 | 8.448272 | 0.08448272 |  | 0.1436413 | 0.8563587 | 0.826057 | 0.08946024 | 2 | [6 empty] | 0.2534482 | 0 | -0.2872825 | -1.712717 | 1.652114 | 0.08946024 | -0.004977518 | 0.9443606 | 0.003456172
23 | 041SDP-c3-11 | Galena (ss) | 0 | 0.0999 | 6.41 | 4.96 | 0 | 11.32 | 72.63 | 3.39 | 0 | 0 | 98.81 | 0 | 0.0008204665 | 0.03067273 | 0.06281662 | 0 | 0.3643972 | 0.3505309 | 0.03142724 | 0 | 0 | 0.8406652 | 0.03067273 | 0.03142724 | 0.3505309 | 49.08385 | 50.91615 | 50 | 50 | 83.51924 | 4.366287 | 7.362848 | 95.24838 | 87.68574 | 4.584107 | 7.730156 | 0.3680177 | 0.03299504 | 0.03220289 | 0.4332156 | 84.95024 | 7.616309 | 7.433456 | 0.07433456 |  | 0.1470379 | 0.8529621 | 0.8495024 | 0.07616309 | 2 | [6 empty] | 0.2230037 | 0 | -0.2940757 | -1.705924 | 1.699005 | 0.07616309 | -0.001828532 | 0.9759919 | 0.02674905
24 | 041SDP-c3-12 | Galena (ss) | 0.0142 | 0 | 8.15 | 5.3 | 0 | 11.65 | 70.28 | 4.33 | 0 | 0 | 99.7243 | 0.0001112853 | 0 | 0.03899887 | 0.06712259 | 0 | 0.3750201 | 0.3391892 | 0.04014158 | 0 | 0 | 0.8605836 | 0.03899887 | 0.04014158 | 0.3391892 | 48.60999 | 51.39001 | 50 | 50 | 80.81691 | 5.576998 | 9.3615 | 95.75541 | 84.39932 | 5.824212 | 9.776471 | 0.3542246 | 0.04192095 | 0.04072759 | 0.4368731 | 81.0818 | 9.595682 | 9.322522 | 0.09322522 |  | 0.1518121 | 0.8481879 | 0.810818 | 0.09595682 | 2 | [6 empty] | 0.2796757 | 0 | -0.3036241 | -1.696376 | 1.621636 | 0.09595682 | -0.002731596 | 0.9715331 | 0
25 | 041SDP-c3-13 | Galena (ss) | 0 | 0.0756 | 8.65 | 4.92 | 0 | 11.77 | 69.3 | 4.59 | 0 | 0 | 99.3057 | 0 | 0.0006208936 | 0.04139144 | 0.06231003 | 0 | 0.378883 | 0.3344595 | 0.04255193 | 0 | 0 | 0.8602167 | 0.04139144 | 0.04255193 | 0.3344595 | 48.63923 | 51.36077 | 50 | 50 | 79.68998 | 5.911876 | 9.935825 | 95.53768 | 83.41209 | 6.188004 | 10.3999 | 0.3500812 | 0.04453942 | 0.04332473 | 0.4379453 | 79.93719 | 10.17009 | 9.892725 | 0.09892725 |  | 0.1412308 | 0.8587692 | 0.7993719 | 0.1017009 | 2 | [6 empty] | 0.2967818 | 0 | -0.2824615 | -1.717538 | 1.598744 | 0.1017009 | -0.002773613 | 0.9727277 | 0.01500053
26 | 041SDP-c3-14 | Galena (ss) | 0 | 0.0736 | 7.47 | 4.91 | 0 | 11.49 | 70.54 | 3.89 | 0 | 0 | 98.3736 | 0 | 0.0006044678 | 0.03574498 | 0.06218338 | 0 | 0.3698696 | 0.340444 | 0.03606253 | 0 | 0 | 0.844909 | 0.03574498 | 0.03606253 | 0.340444 | 48.79242 | 51.20758 | 50 | 50 | 81.11589 | 5.010282 | 8.580418 | 94.70659 | 85.64968 | 5.290321 | 9.06 | 0.3594723 | 0.03807816 | 0.03774286 | 0.4352934 | 82.58163 | 8.7477 | 8.670672 | 0.08670672 |  | 0.1439254 | 0.8560746 | 0.8258163 | 0.087477 | 2 | [6 empty] | 0.2601202 | 0 | -0.2878507 | -1.712149 | 1.651633 | 0.087477 | -0.0007702802 | 0.9911945 | 0.01691057
31 | 041SDP-c4-1 | Galena (ss) | 0.0111 | 0.0646 | 6.47 | 5.99 | 0 | 10.97 | 72.09 | 3.45 | 0 | 0 | 99.0457 | 8.69906e-05 | 0.0005305519 | 0.03095984 | 0.0758612 | 0 | 0.3531305 | 0.3479247 | 0.03198348 | 0 | 0 | 0.8404773 | 0.03095984 | 0.03198348 | 0.3479247 | 48.88508 | 51.11492 | 50 | 50 | 82.89828 | 4.443567 | 7.431767 | 94.77362 | 87.46979 | 4.688612 | 7.8416 | 0.3671114 | 0.03374724 | 0.03266715 | 0.4335258 | 84.68041 | 7.784367 | 7.535228 | 0.07535228 |  | 0.176836 | 0.823164 | 0.8468041 | 0.07784367 | 2 | [6 empty] | 0.2260568 | 0 | -0.3536721 | -1.646328 | 1.693608 | 0.07784367 | -0.002491396 | 0.9679949 | 0.01713678
32 | 041SDP-c4-2 | Galena (ss) | 0 | 0 | 8.05 | 6.24 | 0 | 10.94 | 70.9 | 4.38 | 0.0218 | 0 | 100.5317 | 0 | 0 | 0.03852036 | 0.07902736 | 0 | 0.3521648 | 0.3421815 | 0.04060511 | 0.0003430586 | 0 | 0.8528422 | 0.03852036 | 0.04094817 | 0.3421815 | 49.44057 | 50.55943 | 50 | 50 | 81.52987 | 5.641398 | 9.246635 | 96.4179 | 84.55885 | 5.850986 | 9.590164 | 0.3548941 | 0.04211366 | 0.03995146 | 0.4369593 | 81.21904 | 9.637892 | 9.143063 | 0.09143063 |  | 0.1832764 | 0.8167236 | 0.8121904 | 0.09637892 | 2 | [6 empty] | 0.2742919 | 0 | -0.3665528 | -1.633447 | 1.624381 | 0.09637892 | -0.004948293 | 0.9486579 | 0
33 | 041SDP-c4-3 | Galena (ss) | 0 | 0.1423 | 6.04 | 6.12 | 0 | 11 | 74.12 | 3.3 | 0.3891 | 0 | 101.1114 | 0 | 0.001168693 | 0.02890223 | 0.0775076 | 0 | 0.3540962 | 0.357722 | 0.03059289 | 0.006123123 | 0 | 0.8561128 | 0.02890223 | 0.03671601 | 0.357722 | 49.44912 | 50.55088 | 50 | 50 | 85.23263 | 4.250368 | 6.937848 | 96.42085 | 88.39648 | 4.408142 | 7.195381 | 0.3710007 | 0.0317285 | 0.02997509 | 0.4327043 | 85.74001 | 7.332606 | 6.927384 | 0.06927384 |  | 0.1795804 | 0.8204196 | 0.8574001 | 0.07332606 | 2 | [6 empty] | 0.2078215 | 0 | -0.3591608 | -1.640839 | 1.7148 | 0.07332606 | -0.004052226 | 0.9447369 | 0.04043606
34 | 041SDP-c4-4 | Galena (ss) | 0 | 0 | 6.83 | 6 | 0 | 11.06 | 72.71 | 3.62 | 0.0736 | 0 | 100.2935 | 0 | 0 | 0.03268249 | 0.07598784 | 0 | 0.3560277 | 0.350917 | 0.03355947 | 0.001158216 | 0 | 0.8503327 | 0.03268249 | 0.03471769 | 0.350917 | 49.19453 | 50.80547 | 50 | 50 | 83.61124 | 4.662525 | 7.845282 | 96.11904 | 86.98717 | 4.850782 | 8.162047 | 0.3650858 | 0.03491449 | 0.0340021 | 0.4340024 | 84.12069 | 8.044769 | 7.834541 | 0.07834541 |  | 0.1758915 | 0.8241085 | 0.8412069 | 0.08044769 | 2 | [6 empty] | 0.2350362 | 0 | -0.3517829 | -1.648217 | 1.682414 | 0.08044769 | -0.002102275 | 0.9738678 | 0
45 | 041SDP-c4-15 | Galena (ss) | 0.1813 | 0 | 6.16 | 2.61 | 0 | 13.02 | 75.15 | 3.3 | 0.0097 | 0 | 100.4309 | 0.001420846 | 0 | 0.02947645 | 0.03305471 | 0 | 0.4191212 | 0.3626931 | 0.03059289 | 0.0001526453 | 0 | 0.8765118 | 0.02947645 | 0.03074554 | 0.3626931 | 48.24978 | 51.75022 | 50 | 50 | 86.41706 | 4.250368 | 7.075686 | 97.74311 | 88.41243 | 4.348509 | 7.239063 | 0.3710676 | 0.03129928 | 0.03015706 | 0.432524 | 85.79123 | 7.236427 | 6.972344 | 0.06972344 |  | 0.07310144 | 0.9268986 | 0.8579123 | 0.07236427 | 2 | [6 empty] | 0.2091703 | 0 | -0.1462029 | -1.853797 | 1.715825 | 0.07236427 | -0.002640826 | 0.9635065 | 0
49 | 041SDP-c4-19 | Galena (ss) | 0 | 0 | 5.63 | 3.5 | 0 | 12.58 | 74.7 | 2.98 | 0.0102 | 0 | 99.4003 | 0 | 0 | 0.02694033 | 0.04432624 | 0 | 0.4049573 | 0.3605212 | 0.02762631 | 0.0001605136 | 0 | 0.864532 | 0.02694033 | 0.02778682 | 0.3605212 | 48.03158 | 51.96842 | 50 | 50 | 85.89959 | 3.838211 | 6.466901 | 96.2047 | 89.28835 | 3.989629 | 6.722022 | 0.3747439 | 0.02871617 | 0.02800313 | 0.4314632 | 86.8542 | 6.655532 | 6.490271 | 0.06490271 |  | 0.09865983 | 0.9013402 | 0.868542 | 0.06655532 | 2 | [6 empty] | 0.1947081 | 0 | -0.1973197 | -1.80268 | 1.737084 | 0.06655532 | -0.001652617 | 0.9751693 | 0
51 | 041SDP-c4-21 | Galena (ss) | 0 | 0.0317 | 6.06 | 3.85 | 0 | 12.13 | 74.18 | 3.58 | 0.1203 | 0 | 99.9521 | 0 | 0.0002603482 | 0.02899793 | 0.04875887 | 0 | 0.3904716 | 0.3580116 | 0.03318865 | 0.001893117 | 0 | 0.8615821 | 0.02899793 | 0.03508177 | 0.3580116 | 48.99026 | 51.00974 | 50 | 50 | 85.30163 | 4.611005 | 6.960821 | 96.87346 | 88.0547 | 4.759823 | 7.185478 | 0.3695662 | 0.0342598 | 0.02993383 | 0.4337599 | 85.20065 | 7.898333 | 6.901014 | 0.06901014 |  | 0.1110098 | 0.8889902 | 0.8520065 | 0.07898333 | 2 | [6 empty] | 0.2070304 | 0 | -0.2220195 | -1.77798 | 1.704013 | 0.07898333 | -0.009973189 | 0.8737305 | 0.008978164
52 | 041SDP-c4-22 | Galena (ss) | 0 | 0.02 | 3.98 | 2.65 | 0.0018 | 12.67 | 78.62 | 2.2 | 0 | 0 | 100.1417 | 0 | 0.0001642576 | 0.01904485 | 0.0335613 | 2.402512e-05 | 0.4078545 | 0.3794402 | 0.02039526 | 0 | 0 | 0.8604843 | 0.01904485 | 0.02039526 | 0.3794402 | 48.67959 | 51.32041 | 50 | 50 | 90.40731 | 2.833579 | 4.571628 | 97.81252 | 92.42918 | 2.896949 | 4.673868 | 0.387926 | 0.02085138 | 0.01947077 | 0.4282481 | 90.5844 | 4.868995 | 4.546609 | 0.04546609 |  | 0.07603103 | 0.923969 | 0.905844 | 0.04868995 | 2 | [6 empty] | 0.1363983 | 0 | -0.1520621 | -1.847938 | 1.811688 | 0.04868995 | -0.003223861 | 0.933788 | 0.008624776
53 | 041SDP-c4-23 | Galena (ss) | 0 | 0 | 6.56 | 3.39 | 0 | 12.36 | 73.17 | 3.52 | 0.0153 | 0 | 99.0153 | 0 | 0 | 0.0313905 | 0.04293313 | 0 | 0.3978754 | 0.3531371 | 0.03263242 | 0.0002407705 | 0 | 0.8582093 | 0.0313905 | 0.03287319 | 0.3531371 | 48.63624 | 51.36376 | 50 | 50 | 84.1402 | 4.533726 | 7.535146 | 96.20907 | 87.45558 | 4.712368 | 7.832053 | 0.3670517 | 0.03391823 | 0.03262738 | 0.4335973 | 84.65267 | 7.822518 | 7.524812 | 0.07524812 |  | 0.09739632 | 0.9026037 | 0.8465267 | 0.07822518 | 2 | [6 empty] | 0.2257444 | 0 | -0.1947926 | -1.805207 | 1.693053 | 0.07822518 | -0.002977066 | 0.9619424 | 0
59 | 041SDP-c5-1 | Galena (ss) | 0 | 0 | 6.72 | 2.88 | 0.0197 | 12.47 | 72.9 | 3.46 | 0 | 0 | 98.4498 | 0 | 0 | 0.03215613 | 0.03647416 | 0.0002629415 | 0.4014164 | 0.351834 | 0.03207618 | 0 | 0 | 0.8542198 | 0.03215613 | 0.03207618 | 0.351834 | 48.70717 | 51.29283 | 50 | 50 | 83.82972 | 4.456447 | 7.71893 | 96.0051 | 87.31799 | 4.641885 | 8.040125 | 0.3664743 | 0.03341091 | 0.03349419 | 0.4333794 | 84.562 | 7.709392 | 7.728606 | 0.07728606 |  | 0.08329516 | 0.9167048 | 0.84562 | 0.07709392 | 2 | [6 empty] | 0.2318582 | 0 | -0.1665903 | -1.83341 | 1.69124 | 0.07709392 | 0.000192142 | 1.002492 | 0
60 | 041SDP-c5-2 | Galena (ss) | 0 | 0.0245 | 6.5 | 2.81 | 0.0073 | 12.53 | 74.09 | 3.53 | 0 | 0 | 99.4918 | 0 | 0.0002012155 | 0.0311034 | 0.03558764 | 9.743519e-05 | 0.4033478 | 0.3575772 | 0.03272512 | 0 | 0 | 0.8606398 | 0.0311034 | 0.03272512 | 0.3575772 | 48.96424 | 51.03576 | 50 | 50 | 85.19814 | 4.546606 | 7.466227 | 97.21097 | 87.64251 | 4.67705 | 7.680437 | 0.3678363 | 0.03366402 | 0.03199577 | 0.4334961 | 84.85343 | 7.765704 | 7.380867 | 0.07380867 |  | 0.08107716 | 0.9189228 | 0.8485343 | 0.07765704 | 2 | [6 empty] | 0.221426 | 0 | -0.1621543 | -1.837846 | 1.697069 | 0.07765704 | -0.003848373 | 0.950444 | 0.006469246
61 | 041SDP-c5-3 | Galena (ss) | 0 | 0 | 6.21 | 2.58 | 0 | 12.68 | 73.42 | 3.45 | 0 | 0 | 98.34 | 0 | 0 | 0.02971571 | 0.03267477 | 0 | 0.4081764 | 0.3543436 | 0.03198348 | 0 | 0 | 0.856894 | 0.02971571 | 0.03198348 | 0.3543436 | 48.55243 | 51.44757 | 50 | 50 | 84.42768 | 4.443567 | 7.133118 | 96.00437 | 87.9415 | 4.628505 | 7.429993 | 0.3690911 | 0.0333146 | 0.03095245 | 0.4333582 | 85.16999 | 7.687544 | 7.142463 | 0.07142463 |  | 0.07411747 | 0.9258825 | 0.8516999 | 0.07687544 | 2 | [6 empty] | 0.2142739 | 0 | -0.1482349 | -1.851765 | 1.7034 | 0.07687544 | -0.005450811 | 0.9290956 | 0
62 | 041SDP-c5-4 | Galena (ss) | 0.0564 | 0 | 7.09 | 2.63 | 0 | 12.87 | 72.41 | 3.42 | 0 | 0 | 98.4765 | 0.0004420063 | 0 | 0.03392663 | 0.033308 | 0 | 0.4142926 | 0.3494691 | 0.03170536 | 0 | 0 | 0.8631437 | 0.03392663 | 0.03170536 | 0.3494691 | 48.09177 | 51.90823 | 50 | 50 | 83.26626 | 4.404927 | 8.143931 | 95.81512 | 86.90305 | 4.597319 | 8.49963 | 0.3647328 | 0.03309014 | 0.03540843 | 0.4332313 | 84.18892 | 7.637985 | 8.1731 | 0.081731 |  | 0.07441456 | 0.9255854 | 0.8418892 | 0.07637985 | 2 | [6 empty] | 0.245193 | 0 | -0.1488291 | -1.851171 | 1.683778 | 0.07637985 | 0.005351149 | 1.07006 | 0
63 | 041SDP-c5-5 | Galena (ss) | 0.0515 | 0.0483 | 5.86 | 2.65 | 0 | 12.72 | 74.57 | 2.86 | 0 | 0 | 98.7598 | 0.000403605 | 0.000396682 | 0.02804091 | 0.0335613 | 0 | 0.409464 | 0.3598938 | 0.02651384 | 0 | 0 | 0.8582742 | 0.02804091 | 0.02651384 | 0.3598938 | 48.2886 | 51.7114 | 50 | 50 | 85.7501 | 3.683652 | 6.731091 | 96.16484 | 89.16991 | 3.83056 | 6.999534 | 0.3742468 | 0.02757124 | 0.02915921 | 0.4309772 | 86.83679 | 6.397377 | 6.765835 | 0.06765835 |  | 0.0757548 | 0.9242452 | 0.8683679 | 0.06397377 | 2 | [6 empty] | 0.2029751 | 0 | -0.1515096 | -1.84849 | 1.736736 | 0.06397377 | 0.00368458 | 1.057595 | 0.01414655
64 | 041SDP-c5-6 | Galena (ss) | 0 | 0 | 6.15 | 2.73 | 0 | 12.53 | 73.95 | 3.2 | 0 | 0 | 98.5601 | 0 | 0 | 0.0294286 | 0.03457447 | 0 | 0.4033478 | 0.3569015 | 0.02966583 | 0 | 0 | 0.8539183 | 0.0294286 | 0.02966583 | 0.3569015 | 48.71614 | 51.28386 | 50 | 50 | 85.03715 | 4.121569 | 7.064199 | 96.22291 | 88.37515 | 4.283355 | 7.341494 | 0.3709112 | 0.03083032 | 0.03058377 | 0.4323253 | 85.79447 | 7.131279 | 7.07425 | 0.0707425 |  | 0.07895115 | 0.9210489 | 0.8579447 | 0.07131279 | 2 | [6 empty] | 0.2122275 | 0 | -0.1579023 | -1.842098 | 1.715889 | 0.07131279 | -0.0005702839 | 0.9920031 | 0
75 | 041SDP-c6-3 | Galena (ss) | 0 | 0.0345 | 7.17 | 2.66 | 0 | 12.57 | 73.03 | 3.62 | 0 | 0 | 99.0846 | 0 | 0.0002833443 | 0.03430944 | 0.03368794 | 0 | 0.4046354 | 0.3524614 | 0.03355947 | 0 | 0 | 0.858937 | 0.03430944 | 0.03355947 | 0.3524614 | 48.9361 | 51.0639 | 50 | 50 | 83.97921 | 4.662525 | 8.235823 | 96.87756 | 86.68593 | 4.812802 | 8.50127 | 0.3638215 | 0.03464112 | 0.03541526 | 0.4338779 | 83.85343 | 7.984072 | 8.162494 | 0.08162494 |  | 0.07685637 | 0.9231436 | 0.8385343 | 0.07984072 | 2 | [6 empty] | 0.2448748 | 0 | -0.1537127 | -1.846287 | 1.677069 | 0.07984072 | 0.001784226 | 1.022347 | 0.008258494
76 | 041SDP-c6-4 | Galena (ss) | 0 | 0.1742 | 6.9 | 2.75 | 0 | 12.71 | 73.42 | 3.91 | 0 | 0 | 99.8643 | 0 | 0.001430683 | 0.03301745 | 0.03482776 | 0 | 0.4091421 | 0.3543436 | 0.03624794 | 0 | 0 | 0.8690096 | 0.03301745 | 0.03624794 | 0.3543436 | 48.74618 | 51.25382 | 50 | 50 | 84.42768 | 5.036042 | 7.925687 | 97.38941 | 86.69082 | 5.171037 | 8.13814 | 0.363842 | 0.03721959 | 0.0339025 | 0.4349641 | 83.64875 | 8.556933 | 7.794322 | 0.07794322 |  | 0.07844622 | 0.9215538 | 0.8364875 | 0.08556933 | 2 | [6 empty] | 0.2338297 | 0 | -0.1568924 | -1.843108 | 1.672975 | 0.08556933 | -0.00762611 | 0.910878 | 0.04333113
93 | 041SDP-c7-9 | Galena (ss) | 0 | 0.1223 | 6.62 | 2.84 | 0 | 12.39 | 73.77 | 3.58 | 0 | 0 | 99.3223 | 0 | 0.001004435 | 0.03167761 | 0.03596758 | 0 | 0.3988411 | 0.3560328 | 0.03318865 | 0 | 0 | 0.8567122 | 0.03167761 | 0.03318865 | 0.3560328 | 49.12958 | 50.87042 | 50 | 50 | 84.83016 | 4.611005 | 7.604065 | 97.04523 | 87.41301 | 4.751398 | 7.835589 | 0.3668731 | 0.03419916 | 0.03264211 | 0.4337143 | 84.58864 | 7.88518 | 7.526177 | 0.07526177 |  | 0.08272046 | 0.9172795 | 0.8458864 | 0.0788518 | 2 | [6 empty] | 0.2257853 | 0 | -0.1654409 | -1.834559 | 1.691773 | 0.0788518 | -0.003590026 | 0.9544712 | 0.03170804
94 | 041SDP-c7-10 | Galena (ss) | 0 | 0.0726 | 5.09 | 2.39 | 0 | 12.68 | 75.87 | 2.72 | 0 | 0 | 98.8227 | 0 | 0.0005962549 | 0.02435635 | 0.03026849 | 0 | 0.4081764 | 0.366168 | 0.02521596 | 0 | 0 | 0.8547814 | 0.02435635 | 0.02521596 | 0.366168 | 48.63703 | 51.36297 | 50 | 50 | 87.24501 | 3.503334 | 5.84663 | 96.59497 | 90.32044 | 3.626828 | 6.052727 | 0.3790756 | 0.02610484 | 0.02521493 | 0.4303953 | 88.07613 | 6.065315 | 5.85855 | 0.0585855 |  | 0.06903602 | 0.930964 | 0.8807613 | 0.06065315 | 2 | [6 empty] | 0.1757565 | 0 | -0.138072 | -1.861928 | 1.761523 | 0.06065315 | -0.002067654 | 0.9659102 | 0.02448047
96 | 041SDP-c8-1 | Galena (ss) | 0 | 0.05 | 7.91 | 4.78 | 0.0267 | 11.77 | 70.96 | 4.34 | 0 | 0 | 99.8368 | 0 | 0.0004106439 | 0.03785044 | 0.06053698 | 0.0003563726 | 0.378883 | 0.342471 | 0.04023429 | 0 | 0 | 0.8607428 | 0.03785044 | 0.04023429 | 0.342471 | 48.85964 | 51.14036 | 50 | 50 | 81.59886 | 5.589878 | 9.085824 | 96.27456 | 84.75641 | 5.806184 | 9.437408 | 0.3557233 | 0.04179119 | 0.0393151 | 0.4368296 | 81.43297 | 9.566932 | 9.0001 | 0.090001 |  | 0.1377657 | 0.8622343 | 0.8143297 | 0.09566932 | 2 | [6 empty] | 0.270003 | 0 | -0.2755313 | -1.724469 | 1.628659 | 0.09566932 | -0.005668324 | 0.9407509 | 0.01084912
97 | 041SDP-c8-2 | Galena (ss) | 0 | 0.0348 | 6.8 | 4.49 | 0 | 11.71 | 71.81 | 3.84 | 0 | 0 | 98.6849 | 0 | 0.0002858081 | 0.03253894 | 0.05686424 | 0 | 0.3769516 | 0.3465734 | 0.035599 | 0 | 0 | 0.8488129 | 0.03253894 | 0.035599 | 0.3465734 | 48.8578 | 51.1422 | 50 | 50 | 82.5763 | 4.945883 | 7.810822 | 95.33301 | 86.6188 | 5.188007 | 8.193198 | 0.3635397 | 0.03734174 | 0.03413187 | 0.4350133 | 83.56979 | 8.584044 | 7.846166 | 0.07846166 |  | 0.1310792 | 0.8689208 | 0.8356979 | 0.08584044 | 2 | [6 empty] | 0.235385 | 0 | -0.2621584 | -1.737842 | 1.671396 | 0.08584044 | -0.007378779 | 0.9140408 | 0.008783574
98 | 041SDP-c8-3 | Galena (ss) | 0.0195 | 0 | 6.38 | 4.65 | 0 | 11.59 | 72.12 | 3.45 | 0 | 0 | 98.2096 | 0.0001528213 | 0 | 0.03052918 | 0.05889058 | 0 | 0.3730887 | 0.3480695 | 0.03198348 | 0 | 0 | 0.8427142 | 0.03052918 | 0.03198348 | 0.3480695 | 48.7214 | 51.2786 | 50 | 50 | 82.93278 | 4.443567 | 7.328389 | 94.70473 | 87.56983 | 4.692022 | 7.738144 | 0.3675313 | 0.03377178 | 0.03223617 | 0.4335392 | 84.77463 | 7.789787 | 7.435583 | 0.07435583 |  | 0.1363273 | 0.8636727 | 0.8477463 | 0.07789787 | 2 | [6 empty] | 0.2230675 | 0 | -0.2726547 | -1.727345 | 1.695493 | 0.07789787 | -0.003542037 | 0.9545297 | 0
99 | 041SDP-c8-4 | Galena (ss) | 0 | 0 | 8.14 | 4.72 | 0.0212 | 11.65 | 69.1 | 4.48 | 0 | 0 | 98.1113 | 0 | 0 | 0.03895102 | 0.0597771 | 0.0002829625 | 0.3750201 | 0.3334942 | 0.04153217 | 0 | 0 | 0.8490576 | 0.03895102 | 0.04153217 | 0.3334942 | 48.75728 | 51.24272 | 50 | 50 | 79.46 | 5.770197 | 9.350013 | 94.58021 | 84.01335 | 6.10085 | 9.885803 | 0.3526046 | 0.04391211 | 0.04118306 | 0.4376998 | 80.55856 | 10.03247 | 9.408973 | 0.09408973 |  | 0.1374827 | 0.8625173 | 0.8055856 | 0.1003247 | 2 | [6 empty] | 0.2822692 | 0 | -0.2749654 | -1.725035 | 1.611171 | 0.1003247 | -0.00623499 | 0.9378519 | 0
109 | 041SDP-c8-14 | Galena (ss) | 0 | 0 | 6.9 | 5.87 | 0 | 10.91 | 71.24 | 3.75 | 0 | 0 | 98.6701 | 0 | 0 | 0.03301745 | 0.07434144 | 0 | 0.3511991 | 0.3438224 | 0.03476465 | 0 | 0 | 0.837145 | 0.03301745 | 0.03476465 | 0.3438224 | 49.16764 | 50.83236 | 50 | 50 | 81.92084 | 4.829964 | 7.925687 | 94.67649 | 86.52712 | 5.101545 | 8.371336 | 0.363155 | 0.03671941 | 0.03487397 | 0.4347483 | 83.53223 | 8.446129 | 8.021645 | 0.08021645 |  | 0.1746988 | 0.8253012 | 0.8353223 | 0.08446129 | 2 | [6 empty] | 0.2406493 | 0 | -0.3493977 | -1.650602 | 1.670645 | 0.08446129 | -0.004244846 | 0.9497421 | 0
110 | 041SDP-c8-15 | Galena (ss) | 0 | 0 | 6.9 | 5.95 | 0 | 10.84 | 70.91 | 3.69 | 0 | 0 | 98.2901 | 0 | 0 | 0.03301745 | 0.07535461 | 0 | 0.3489458 | 0.3422297 | 0.03420841 | 0 | 0 | 0.833756 | 0.03301745 | 0.03420841 | 0.3422297 | 49.10976 | 50.89024 | 50 | 50 | 81.54137 | 4.752684 | 7.925687 | 94.21974 | 86.54383 | 5.044256 | 8.411918 | 0.3632251 | 0.03630706 | 0.03504303 | 0.4345752 | 83.58165 | 8.354609 | 8.063744 | 0.08063744 |  | 0.1775973 | 0.8224027 | 0.8358165 | 0.08354609 | 2 | [6 empty] | 0.2419123 | 0 | -0.3551946 | -1.644805 | 1.671633 | 0.08354609 | -0.00290865 | 0.9651851 | 0
112 | 041SDP-c8-17 | Galena (ss) | 0 | 0.0476 | 6.76 | 3.08 | 0 | 12.36 | 73.01 | 3.66 | 0 | 0 | 98.9177 | 0 | 0.000390933 | 0.03234753 | 0.03900709 | 0 | 0.3978754 | 0.3523649 | 0.0339303 | 0 | 0 | 0.8559161 | 0.03234753 | 0.0339303 | 0.3523649 | 48.91165 | 51.08835 | 50 | 50 | 83.95621 | 4.714045 | 7.764876 | 96.43514 | 87.05978 | 4.888306 | 8.051916 | 0.3653905 | 0.03518458 | 0.0335433 | 0.4341184 | 84.1684 | 8.104834 | 7.726764 | 0.07726764 |  | 0.08928508 | 0.9107149 | 0.841684 | 0.08104834 | 2 | [6 empty] | 0.2318029 | 0 | -0.1785702 | -1.82143 | 1.683368 | 0.08104834 | -0.003780707 | 0.9533524 | 0.0120854
117 | 041SDP-c9-1 | Galena (ss) | 0.0175 | 0 | 4.88 | 1.89 | 0 | 12.98 | 76.64 | 2.49 | 0.0436 | 0 | 98.9412 | 0.0001371473 | 0 | 0.02335147 | 0.02393617 | 0 | 0.4178336 | 0.3698842 | 0.02308373 | 0.0006861171 | 0 | 0.8589124 | 0.02335147 | 0.02376984 | 0.3698842 | 48.55041 | 51.44959 | 50 | 50 | 88.13045 | 3.207096 | 5.605413 | 96.94296 | 90.90959 | 3.30823 | 5.782177 | 0.3815482 | 0.02381166 | 0.02408785 | 0.4294478 | 88.84626 | 5.544716 | 5.609029 | 0.05609029 |  | 0.05418246 | 0.9458175 | 0.8884626 | 0.05544716 | 2 | [6 empty] | 0.1682709 | 0 | -0.1083649 | -1.891635 | 1.776925 | 0.05544716 | 0.0006431263 | 1.011599 | 0
119 | 041SDP-c9-3 | Galena (ss) | 0.0346 | 0.0505 | 5.21 | 1.57 | 0.0219 | 13.02 | 76.77 | 2.72 | 0.0348 | 0 | 99.4319 | 0.0002711599 | 0.0004147503 | 0.02493057 | 0.01988349 | 0.0002923056 | 0.4191212 | 0.3705116 | 0.02521596 | 0.0005476348 | 0 | 0.8611886 | 0.02493057 | 0.02576359 | 0.3705116 | 48.90981 | 51.09019 | 50 | 50 | 88.27994 | 3.503334 | 5.984468 | 97.76774 | 90.29557 | 3.583323 | 6.121107 | 0.3789712 | 0.02579169 | 0.02549979 | 0.4302627 | 88.07903 | 5.994407 | 5.926563 | 0.05926563 |  | 0.04529219 | 0.9547078 | 0.8807903 | 0.05994407 | 2 | [6 empty] | 0.1777969 | 0 | -0.09058439 | -1.909416 | 1.761581 | 0.05994407 | -0.0006784378 | 0.9886822 | 0.01663622
120 | 041SDP-c9-4 | Galena (ss) | 0 | 0 | 5.08 | 2.03 | 0 | 12.9 | 76.86 | 2.79 | 0.0243 | 0 | 99.6843 | 0 | 0 | 0.0243085 | 0.02570922 | 0 | 0.4152583 | 0.3709459 | 0.0258649 | 0.0003824002 | 0 | 0.8624693 | 0.0243085 | 0.0262473 | 0.3709459 | 48.87151 | 51.12849 | 50 | 50 | 88.38344 | 3.593493 | 5.835144 | 97.81207 | 90.36046 | 3.673875 | 5.965668 | 0.3792435 | 0.02644346 | 0.02485225 | 0.4305392 | 88.08571 | 6.14194 | 5.772354 | 0.05772354 |  | 0.05830184 | 0.9416982 | 0.8808571 | 0.0614194 | 2 | [6 empty] | 0.1731706 | 0 | -0.1166037 | -1.883396 | 1.761714 | 0.0614194 | -0.00369586 | 0.9398258 | 0
121 | 041SDP-c9-5 | Galena (ss) | 0.105 | 0.1057 | 4.85 | 1.75 | 0 | 13.11 | 77.2 | 2.57 | 0 | 0 | 99.6908 | 0.000822884 | 0.0008681012 | 0.02320792 | 0.02216312 | 0 | 0.4220183 | 0.3725869 | 0.02382537 | 0 | 0 | 0.8654926 | 0.02320792 | 0.02382537 | 0.3725869 | 48.48339 | 51.51661 | 50 | 50 | 88.77441 | 3.310135 | 5.570954 | 97.6555 | 90.90569 | 3.389604 | 5.704701 | 0.3815319 | 0.02439737 | 0.02376509 | 0.4296943 | 88.79146 | 5.677843 | 5.530697 | 0.05530697 |  | 0.04989654 | 0.9501035 | 0.8879146 | 0.05677843 | 2 | [6 empty] | 0.1659209 | 0 | -0.09979309 | -1.900207 | 1.775829 | 0.05677843 | -0.001471459 | 0.9740842 | 0.03740539
122 | 041SDP-c9-6 | Galena (ss) | 0 | 0 | 4.53 | 1.83 | 0 | 12.91 | 76.74 | 2.39 | 0 | 0 | 98.4 | 0 | 0 | 0.02167667 | 0.02317629 | 0 | 0.4155802 | 0.3703668 | 0.02215667 | 0 | 0 | 0.8529567 | 0.02167667 | 0.02215667 | 0.3703668 | 48.56051 | 51.43949 | 50 | 50 | 88.24544 | 3.078297 | 5.203386 | 96.52713 | 91.42036 | 3.189049 | 5.390594 | 0.3836919 | 0.02295383 | 0.02245656 | 0.4291023 | 89.41735 | 5.349266 | 5.233382 | 0.05233382 |  | 0.05282267 | 0.9471773 | 0.8941735 | 0.05349266 | 2 | [6 empty] | 0.1570014 | 0 | -0.1056453 | -1.894355 | 1.788347 | 0.05349266 | -0.001158848 | 0.9783363 | 0
123 | 041SDP-c9-7 | Galena (ss) | 0 | 0 | 4.53 | 1.93 | 0 | 12.95 | 76.62 | 2.55 | 0.0025 | 0 | 98.5826 | 0 | 0 | 0.02167667 | 0.02444276 | 0 | 0.4168679 | 0.3697876 | 0.02363996 | 3.934158e-05 | 0 | 0.8564542 | 0.02167667 | 0.0236793 | 0.3697876 | 48.47236 | 51.52764 | 50 | 50 | 88.10745 | 3.284375 | 5.203386 | 96.59521 | 91.21306 | 3.400143 | 5.386795 | 0.3828219 | 0.02447322 | 0.02244073 | 0.4297359 | 89.08307 | 5.694945 | 5.221983 | 0.05221983 |  | 0.05538674 | 0.9446133 | 0.8908307 | 0.05694945 | 2 | [6 empty] | 0.1566595 | 0 | -0.1107735 | -1.889227 | 1.781661 | 0.05694945 | -0.004729623 | 0.9169505 | 0
|  | Average S.D. (%) |  |  | 12.46 | 5.79 |  | 1.7 | 1.59 | 7.4
|  | Average DL (ppm) | 1493 | 1352 | 3329 | 729 | 1429 | 324 | 1872 | 644 | 783 | 2545
13 | 041-c2-10 | Matildite (ss) | 0 | 0.6724 | 33.92 | 2.92 | 0 | 14.19 | 30.11 | 18.85 | 0 | 0 | 100.6623 | 0 | 0.005522339 | 0.1623119 | 0.03698075 | 0 | 0.4567842 | 0.1453185 | 0.1747503 | 0 | 0 | 0.981668 | 0.1623119 | 0.1747503 | 0.1453185 | 49.13889 | 50.86111 | 50 | 50 | 34.62432 | 24.27862 | 38.96222 | 97.86516 | 35.37962 | 24.80823 | 39.81215 | 0.1484885 | 0.1785623 | 0.1658526 | 0.4929034 | 30.12528 | 36.22664 | 33.64809 | 0.6729617 |  | 0.1497909 | 1.850209 | 0.6025056 | 0.7245327 | 4 | [6 empty] | 2.018885 | 0 | -0.2995818 | -3.700418 | 1.205011 | 0.7245327 | -0.05157099 | 0.9288217 | 0.03402301
14 | 041-c2-11 | Matildite (ss) | 0.0419 | 0.6385 | 32.22 | 3.15 | 0 | 14.34 | 32.52 | 18.26 | 0 | 0.0057 | 101.176 | 0.0003283699 | 0.005243922 | 0.1541771 | 0.03989362 | 0 | 0.4616127 | 0.1569498 | 0.1692807 | 0 | 2.893892e-05 | 0.9875152 | 0.1541771 | 0.1692807 | 0.1569498 | 48.65105 | 51.34895 | 50 | 50 | 37.39565 | 23.5187 | 37.00951 | 97.92386 | 38.18849 | 24.01734 | 37.79417 | 0.1602774 | 0.1728697 | 0.1574459 | 0.490593 | 32.67013 | 35.23688 | 32.09298 | 0.6418597 |  | 0.1590952 | 1.840905 | 0.6534027 | 0.7047376 | 4 | [6 empty] | 1.925579 | 0 | -0.3181903 | -3.68181 | 1.306805 | 0.7047376 | -0.06287794 | 0.9107782 | 0.03401232
64 | 041-cx-2 | Matildite (ss) | 0 | 0.3698 | 34.59 | 4.76 | 0 | 13.41 | 27.32 | 18.61 | 0 | 0 | 99.0599 | 0 | 0.003037122 | 0.1655179 | 0.06028369 | 0 | 0.4316755 | 0.1318533 | 0.1725254 | 0 | 0 | 0.9648929 | 0.1655179 | 0.1725254 | 0.1318533 | 48.69935 | 51.30065 | 50 | 50 | 31.41602 | 23.9695 | 39.73181 | 95.11734 | 33.0287 | 25.19993 | 41.77137 | 0.1386217 | 0.1813816 | 0.1740145 | 0.4940178 | 28.06007 | 36.7156 | 35.22433 | 0.7044866 |  | 0.245076 | 1.754924 | 0.5612013 | 0.7343121 | 4 | [6 empty] | 2.11346 | 0 | -0.4901519 | -3.509848 | 1.122403 | 0.7343121 | -0.02982548 | 0.9593831 | 0.01834921
15 | 041-c2-12 | Matildite (ss) | 0 | 1.07 | 30.84 | 3.07 | 0.0067 | 14.23 | 33.37 | 17.79 | 0.0195 | 0 | 100.3961 | 0 | 0.008787779 | 0.1475736 | 0.03888045 | 8.942682e-05 | 0.4580718 | 0.1610521 | 0.1649235 | 0.0003068643 | 0 | 0.9796856 | 0.1475736 | 0.1652304 | 0.1610521 | 48.36819 | 51.63181 | 50 | 50 | 38.37308 | 22.91335 | 35.42438 | 96.71081 | 39.67818 | 23.69264 | 36.62918 | 0.1665296 | 0.1705326 | 0.1525927 | 0.489655 | 34.00958 | 34.8271 | 31.16331 | 0.6232663 |  | 0.1564756 | 1.843524 | 0.6801916 | 0.6965421 | 4 | [6 empty] | 1.869799 | 0 | -0.3129512 | -3.687049 | 1.360383 | 0.6965421 | -0.07327576 | 0.8948007 | 0.05954843
7 | 041SDP-c2-4 | Matildite (ss) | 0 | 0.483 | 35.57 | 6.77 | 0 | 12.73 | 27.32 | 17.7 | 0.0288 | 0.8724 | 101.4741 | 0 | 0.00396682 | 0.1702073 | 0.08573961 | 0 | 0.4097859 | 0.1318533 | 0.1640891 | 0.000453215 | 0.004429178 | 0.9705245 | 0.1702073 | 0.1645424 | 0.1318533 | 48.53377 | 51.46623 | 50 | 50 | 31.41602 | 22.79743 | 40.85749 | 95.07094 | 33.04482 | 23.97939 | 42.97579 | 0.1386894 | 0.1725965 | 0.1790319 | 0.4903178 | 28.2856 | 35.20095 | 36.51345 | 0.7302689 |  | 0.3460553 | 1.653945 | 0.5657121 | 0.704019 | 4 | [6 empty] | 2.190807 | 0 | -0.6921106 | -3.307889 | 1.131424 | 0.704019 | 0.02624998 | 1.037286 | 0.02330581
9 | 041SDP-c2-6 | Matildite (ss) | 0 | 0.0994 | 36.33 | 6.84 | 0 | 12.53 | 26.74 | 19.1 | 0 | 0 | 101.6393 | 0 | 0.0008163601 | 0.1738441 | 0.08662614 | 0 | 0.4033478 | 0.1290541 | 0.1770679 | 0 | 0 | 0.9707564 | 0.1738441 | 0.1770679 | 0.1290541 | 49.44248 | 50.55752 | 50 | 50 | 30.74906 | 24.60062 | 41.73047 | 97.08015 | 31.6739 | 25.34052 | 42.98558 | 0.1329356 | 0.1823936 | 0.1790727 | 0.4944019 | 26.88816 | 36.89176 | 36.22007 | 0.7244015 |  | 0.3535949 | 1.646405 | 0.5377633 | 0.7378353 | 4 | [6 empty] | 2.173204 | 0 | -0.7071897 | -3.29281 | 1.075527 | 0.7378353 | -0.01343381 | 0.9817929 | 0.004695933
10 | 041SDP-c2-7 | Matildite (ss) | 0.0824 | 0.0888 | 35.88 | 6.66 | 0 | 12.58 | 24.88 | 19.79 | 0 | 0 | 99.9613 | 0.000645768 | 0.0007293035 | 0.1716907 | 0.0843465 | 0 | 0.4049573 | 0.1200772 | 0.1834646 | 0 | 0 | 0.9659115 | 0.1716907 | 0.1834646 | 0.1200772 | 49.20043 | 50.79957 | 50 | 50 | 28.6102 | 25.48933 | 41.21357 | 95.3131 | 30.01707 | 26.74273 | 43.2402 | 0.1259819 | 0.1924863 | 0.1801334 | 0.4986016 | 25.26704 | 38.60523 | 36.12773 | 0.7225546 |  | 0.3447613 | 1.655239 | 0.5053408 | 0.7721046 | 4 | [6 empty] | 2.167664 | 0 | -0.6895225 | -3.310477 | 1.010682 | 0.7721046 | -0.04955002 | 0.9358247 | 0.004247774
16 | 041SDP-c3-4 | Matildite (ss) | 0.1026 | 0.1415 | 37.15 | 6.97 | 0 | 12.36 | 25.26 | 19.18 | 0.026 | 0 | 101.19 | 0.0008040752 | 0.001162122 | 0.1777679 | 0.08827254 | 0 | 0.3978754 | 0.1219112 | 0.1778096 | 0.0004091524 | 0 | 0.966012 | 0.1777679 | 0.1782187 | 0.1219112 | 49.47121 | 50.52879 | 50 | 50 | 29.04717 | 24.70365 | 42.67236 | 96.42318 | 30.12468 | 25.62004 | 44.25529 | 0.1264335 | 0.1844054 | 0.1843622 | 0.4952011 | 25.53175 | 37.23849 | 37.22976 | 0.7445952 |  | 0.3631509 | 1.636849 | 0.510635 | 0.7447699 | 4 | [6 empty] | 2.233785 | 0 | -0.7263019 | -3.273698 | 1.02127 | 0.7447699 | -0.0001747431 | 0.9997654 | 0.006537302
30 | 041SDP-c3-18 | Matildite (ss) | 0 | 0.0589 | 30.92 | 5.72 | 0.0414 | 12.73 | 34.15 | 16.93 | 0 | 0.0864 | 100.6367 | 0 | 0.0004837385 | 0.1479565 | 0.07244174 | 0.0005525777 | 0.4097859 | 0.1648166 | 0.1569508 | 0 | 0.0004386531 | 0.9534265 | 0.1479565 | 0.1569508 | 0.1648166 | 49.31293 | 50.68707 | 50 | 50 | 39.27003 | 21.80568 | 35.51627 | 96.59197 | 40.65558 | 22.57504 | 36.76938 | 0.1706318 | 0.1624884 | 0.1531768 | 0.486297 | 35.08798 | 33.41342 | 31.4986 | 0.6299721 |  | 0.3004462 | 1.699554 | 0.7017596 | 0.6682684 | 4 | [6 empty] | 1.889916 | 0 | -0.6008925 | -3.399108 | 1.403519 | 0.6682684 | -0.03829628 | 0.9426933 | 0.003269465
35 | 041SDP-c4-5 | Matildite (ss) | 0 | 0.1578 | 31.31 | 7.52 | 0 | 12.14 | 32.47 | 17.97 | 0.0076 | 0 | 101.5753 | 0 | 0.001295992 | 0.1498227 | 0.0952381 | 0 | 0.3907935 | 0.1567085 | 0.1665922 | 0.0001195984 | 0 | 0.9605705 | 0.1498227 | 0.1667118 | 0.1567085 | 49.26686 | 50.73314 | 50 | 50 | 37.33815 | 23.14519 | 35.96424 | 96.44758 | 38.71341 | 23.99769 | 37.2889 | 0.1624805 | 0.1727282 | 0.155341 | 0.4905498 | 33.12212 | 35.21115 | 31.66672 | 0.6333345 |  | 0.3919008 | 1.608099 | 0.6624424 | 0.7042231 | 4 | [6 empty] | 1.900003 | 0 | -0.7838017 | -3.216198 | 1.324885 | 0.7042231 | -0.07088862 | 0.8993378 | 0.008650174
80 | 041SDP-c6-8 | Matildite (ss) | 0 | 0.3209 | 34.43 | 3.4 | 0 | 14.64 | 29.15 | 19.23 | 0 | 0.7714 | 101.9422 | 0 | 0.002635512 | 0.1647523 | 0.04305978 | 0 | 0.4712699 | 0.1406853 | 0.1782731 | 0 | 0.003916401 | 1.004592 | 0.1647523 | 0.1782731 | 0.1406853 | 48.5398 | 51.4602 | 50 | 50 | 33.52039 | 24.76805 | 39.54803 | 97.83647 | 34.26165 | 25.31577 | 40.42258 | 0.1437964 | 0.1822154 | 0.1683956 | 0.4944074 | 29.0846 | 36.85531 | 34.06009 | 0.6812017 |  | 0.1674404 | 1.83256 | 0.581692 | 0.7371063 | 4 | [6 empty] | 2.043605 | 0 | -0.3348807 | -3.665119 | 1.163384 | 0.7371063 | -0.05590458 | 0.9241567 | 0.01599682
81 | 041SDP-c6-9 | Matildite (ss) | 0 | 0.4126 | 39.71 | 3.39 | 0.0105 | 14.72 | 21.77 | 21.88 | 0.0015 | 0 | 101.8946 | 0 | 0.003388633 | 0.1900178 | 0.04293313 | 0.0001401465 | 0.4738452 | 0.1050676 | 0.2028401 | 2.360495e-05 | 0 | 1.018256 | 0.1900178 | 0.2028637 | 0.1050676 | 48.90215 | 51.09785 | 50 | 50 | 25.03392 | 28.18123 | 45.6129 | 98.82806 | 25.33079 | 28.51541 | 46.1538 | 0.1063135 | 0.2052455 | 0.1922711 | 0.5038301 | 21.10106 | 40.73704 | 38.1619 | 0.7632379 |  | 0.1661569 | 1.833843 | 0.4220212 | 0.8147409 | 4 | [6 empty] | 2.289714 | 0 | -0.3323137 | -3.667686 | 0.8440424 | 0.8147409 | -0.05150293 | 0.9367861 | 0.01783324
82 | 041SDP-c6-10 | Matildite (ss) | 0 | 0.2515 | 39.87 | 3.35 | 0 | 14.73 | 21.38 | 21.69 | 0.0034 | 0 | 101.2748 | 0 | 0.002065539 | 0.1907834 | 0.04242655 | 0 | 0.4741671 | 0.1031853 | 0.2010787 | 5.350455e-05 | 0 | 1.01376 | 0.1907834 | 0.2011322 | 0.1031853 | 48.83808 | 51.16192 | 50 | 50 | 24.58545 | 27.93651 | 45.79669 | 98.31865 | 25.00589 | 28.41425 | 46.57986 | 0.1049499 | 0.2045174 | 0.194046 | 0.5035133 | 20.84352 | 40.61807 | 38.53841 | 0.7707682 |  | 0.164255 | 1.835745 | 0.4168704 | 0.8123613 | 4 | [6 empty] | 2.312305 | 0 | -0.32851 | -3.67149 | 0.8337408 | 0.8123613 | -0.04159311 | 0.9487997 | 0.01082661
|  | Average S.D. (%) |  |  | 3.18 | 3.49 |  | 1.74 | 2.95 | 2.03
|  | Average DL (ppm) | 1357 | 1320 | 3136 | 693 | 1562 | 260 | 1522 | 592 | 747 | 2387
73 | 041-c6-9 | Widmanstätten | 0.012 | 0.1727 | 23.21 | 5.47 | 0 | 12.26 | 45.73 | 13.09 | 0 | 0 | 99.9448 | 9.404389e-05 | 0.001418364 | 0.111063 | 0.06927558 | 0 | 0.3946564 | 0.2207046 | 0.1213518 | 0 | 0 | 0.9185638 | 0.111063 | 0.1213518 | 0.2207046 | 49.32912 | 50.67088 | 50 | 50 | 52.58619 | 16.85979 | 26.66017 | 96.10616 | 54.71677 | 17.54289 | 27.74034 | 0.2296467 | 0.1262685 | 0.1155629 | 0.4714781 | 48.70782 | 26.78141 | 24.51076 | 0.2451076 |  | 0.1493227 | 0.8506773 | 0.4870782 | 0.2678141 | 2 | [6 empty] | 0.7353229 | 0 | -0.2986454 | -1.701355 | 0.9741565 | 0.2678141 | -0.02270649 | 0.9152155 | 0.0127708
74 | 041-c6-10 | Widmanstätten | 0.0144 | 0.213 | 22.76 | 5.51 | 0 | 12.3 | 46.94 | 12.69 | 0 | 0 | 100.4273 | 0.0001128527 | 0.001749343 | 0.1089097 | 0.06978217 | 0 | 0.395944 | 0.2265444 | 0.1176436 | 0 | 0 | 0.9206861 | 0.1089097 | 0.1176436 | 0.2265444 | 49.21305 | 50.78695 | 50 | 50 | 53.9776 | 16.3446 | 26.14328 | 96.46548 | 55.95535 | 16.94347 | 27.10118 | 0.234845 | 0.1219541 | 0.1129002 | 0.4696993 | 49.99902 | 25.96428 | 24.0367 | 0.240367 |  | 0.1498352 | 0.8501648 | 0.4999902 | 0.2596428 | 2 | [6 empty] | 0.721101 | 0 | -0.2996704 | -1.70033 | 0.9999804 | 0.2596428 | -0.01927583 | 0.9257602 | 0.01606232
21 | 041-c2-18 | Widmanstätten | 0.0078 | 0.2383 | 26.64 | 2.64 | 0 | 13.8 | 42.04 | 14.92 | 0 | 0 | 100.286 | 6.112853e-05 | 0.001957129 | 0.1274761 | 0.03343465 | 0 | 0.4442298 | 0.2028958 | 0.1383169 | 0 | 0 | 0.9483715 | 0.1274761 | 0.1383169 | 0.2028958 | 49.42038 | 50.57962 | 50 | 50 | 48.34296 | 19.21682 | 30.60004 | 98.15982 | 49.24923 | 19.57707 | 31.1737 | 0.2066994 | 0.1409099 | 0.1298658 | 0.4774752 | 43.29008 | 29.51147 | 27.19845 | 0.2719845 |  | 0.0699961 | 0.9300039 | 0.4329008 | 0.2951147 | 2 | [6 empty] | 0.8159534 | 0 | -0.1399922 | -1.860008 | 0.8658016 | 0.2951147 | -0.02313022 | 0.9216229 | 0.01535291
8 | 041-c2-5 | Widmanstätten | 0.0083 | 0.3041 | 22.14 | 2.9 | 0 | 13.54 | 49.73 | 13.32 | 0 | 0 | 101.9423 | 6.504702e-05 | 0.002497536 | 0.1059429 | 0.03672746 | 0 | 0.4358603 | 0.2400097 | 0.123484 | 0 | 0 | 0.944587 | 0.1059429 | 0.123484 | 0.2400097 | 49.69756 | 50.30244 | 50 | 50 | 57.1859 | 17.15603 | 25.43112 | 99.77305 | 57.31598 | 17.19506 | 25.48897 | 0.2405556 | 0.1237649 | 0.1061839 | 0.4705044 | 51.12717 | 26.30473 | 22.5681 | 0.225681 |  | 0.07771563 | 0.9222844 | 0.5112717 | 0.2630473 | 2 | [6 empty] | 0.6770431 | 0 | -0.1554313 | -1.844569 | 1.022543 | 0.2630473 | -0.03736624 | 0.8579486 | 0.02357435
20 | 041-c2-17 | Widmanstätten | 0 | 0.1284 | 11.8 | 2.27 | 0.0077 | 12.87 | 66.37 | 6.46 | 0 | 0 | 99.9062 | 0 | 0.001054534 | 0.05646463 | 0.02874873 | 0.0001027741 | 0.4142926 | 0.3203185 | 0.0598879 | 0 | 0 | 0.8808697 | 0.05646463 | 0.0598879 | 0.3203185 | 49.57272 | 50.42728 | 50 | 50 | 76.3207 | 8.320418 | 13.55407 | 98.19519 | 77.72346 | 8.473346 | 13.8032 | 0.3262059 | 0.06098863 | 0.05750244 | 0.444697 | 73.35465 | 13.71465 | 12.9307 | 0.129307 |  | 0.0648895 | 0.9351105 | 0.7335465 | 0.1371465 | 2 | [6 empty] | 0.387921 | 0 | -0.129779 | -1.870221 | 1.467093 | 0.1371465 | -0.007839482 | 0.9428386 | 0.018676
28 | 041-c3-7 | Widmanstätten | 0.0237 | 0.0762 | 11.95 | 2.72 | 0.0075 | 12.5 | 64.76 | 6.04 | 0 | 0 | 98.0775 | 0.0001857367 | 0.0006258213 | 0.0571824 | 0.03444782 | 0.0001001046 | 0.4023821 | 0.3125483 | 0.05599426 | 0 | 0 | 0.8634665 | 0.0571824 | 0.05599426 | 0.3125483 | 49.30416 | 50.69584 | 50 | 50 | 74.46931 | 7.779462 | 13.72637 | 95.97514 | 77.59229 | 8.105705 | 14.30201 | 0.3256554 | 0.05834246 | 0.05958042 | 0.4435783 | 73.41554 | 13.15269 | 13.43177 | 0.1343177 |  | 0.07885866 | 0.9211413 | 0.7341554 | 0.1315269 | 2 | [6 empty] | 0.4029531 | 0 | -0.1577173 | -1.842283 | 1.468311 | 0.1315269 | 0.002790855 | 1.021219 | 0.0109443
29 | 041-c3-8 | Widmanstätten | 0.2172 | 0.0638 | 11.36 | 2.63 | 0 | 12.71 | 66.65 | 6.34 | 0 | 0 | 99.971 | 0.001702194 | 0.0005239816 | 0.05435916 | 0.033308 | 0 | 0.4091421 | 0.3216699 | 0.05877543 | 0 | 0 | 0.8794808 | 0.05435916 | 0.05877543 | 0.3216699 | 49.43877 | 50.56123 | 50 | 50 | 76.64267 | 8.165859 | 13.04867 | 97.8572 | 78.32094 | 8.344668 | 13.3344 | 0.3287136 | 0.06006245 | 0.05554948 | 0.4443255 | 73.98035 | 13.51767 | 12.50198 | 0.1250198 |  | 0.07528081 | 0.9247192 | 0.7398035 | 0.1351767 | 2 | [6 empty] | 0.3750594 | 0 | -0.1505616 | -1.849438 | 1.479607 | 0.1351767 | -0.0101569 | 0.924862 | 0.00963925
17 | 041SDP-c3-5 | Widmanstätten | 0 | 0.0936 | 29.33 | 6.61 | 0 | 12.24 | 35.37 | 16.1 | 0.0189 | 0 | 99.7626 | 0 | 0.0007687254 | 0.1403481 | 0.08371327 | 0 | 0.3940126 | 0.1707046 | 0.1492562 | 0.0002974223 | 0 | 0.9391009 | 0.1403481 | 0.1495536 | 0.1707046 | 49.04759 | 50.95241 | 50 | 50 | 40.67294 | 20.73664 | 33.68991 | 95.0995 | 42.76883 | 21.80521 | 35.42596 | 0.1795011 | 0.1569474 | 0.1475803 | 0.4840288 | 37.0848 | 32.42523 | 30.48998 | 0.3048998 |  | 0.1752329 | 0.8247671 | 0.370848 | 0.3242523 | 2 | [6 empty] | 0.9146993 | 0 | -0.3504658 | -1.649534 | 0.7416959 | 0.3242523 | -0.01935251 | 0.9403165 | 0.005477277
18 | 041SDP-c3-6 | Widmanstätten | 0.0312 | 0.1358 | 29.48 | 6.55 | 0 | 12.12 | 36.27 | 15.48 | 0.015 | 0 | 100.0819 | 0.0002445141 | 0.001115309 | 0.1410659 | 0.08295339 | 0 | 0.3901497 | 0.1750483 | 0.1435085 | 0.0002360495 | 0 | 0.9343215 | 0.1410659 | 0.1437445 | 0.1750483 | 49.21846 | 50.78154 | 50 | 50 | 41.70787 | 19.93809 | 33.86221 | 95.50818 | 43.66943 | 20.87579 | 35.45478 | 0.1832809 | 0.1502578 | 0.1477003 | 0.481239 | 38.08522 | 31.22311 | 30.69167 | 0.3069167 |  | 0.1753389 | 0.8246611 | 0.3808522 | 0.3122311 | 2 | [6 empty] | 0.9207502 | 0 | -0.3506779 | -1.649322 | 0.7617043 | 0.3122311 | -0.005314373 | 0.9829794 | 0.007906299
19 | 041SDP-c3-7 | Widmanstätten | 0.1467 | 0 | 16.12 | 6.15 | 0 | 11.7 | 56.59 | 8.63 | 0.0127 | 0 | 99.3494 | 0.001149687 | 0 | 0.07713642 | 0.07788754 | 0 | 0.3766296 | 0.2731178 | 0.08000504 | 0.0001998552 | 0 | 0.886126 | 0.07713642 | 0.0802049 | 0.2731178 | 48.57764 | 51.42236 | 50 | 50 | 65.0744 | 11.11536 | 18.51624 | 94.706 | 68.71202 | 11.7367 | 19.55129 | 0.2883848 | 0.08447727 | 0.08144829 | 0.4543104 | 63.47749 | 18.59461 | 17.92789 | 0.1792789 |  | 0.1713632 | 0.8286368 | 0.6347749 | 0.1859461 | 2 | [6 empty] | 0.5378368 | 0 | -0.3427265 | -1.657274 | 1.26955 | 0.1859461 | -0.006667196 | 0.9641445 | 0
20 | 041SDP-c3-8 | Widmanstätten | 0.1654 | 0.0437 | 19 | 6.23 | 0 | 11.76 | 52.8 | 10.03 | 0 | 0 | 100.029 | 0.001296238 | 0.0003589028 | 0.09091762 | 0.07890071 | 0 | 0.3785611 | 0.2548263 | 0.09298385 | 0 | 0 | 0.8978446 | 0.09091762 | 0.09298385 | 0.2548263 | 48.86455 | 51.13545 | 50 | 50 | 60.71618 | 12.91854 | 21.82436 | 95.45908 | 63.6044 | 13.53307 | 22.86253 | 0.2669482 | 0.09740702 | 0.09524251 | 0.4595977 | 58.08301 | 21.19398 | 20.72302 | 0.2072302 |  | 0.172475 | 0.827525 | 0.5808301 | 0.2119398 | 2 | [6 empty] | 0.6216905 | 0 | -0.3449499 | -1.65505 | 1.16166 | 0.2119398 | -0.004709591 | 0.9777786 | 0.00394756
21 | 041SDP-c3-9 | Widmanstätten | 0 | 0.0609 | 14.9 | 6.1 | 0.0145 | 11.48 | 58.84 | 8.09 | 0 | 0 | 99.4855 | 0 | 0.0005001643 | 0.07129855 | 0.07725431 | 0.0001935357 | 0.3695477 | 0.2839768 | 0.07499893 | 0 | 0 | 0.87777 | 0.07129855 | 0.07499893 | 0.2839768 | 49.01903 | 50.98097 | 50 | 50 | 67.66174 | 10.41984 | 17.11489 | 95.19647 | 71.07589 | 10.94562 | 17.97849 | 0.298306 | 0.07878331 | 0.07489621 | 0.4519856 | 65.99902 | 17.43049 | 16.57049 | 0.1657049 |  | 0.172905 | 0.827095 | 0.6599902 | 0.1743049 | 2 | [6 empty] | 0.4971146 | 0 | -0.34581 | -1.65419 | 1.31998 | 0.1743049 | -0.008600052 | 0.9506609 | 0.007015069
27 | 041SDP-c3-15 | Widmanstätten | 0.1019 | 0.2113 | 25.09 | 5.76 | 0 | 12.22 | 43.92 | 13.93 | 0.0005 | 0 | 101.2337 | 0.0007985893 | 0.001735381 | 0.1200591 | 0.07294833 | 0 | 0.3933687 | 0.2119691 | 0.1291391 | 7.868316e-06 | 0 | 0.9300262 | 0.1200591 | 0.1291469 | 0.2119691 | 49.58733 | 50.41267 | 50 | 50 | 50.50482 | 17.94171 | 28.81964 | 97.26616 | 51.92435 | 18.44599 | 29.62966 | 0.2179269 | 0.1327688 | 0.1234336 | 0.4741292 | 45.9636 | 28.00265 | 26.03374 | 0.2603374 |  | 0.156435 | 0.843565 | 0.459636 | 0.2800265 | 2 | [6 empty] | 0.7810123 | 0 | -0.3128701 | -1.68713 | 0.9192721 | 0.2800265 | -0.01968911 | 0.9296884 | 0.01445439
28 | 041SDP-c3-16 | Widmanstätten | 0.1619 | 0.1866 | 24.47 | 5.81 | 0 | 12.14 | 43.74 | 13.69 | 0 | 0 | 100.1984 | 0.001268809 | 0.001532523 | 0.1170923 | 0.07358156 | 0 | 0.3907935 | 0.2111004 | 0.1269141 | 0 | 0 | 0.9222832 | 0.1170923 | 0.1269141 | 0.2111004 | 49.34567 | 50.65433 | 50 | 50 | 50.29783 | 17.63259 | 28.10747 | 96.03789 | 52.3729 | 18.36003 | 29.26707 | 0.2198095 | 0.1321501 | 0.121923 | 0.4738826 | 46.3848 | 27.88667 | 25.72853 | 0.2572853 |  | 0.1584529 | 0.8415471 | 0.463848 | 0.2788667 | 2 | [6 empty] | 0.771856 | 0 | -0.3169057 | -1.683094 | 0.9276959 | 0.2788667 | -0.02158135 | 0.9226105 | 0.01308816
29 | 041SDP-c3-17 | Widmanstätten | 0.0368 | 0.3159 | 26.28 | 5.76 | 0 | 12.19 | 40.19 | 15.22 | 0 | 0 | 99.9928 | 0.0002884013 | 0.002594448 | 0.1257534 | 0.07294833 | 0 | 0.392403 | 0.1939672 | 0.1410981 | 0 | 0 | 0.9290529 | 0.1257534 | 0.1410981 | 0.1939672 | 49.60091 | 50.39909 | 50 | 50 | 46.21559 | 19.60321 | 30.18653 | 96.00533 | 48.13857 | 20.41888 | 31.44256 | 0.2020379 | 0.146969 | 0.1309859 | 0.4799928 | 42.09186 | 30.61901 | 27.28913 | 0.2728913 |  | 0.1567597 | 0.8432403 | 0.4209186 | 0.3061901 | 2 | [6 empty] | 0.8186739 | 0 | -0.3135194 | -1.686481 | 0.8418372 | 0.3061901 | -0.03329877 | 0.891248 | 0.02063123
36 | 041SDP-c4-6 | Widmanstätten | 0.0946 | 0.2246 | 28.11 | 6.69 | 0 | 11.86 | 37 | 15.92 | 0.0503 | 0 | 99.9496 | 0.0007413793 | 0.001844612 | 0.1345102 | 0.08472644 | 0 | 0.3817801 | 0.1785714 | 0.1475875 | 0.0007915526 | 0 | 0.9305533 | 0.1345102 | 0.1483791 | 0.1785714 | 49.58993 | 50.41007 | 50 | 50 | 42.54732 | 20.50481 | 32.28856 | 95.34069 | 44.62661 | 21.50688 | 33.86651 | 0.1872982 | 0.1548001 | 0.1410838 | 0.4831821 | 38.76349 | 32.03764 | 29.19888 | 0.2919888 |  | 0.181619 | 0.818381 | 0.3876349 | 0.3203764 | 2 | [6 empty] | 0.8759663 | 0 | -0.3632379 | -1.636762 | 0.7752697 | 0.3203764 | -0.02838761 | 0.9113929 | 0.01371355
37 | 041SDP-c4-7 | Widmanstätten | 0.0501 | 0.1419 | 27.51 | 6.89 | 0 | 11.73 | 39.1 | 15.61 | 0.0311 | 0 | 101.063 | 0.0003926332 | 0.001165407 | 0.1316391 | 0.08725937 | 0 | 0.3775954 | 0.1887066 | 0.1447136 | 0.0004894092 | 0 | 0.9319615 | 0.1316391 | 0.1452031 | 0.1887066 | 49.95364 | 50.04636 | 50 | 50 | 44.96217 | 20.10553 | 31.59937 | 96.66707 | 46.5124 | 20.79874 | 32.68887 | 0.1952129 | 0.1497031 | 0.1361779 | 0.4810939 | 40.57688 | 31.11724 | 28.30588 | 0.2830588 |  | 0.1877132 | 0.8122868 | 0.4057688 | 0.3111724 | 2 | [6 empty] | 0.8491764 | 0 | -0.3754264 | -1.624574 | 0.8115376 | 0.3111724 | -0.02811362 | 0.9096526 | 0.008853046
38 | 041SDP-c4-8 | Widmanstätten | 0 | 0.0726 | 26.32 | 6.55 | 0 | 11.85 | 41.35 | 14.23 | 0.0142 | 0 | 100.3867 | 0 | 0.0005962549 | 0.1259448 | 0.08295339 | 0 | 0.3814582 | 0.1995656 | 0.1319203 | 0.0002234602 | 0 | 0.9226621 | 0.1259448 | 0.1321437 | 0.1995656 | 49.6015 | 50.3985 | 50 | 50 | 47.54951 | 18.3281 | 30.23248 | 96.11009 | 49.474 | 19.06991 | 31.45609 | 0.2076428 | 0.1372595 | 0.1310423 | 0.4759446 | 43.62751 | 28.8394 | 27.53309 | 0.2753309 |  | 0.1786204 | 0.8213796 | 0.4362751 | 0.288394 | 2 | [6 empty] | 0.8259928 | 0 | -0.3572408 | -1.642759 | 0.8725502 | 0.288394 | -0.01306302 | 0.9547043 | 0.004734255
39 | 041SDP-c4-9 | Widmanstätten | 0.0897 | 0.0917 | 27.92 | 6.86 | 0 | 11.94 | 39.21 | 15.7 | 0.0611 | 0 | 101.8724 | 0.0007029781 | 0.0007531209 | 0.133601 | 0.08687943 | 0 | 0.3843554 | 0.1892375 | 0.145548 | 0.0009615082 | 0 | 0.9420389 | 0.133601 | 0.1465095 | 0.1892375 | 49.82257 | 50.17743 | 50 | 50 | 45.08866 | 20.22145 | 32.07032 | 97.38043 | 46.30157 | 20.76541 | 32.93302 | 0.194328 | 0.1494633 | 0.137195 | 0.4809863 | 40.40199 | 31.07434 | 28.52368 | 0.2852368 |  | 0.1843655 | 0.8156345 | 0.4040199 | 0.3107434 | 2 | [6 empty] | 0.8557103 | 0 | -0.368731 | -1.631269 | 0.8080398 | 0.3107434 | -0.0255066 | 0.9179175 | 0.005637088
43 | 041SDP-c4-13 | Widmanstätten | 0.0841 | 0.1675 | 10.52 | 2.72 | 0 | 13.62 | 67.8 | 6.22 | 0.0001 | 0 | 101.1317 | 0.0006590909 | 0.001375657 | 0.05033965 | 0.03444782 | 0 | 0.4384355 | 0.3272201 | 0.05766296 | 1.573663e-06 | 0 | 0.9101424 | 0.05033965 | 0.05766454 | 0.3272201 | 47.81936 | 52.18064 | 50 | 50 | 77.96509 | 8.0113 | 12.0838 | 98.06019 | 79.50738 | 8.169778 | 12.32284 | 0.3336931 | 0.05880364 | 0.05133546 | 0.4438322 | 75.18452 | 13.24907 | 11.56641 | 0.1156641 |  | 0.07284634 | 0.9271537 | 0.7518452 | 0.1324907 | 2 | [6 empty] | 0.3469924 | 0 | -0.1456927 | -1.854307 | 1.50369 | 0.1324907 | -0.01682659 | 0.872998 | 0.02732751
77 | 041SDP-c6-5 | Widmanstätten | 0.0197 | 0.2136 | 16.18 | 2.82 | 0.0204 | 13.35 | 57.81 | 9.22 | 0.0317 | 0 | 99.6655 | 0.0001543887 | 0.001754271 | 0.07742353 | 0.03571429 | 0.0002722846 | 0.4297441 | 0.2790058 | 0.08547468 | 0.0004988512 | 0 | 0.9100422 | 0.07742353 | 0.08597353 | 0.2790058 | 48.61345 | 51.38655 | 50 | 50 | 66.47731 | 11.87527 | 18.58516 | 96.93775 | 68.57733 | 12.25041 | 19.17227 | 0.2878196 | 0.08817482 | 0.07986933 | 0.4558637 | 63.1372 | 19.34236 | 17.52044 | 0.1752044 |  | 0.07672928 | 0.9232707 | 0.631372 | 0.1934236 | 2 | [6 empty] | 0.5256132 | 0 | -0.1534586 | -1.846541 | 1.262744 | 0.1934236 | -0.01821923 | 0.9058066 | 0.02265811
78 | 041SDP-c6-6 | Widmanstätten | 0.0819 | 0.1852 | 16.8 | 2.86 | 0 | 13.51 | 57.24 | 9.42 | 0.0071 | 0 | 100.1041 | 0.0006418495 | 0.001521025 | 0.08039031 | 0.03622087 | 0 | 0.4348946 | 0.2762548 | 0.0873288 | 0.0001117301 | 0 | 0.917364 | 0.08039031 | 0.08744053 | 0.2762548 | 48.40888 | 51.59112 | 50 | 50 | 65.82186 | 12.13287 | 19.29733 | 97.25205 | 67.68172 | 12.47569 | 19.84259 | 0.2840607 | 0.08979635 | 0.08266182 | 0.4565188 | 62.22321 | 19.6698 | 18.10699 | 0.1810699 |  | 0.07688322 | 0.9231168 | 0.6222321 | 0.196698 | 2 | [6 empty] | 0.5432097 | 0 | -0.1537664 | -1.846234 | 1.244464 | 0.196698 | -0.01562813 | 0.9205476 | 0.0189205
79 | 041SDP-c6-7 | Widmanstätten | 0 | 0.2769 | 16.22 | 2.87 | 0.0063 | 13.51 | 58.01 | 9.43 | 0 | 0 | 100.3231 | 0 | 0.002274146 | 0.07761493 | 0.03634752 | 8.408791e-05 | 0.4348946 | 0.279971 | 0.0874215 | 0 | 0 | 0.9186078 | 0.07761493 | 0.0874215 | 0.279971 | 48.44369 | 51.55631 | 50 | 50 | 66.7073 | 12.14575 | 18.63111 | 97.48416 | 68.42886 | 12.4592 | 19.11193 | 0.2871965 | 0.08967765 | 0.079618 | 0.4564921 | 62.91378 | 19.64495 | 17.44127 | 0.1744127 |  | 0.07713131 | 0.9228687 | 0.6291378 | 0.1964495 | 2 | [6 empty] | 0.523238 | 0 | -0.1542626 | -1.845737 | 1.258276 | 0.1964495 | -0.02203686 | 0.8878243 | 0.02930036
92 | 041SDP-c7-8 | Widmanstätten | 0.0513 | 0 | 12.59 | 3.07 | 0 | 12.6 | 64.53 | 6.62 | 0 | 0 | 99.4614 | 0.0004020376 | 0 | 0.06024488 | 0.03888045 | 0 | 0.4056012 | 0.3114382 | 0.06137119 | 0 | 0 | 0.8779379 | 0.06024488 | 0.06137119 | 0.3114382 | 49.3263 | 50.6737 | 50 | 50 | 74.20483 | 8.526496 | 14.46151 | 97.19283 | 76.34805 | 8.772762 | 14.87919 | 0.3204333 | 0.06314374 | 0.0619849 | 0.445562 | 71.91667 | 14.17171 | 13.91162 | 0.1391162 |  | 0.08747369 | 0.9125263 | 0.7191667 | 0.1417171 | 2 | [6 empty] | 0.4173487 | 0 | -0.1749474 | -1.825053 | 1.438333 | 0.1417171 | -0.002600846 | 0.9816476 | 0
102 | 041SDP-c8-7 | Widmanstätten | 0.0929 | 0.37 | 27.02 | 5.52 | 0 | 12.58 | 38.85 | 15.26 | 0 | 0 | 99.693 | 0.0007280564 | 0.003038765 | 0.1292944 | 0.06990881 | 0 | 0.4049573 | 0.1875 | 0.1414689 | 0 | 0 | 0.9368963 | 0.1292944 | 0.1414689 | 0.1875 | 48.91292 | 51.08708 | 50 | 50 | 44.6746875 | 19.65473 | 31.03653 | 95.36595 | 46.84553 | 20.6098 | 32.54467 | 0.1966111 | 0.1483432 | 0.1355771 | 0.4805314 | 40.91534 | 30.87066 | 28.214 | 0.28214 |  | 0.1472179 | 0.8527821 | 0.4091534 | 0.3087066 | 2 | [6 empty] | 0.84642 | 0 | -0.2944359 | -1.705564 | 0.8183067 | 0.3087066 | -0.02656664 | 0.9139421 | 0.02350268
103 | 041SDP-c8-8 | Widmanstätten | 0.0032 | 0.2833 | 27.17 | 5.52 | 0 | 12.67 | 38.63 | 15.48 | 0 | 0 | 99.7566 | 2.507837e-05 | 0.002326708 | 0.1300122 | 0.06990881 | 0 | 0.4078545 | 0.1864382 | 0.1435085 | 0 | 0 | 0.940074 | 0.1300122 | 0.1435085 | 0.1864382 | 48.92795 | 51.07205 | 50 | 50 | 44.4217 | 19.93809 | 31.20883 | 95.56862 | 46.48147 | 20.86259 | 32.65594 | 0.1950831 | 0.1501627 | 0.1360407 | 0.4812865 | 40.53367 | 31.20028 | 28.26605 | 0.2826605 |  | 0.1463252 | 0.8536748 | 0.4053367 | 0.3120028 | 2 | [6 empty] | 0.8479814 | 0 | -0.2926504 | -1.70735 | 0.8106734 | 0.3120028 | -0.02934235 | 0.9059549 | 0.01789608
105 | 041SDP-c8-10 | Widmanstätten | 0.087 | 0.1975 | 29.06 | 5.61 | 0.0291 | 12.82 | 35.94 | 15.94 | 0.0129 | 0 | 99.6965 | 0.0006818182 | 0.001622043 | 0.1390561 | 0.07104863 | 0.000388406 | 0.4126831 | 0.1734556 | 0.1477729 | 0.0002030025 | 0 | 0.9469116 | 0.1390561 | 0.1479759 | 0.1734556 | 48.63048 | 51.36952 | 50 | 50 | 41.3284 | 20.53057 | 33.37978 | 95.23874 | 43.39452 | 21.55695 | 35.04853 | 0.1821271 | 0.1551605 | 0.1460079 | 0.4832956 | 37.68442 | 32.10468 | 30.21089 | 0.3021089 |  | 0.1468761 | 0.8531239 | 0.3768442 | 0.3210468 | 2 | [6 empty] | 0.9063268 | 0 | -0.2937522 | -1.706248 | 0.7536884 | 0.3210468 | -0.01893791 | 0.941012 | 0.01166467
113 | 041SDP-c8-18 | Widmanstätten | 0 | 0.3403 | 25.24 | 6.99 | 0 | 11.7 | 41.62 | 14.24 | 0 | 0 | 100.1302 | 0 | 0.002794842 | 0.1207769 | 0.08852584 | 0 | 0.3766296 | 0.2008687 | 0.132013 | 0 | 0 | 0.9216089 | 0.1207769 | 0.132013 | 0.2008687 | 49.22463 | 50.77537 | 50 | 50 | 47.85999 | 18.34098 | 28.99193 | 95.1929 | 50.27684 | 19.26717 | 30.45598 | 0.2110123 | 0.1386794 | 0.1268759 | 0.4765676 | 44.27751 | 29.09963 | 26.62286 | 0.2662286 |  | 0.1903145 | 0.8096855 | 0.4427751 | 0.2909963 | 2 | [6 empty] | 0.7986858 | 0 | -0.380629 | -1.619371 | 0.8855503 | 0.2909963 | -0.0247677 | 0.9148865 | 0.02314054
114 | 041SDP-c8-19 | Widmanstätten | 0 | 0.3381 | 27.71 | 7.04 | 0 | 11.85 | 39.19 | 15.62 | 0 | 0.0933 | 101.8413 | 0 | 0.002776774 | 0.1325962 | 0.08915907 | 0 | 0.3814582 | 0.1891409 | 0.1448063 | 0 | 0.0004736844 | 0.9404112 | 0.1325962 | 0.1448063 | 0.1891409 | 49.66095 | 50.33905 | 50 | 50 | 45.06566 | 20.11841 | 31.8291 | 97.01317 | 46.45314 | 20.73781 | 32.80905 | 0.1949642 | 0.1492646 | 0.1366785 | 0.4809073 | 40.5409 | 31.03813 | 28.42097 | 0.2842097 |  | 0.1894513 | 0.8105487 | 0.405409 | 0.3103813 | 2 | [6 empty] | 0.8526291 | 0 | -0.3789026 | -1.621097 | 0.8108181 | 0.3103813 | -0.02617158 | 0.9156792 | 0.02094159
115 | 041SDP-c8-20 | Widmanstätten | 0.0538 | 0.1734 | 29.26 | 3.91 | 0 | 13.59 | 37.1 | 16.64 | 0 | 0 | 100.7271 | 0.0004216301 | 0.001424113 | 0.1400131 | 0.04951874 | 0 | 0.4374698 | 0.1790541 | 0.1542623 | 0 | 0 | 0.9621638 | 0.1400131 | 0.1542623 | 0.1790541 | 49.19427 | 50.80573 | 50 | 50 | 42.66231 | 21.43216 | 33.60951 | 97.70398 | 43.66487 | 21.93581 | 34.39932 | 0.1832618 | 0.1578875 | 0.1433034 | 0.4844526 | 37.82863 | 32.5909 | 29.58048 | 0.2958048 |  | 0.1016836 | 0.8983164 | 0.3782863 | 0.325909 | 2 | [6 empty] | 0.8874143 | 0 | -0.2033672 | -1.796633 | 0.7565725 | 0.325909 | -0.03010419 | 0.9076301 | 0.01017128
116 | 041SDP-c8-21 | Widmanstätten | 0 | 0.1513 | 24.98 | 6.51 | 0 | 11.93 | 42.5 | 13.95 | 0 | 0 | 100.0212 | 0 | 0.001242608 | 0.1195327 | 0.08244681 | 0 | 0.3840335 | 0.2051158 | 0.1293245 | 0 | 0 | 0.921696 | 0.1195327 | 0.1293245 | 0.2051158 | 49.2541 | 50.7459 | 50 | 50 | 48.87192 | 17.96747 | 28.69328 | 95.53267 | 51.15729 | 18.80767 | 30.03505 | 0.2147075 | 0.135372 | 0.1251224 | 0.4752019 | 45.18238 | 28.48726 | 26.33036 | 0.2633036 |  | 0.1767423 | 0.8232577 | 0.4518238 | 0.2848726 | 2 | [6 empty] | 0.7899108 | 0 | -0.3534846 | -1.646515 | 0.9036476 | 0.2848726 | -0.02156901 | 0.9242854 | 0.01039555
|  | Average S.D. (%) |  |  | 3.86 | 3.53 |  | 1.78 | 2.24 | 2.48
|  | Average DL (ppm) | 1464 | 1359 | 3098 | 731 | 1593 | 290 | 1747 | 623 | 752 | 2442
24 | 041-c3-3 | Pb-Bi sulfosalts | 0 | 2.61 | 38.11 | 3.54 | 0 | 14.88 | 27.95 | 13.36 | 0 | 0 | 100.45 | 0 | 0.02143561 | 0.1823616 | 0.04483283 | 0 | 0.4789957 | 0.1348938 | 0.1238549 | 0 | 0 | 0.9863744 | 0.1823616 | 0.1238549 | 0.1348938 | 44.72037 | 55.27963 | 48 | 52 | 32.14048 | 17.20755 | 43.77506 | 93.12309 | 34.51397 | 18.47829 | 47.00774 | 0.1448554 | 0.1330012 | 0.1958286 | 0.4736852 | 30.58052 | 28.07798 | 41.3415 | 2.033688 | 0.2390489 | 0.4999736 | 5.341737 | 1.504329 | 1.381223 | 10.76095 | 0.413415 | 0.2807798 | 0.3058052 | 14.07895 | 70.10318 | 2.467449 | 6.101064 | 0.7171467 | -0.9999471 | -10.68347 | 3.008659 | 1.381223 | -0.4753278 | 1.472382 | 0.1175445
33 | 041-c3-12 | Pb-Bi sulfosalts | 0 | 2.64 | 39.66 | 3.36 | 0 | 14.61 | 24.99 | 13.07 | 0.0185 | 0.0035 | 98.3521 | 0 | 0.021682 | 0.1897786 | 0.04255319 | 0 | 0.4703042 | 0.1206081 | 0.1211664 | 0.0002911277 | 1.776951e-05 | 0.9664013 | 0.1897786 | 0.1214575 | 0.1206081 | 44.68764 | 55.31236 | 48 | 52 | 28.73669 | 16.83403 | 45.55547 | 91.12619573 | 31.53505 | 18.47332 | 49.99163 | 0.1323528 | 0.1329655 | 0.2082591 | 0.4735774 | 27.94746 | 28.07682 | 43.97572 | 2.160142 | 0.2467939 | 0.4843589 | 5.353207 | 1.372814 | 1.379168 | 10.74969 | 0.4397572 | 0.2807682 | 0.2794746 | 11.57949 | 73.73923 | 2.134657 | 6.480426 | 0.7403817 | -0.9687178 | -10.70641 | 2.745628 | 1.379168 | -0.3295272 | 1.566264 | 0.1142489
46 | 041-c4-9 | Pb-Bi sulfosalts | 0.0276 | 1.86 | 42.29 | 4.49 | 0 | 14.63 | 24.14 | 13.05 | 0.0963 | 0.9597 | 101.5436 | 0.0002163009 | 0.01527595 | 0.2023635 | 0.05686424 | 0 | 0.470948 | 0.1165058 | 0.120981 | 0.001515438 | 0.0048724 | 0.9895426 | 0.2023635 | 0.1224964 | 0.1165058 | 45.09539 | 54.90461 | 48 | 52 | 27.75925 | 16.80827 | 48.57642 | 93.14395 | 29.80253 | 18.04548 | 52.15199 | 0.1250814 | 0.129886 | 0.2172589 | 0.4722263 | 26.4876 | 27.50504 | 46.00736 | 2.249522 | 0.1698113 | 0.6321169 | 5.235175 | 1.295107 | 1.344854 | 10.75678 | 0.4600736 | 0.2750504 | 0.264876 | 9.809455 | 76.14218 | 1.867283 | 6.748567 | 0.5094338 | -1.264234 | -10.47035 | 2.590214 | 1.344854 | -0.541513 | 1.672688 | 0.0754877
47 | 041-c4-10 | Pb-Bi sulfosalts | 0.014 | 1.85 | 41.45 | 4.57 | 0 | 14.08 | 24.96 | 12.57 | 0.075 | 0.5201 | 100.089 | 0.0001097179 | 0.01519382 | 0.198344 | 0.05787741 | 0 | 0.4532432 | 0.1204633 | 0.1165311 | 0.001180247 | 0.00264055 | 0.9655833 | 0.198344 | 0.1177113 | 0.1204633 | 45.48123 | 54.51877 | 48 | 52 | 28.70219 | 16.19004 | 47.61156 | 92.50379 | 31.02813 | 17.50203 | 51.46984 | 0.1302253 | 0.1259744 | 0.2144171 | 0.4706168 | 27.67119 | 26.76794 | 45.56087 | 2.25955 | 0.1730892 | 0.6593439 | 5.163382 | 1.372327 | 1.327531 | 10.78213 | 0.4556087 | 0.2676794 | 0.2767119 | 9.642297 | 74.55149 | 1.797119 | 6.778649 | 0.5192677 | -1.318688 | -10.32676 | 2.744655 | 1.327531 | -0.2753479 | 1.702069 | 0.07660341
51 | 041-c4-14 | Pb-Bi sulfosalts | 0.0082 | 1.78 | 40.86 | 4.42 | 0 | 14.07 | 25.35 | 13.1 | 0.0786 | 0 | 99.6668 | 6.426332e-05 | 0.01461892 | 0.1955207 | 0.05597771 | 0 | 0.4529213 | 0.1223456 | 0.1214445 | 0.001236899 | 0 | 0.9641299 | 0.1955207 | 0.1226814 | 0.1223456 | 45.69381 | 54.30619 | 48 | 52 | 29.15066 | 16.87267 | 46.93385 | 92.95719 | 31.35924 | 18.15102 | 50.48975 | 0.131615 | 0.1306456 | 0.2103342 | 0.4725947 | 27.84943 | 27.64433 | 44.50624 | 2.230745 | 0.166791 | 0.6386638 | 5.167493 | 1.395871 | 1.385591 | 10.81836 | 0.4450624 | 0.2764433 | 0.2784943 | 10.86105 | 74.0072 | 2.009489 | 6.692235 | 0.5003729 | -1.277328 | -10.33499 | 2.791742 | 1.385591 | -0.2423717 | 1.609959 | 0.07476917
52 | 041-c4-15 | Pb-Bi sulfosalts | 0.0086 | 1.72 | 40.36 | 4.35 | 0 | 14.1 | 25.14 | 12.76 | 0.0567 | 0.234 | 98.7294 | 6.739812e-05 | 0.01412615 | 0.1931282 | 0.05509119 | 0 | 0.453887 | 0.121332 | 0.1182925 | 0.000892267 | 0.001188019 | 0.9580047 | 0.1931282 | 0.1191848 | 0.121332 | 45.38944 | 54.61056 | 48 | 52 | 28.90918 | 16.43476 | 46.35953 | 91.70346 | 31.52463 | 17.92163 | 50.55374 | 0.1323091 | 0.1289946 | 0.2106007 | 0.4719044 | 28.03727 | 27.3349 | 44.62783 | 2.217536 | 0.1621992 | 0.6325679 | 5.21162 | 1.393159 | 1.358258 | 10.81314 | 0.4462783 | 0.273349 | 0.2803727 | 10.56542 | 73.81765 | 1.949786 | 6.652607 | 0.4865977 | -1.265136 | -10.42324 | 2.786317 | 1.358258 | -0.4045966 | 1.632632 | 0.07314392
53 | 041-c4-16 | Pb-Bi sulfosalts | 0 | 1.95 | 41.49 | 4.59 | 0 | 14.36 | 22.68 | 14.95 | 0.0817 | 0.5348 | 100.6365 | 0 | 0.01601511 | 0.1985354 | 0.0581307 | 0 | 0.4622566 | 0.1094595 | 0.1385951 | 0.001285683 | 0.002715182 | 0.9869931 | 0.1985354 | 0.1398807 | 0.1094595 | 45.65288 | 54.34712 | 48 | 52 | 26.08036 | 19.25546 | 47.6575 | 92.99331 | 28.04541 | 20.70628 | 51.24831 | 0.1177068 | 0.1490377 | 0.2134942 | 0.4802387 | 24.51006 | 31.03408 | 44.45586 | 2.212669 | 0.1784878 | 0.6478644 | 5.151831 | 1.219921 | 1.544637 | 10.77692 | 0.4445586 | 0.3103408 | 0.2451006 | 13.90116 | 77.71408 | 2.700789 | 6.638007 | 0.5354634 | -1.295729 | -10.30366 | 2.439843 | 1.544637 | -0.4414419 | 1.432485 | 0.08066629
54 | 041-c4-17 | Pb-Bi sulfosalts | 0 | 1.62 | 39.63 | 4.3 | 0 | 14.07 | 27.01 | 13.95 | 0.0843 | 0 | 100.6642 | 0 | 0.01330486 | 0.189635 | 0.05445795 | 0 | 0.4529213 | 0.1303571 | 0.1293245 | 0.001326598 | 0 | 0.9713273 | 0.189635 | 0.1306511 | 0.1303571 | 46.39458 | 53.60542 | 48 | 52 | 31.05954 | 17.96747 | 45.52101 | 94.54802 | 32.85055 | 19.00353 | 48.14592 | 0.137874 | 0.1367818 | 0.20057 | 0.4752259 | 29.01231 | 28.78248 | 42.2052 | 2.147561 | 0.1506737 | 0.6167205 | 5.129202 | 1.476257 | 1.464562 | 10.8343 | 0.422052 | 0.2878248 | 0.2901231 | 13.90011 | 72.07701 | 2.504696 | 6.442684 | 0.4520211 | -1.233441 | -10.2584 | 2.952514 | 1.464562 | -0.1800641 | 1.46635 | 0.07016037
75 | 041-c6-11 | Pb-Bi sulfosalts | 0.0066 | 2.1 | 40.35 | 5.42 | 0 | 13.87 | 24.23 | 13.94 | 0.094 | 0.1368 | 100.1473 | 5.172414e-05 | 0.01724704 | 0.1930803 | 0.06864235 | 0 | 0.4464832 | 0.1169402 | 0.1292318 | 0.001479243 | 0.0006945341 | 0.9738503 | 0.1930803 | 0.130711 | 0.1169402 | 45.32791 | 54.67209 | 48 | 52 | 27.86275 | 17.95459 | 46.34804 | 92.16537 | 30.23125 | 19.48084 | 50.28791 | 0.1268808 | 0.1402173 | 0.2094933 | 0.4765914 | 26.62255 | 29.42086 | 43.95659 | 2.180914 | 0.1948117 | 0.7753408 | 5.043193 | 1.320882 | 1.459721 | 10.78005 | 0.4395659 | 0.2942086 | 0.2662255 | 12.7592 | 75.24862 | 2.40028 | 6.542741 | 0.5844352 | -1.550682 | -10.08639 | 2.641765 | 1.459721 | -0.4084057 | 1.494062 | 0.08932575
76 | 041-c6-12 | Pb-Bi sulfosalts | 0 | 2.08 | 40.45 | 5.68 | 0 | 13.63 | 24.46 | 13.91 | 0.1103 | 0.0924 | 100.4127 | 0 | 0.01708279 | 0.1935588 | 0.07193516 | 0 | 0.4387574 | 0.1180502 | 0.1289537 | 0.00173575 | 0.0004691151 | 0.9705429 | 0.1935588 | 0.1306894 | 0.1180502 | 45.6206 | 54.3794 | 48 | 52 | 28.12723 | 17.91595 | 46.4629 | 92.50608 | 30.40582 | 19.36732 | 50.22687 | 0.1276134 | 0.1394002 | 0.209239 | 0.4762527 | 26.79532 | 29.27022 | 43.93446 | 2.193769 | 0.1936139 | 0.8153032 | 4.972816 | 1.337965 | 1.461543 | 10.7814 | 0.4393446 | 0.2927022 | 0.2679532 | 12.63862 | 75.04834 | 2.371269 | 6.581307 | 0.5808418 | -1.630606 | -9.945633 | 2.675929 | 1.461543 | -0.2766179 | 1.500995 | 0.0882563
77 | 041-c6-13 | Pb-Bi sulfosalts | 0 | 1.65 | 37.87 | 5.42 | 0 | 13.64 | 24.41 | 14.87 | 0.1022 | 1.8 | 99.7623 | 0 | 0.01355125 | 0.1812132 | 0.06864235 | 0 | 0.4390793 | 0.1178089 | 0.1378534 | 0.001608284 | 0.009138607 | 0.9688953 | 0.1812132 | 0.1394617 | 0.1178089 | 46.19925 | 53.80075 | 48 | 52 | 28.06973 | 19.15242 | 43.49939 | 90.72154 | 30.94054 | 21.11121 | 47.94825 | 0.1298577 | 0.1519523 | 0.1997466 | 0.4815565 | 26.96624 | 31.5544 | 41.47936 | 2.057338 | 0.1538492 | 0.7793059 | 4.984928 | 1.3375 | 1.565069 | 10.72414 | 0.4147936 | 0.315544 | 0.2696624 | 19.1512 | 74.14746 | 3.550032 | 6.172013 | 0.4615475 | -1.558612 | -9.969855 | 2.675 | 1.565069 | -0.6548373 | 1.314535 | 0.07478071
78 | 041-c6-14 | Pb-Bi sulfosalts | 0 | 2.08 | 39.78 | 5.43 | 0 | 13.76 | 24.46 | 13.87 | 0.1001 | 0.1681 | 99.6483 | 0 | 0.01708279 | 0.1903528 | 0.068769 | 0 | 0.4429422 | 0.1180502 | 0.1285828 | 0.001575237 | 0.0008534443 | 0.9682085 | 0.1903528 | 0.1301581 | 0.1180502 | 45.38428 | 54.61572 | 48 | 52 | 28.12723 | 17.86443 | 45.69331 | 91.68496 | 30.67813 | 19.48458 | 49.8373 | 0.1287563 | 0.1402442 | 0.2076161 | 0.4766167 | 27.01465 | 29.42495 | 43.5604 | 2.162634 | 0.1940808 | 0.7812976 | 5.03235 | 1.341191 | 1.460854 | 10.77833 | 0.435604 | 0.2942495 | 0.2701465 | 13.14882 | 74.68562 | 2.455069 | 6.487902 | 0.5822423 | -1.562595 | -10.0647 | 2.682381 | 1.460854 | -0.4139166 | 1.48039 | 0.08974277
54 | 041SDP-c4-24 | Pb-Bi sulfosalts | 0.0091 | 3.18 | 39.61 | 4.4 | 0 | 14.76 | 25.02 | 12.88 | 0.0239 | 0.029 | 99.912 | 7.131661e-05 | 0.02611695 | 0.1895393 | 0.05572442 | 0 | 0.4751328 | 0.1207529 | 0.119405 | 0.0003761055 | 0.0001472331 | 0.987266 | 0.1895393 | 0.1197811 | 0.1207529 | 43.57696 | 56.42304 | 48 | 52 | 28.77119 | 16.58932 | 45.49804 | 90.85854 | 31.66591 | 18.2584 | 50.07569 | 0.1329021 | 0.1314185 | 0.2086092 | 0.4729299 | 28.10186 | 27.78817 | 44.10997 | 2.111824 | 0.290992 | 0.6208748 | 5.293873 | 1.345414 | 1.330396 | 10.70238 | 0.4410997 | 0.2778817 | 0.2810186 | 11.25355 | 73.59418 | 2.070489 | 6.335473 | 0.8729759 | -1.24175 | -10.58775 | 2.690829 | 1.330396 | -0.5998217 | 1.587365 | 0.1377917
55 | 041SDP-c4-25 | Pb-Bi sulfosalts | 0 | 3.16 | 40 | 4.46 | 0 | 14.68 | 24.82 | 13.09 | 0.0138 | 0.0319 | 100.2556 | 0 | 0.02595269 | 0.1914055 | 0.0564843 | 0 | 0.4725575 | 0.1197876 | 0.1213518 | 0.0002171655 | 0.0001619564 | 0.9879186 | 0.1914055 | 0.121569 | 0.1197876 | 43.82184 | 56.17816 | 48 | 52 | 28.5412 | 16.85979 | 45.94601 | 91.34701 | 31.24481 | 18.45686 | 50.29832 | 0.1311347 | 0.132847 | 0.2095367 | 0.4735185 | 27.69369 | 28.0553 | 44.25101 | 2.131209 | 0.2889708 | 0.6289256 | 5.261702 | 1.333778 | 1.351194 | 10.70681 | 0.4425101 | 0.280553 | 0.2769369 | 11.34895 | 74.11603 | 2.102848 | 6.393626 | 0.8669124 | -1.257851 | -10.5234 | 2.667556 | 1.351194 | -0.5019662 | 1.577278 | 0.1355901
56 | 041SDP-c4-26 | Pb-Bi sulfosalts | 0 | 3.06 | 39.62 | 4.49 | 0 | 14.52 | 25.41 | 13.47 | 0.0252 | 0 | 100.5951 | 0 | 0.02513141 | 0.1895872 | 0.05686424 | 0 | 0.467407 | 0.1226351 | 0.1248746 | 0.0003965631 | 0 | 0.9868962 | 0.1895872 | 0.1252712 | 0.1226351 | 44.33024 | 55.66976 | 48 | 52 | 29.21966 | 17.34923 | 45.50953 | 92.07842 | 31.73345 | 18.8418 | 49.42475 | 0.1331855 | 0.1356177 | 0.2058975 | 0.4747007 | 28.05674 | 28.56909 | 43.37417 | 2.113149 | 0.2801161 | 0.633812 | 5.209745 | 1.366898 | 1.391859 | 10.71546 | 0.4337417 | 0.2856909 | 0.2805674 | 12.50888 | 73.44959 | 2.29693 | 6.339447 | 0.8403482 | -1.267624 | -10.41949 | 2.733796 | 1.391859 | -0.3816632 | 1.51822 | 0.1325586
57 | 041SDP-c4-27 | Pb-Bi sulfosalts | 0 | 3.17 | 38.84 | 4.47 | 0 | 14.7 | 25.16 | 13.64 | 0.0398 | 0.0178 | 100.0376 | 0 | 0.02603482 | 0.1858548 | 0.05661094 | 0 | 0.4732014 | 0.1214286 | 0.1264506 | 0.0006263179 | 9.037067e-05 | 0.9902977 | 0.1858548 | 0.1270769 | 0.1214286 | 43.87071 | 56.12929 | 48 | 52 | 28.93218 | 17.56819 | 44.61358 | 91.11394 | 31.75384 | 19.28156 | 48.9646 | 0.1332711 | 0.1387829 | 0.2039806 | 0.4760346 | 27.9961 | 29.15396 | 42.84994 | 2.064432 | 0.2891888 | 0.6288214 | 5.256212 | 1.348801 | 1.404584 | 10.70285 | 0.4284994 | 0.2915396 | 0.279961 | 13.60282 | 73.38389 | 2.495569 | 6.193296 | 0.8675665 | -1.257643 | -10.51242 | 2.697601 | 1.404584 | -0.6070187 | 1.469781 | 0.1400816
65 | 041SDP-c5-7 | Pb-Bi sulfosalts | 0 | 3.38 | 39.53 | 3.07 | 0.0024 | 15.44 | 24.9 | 12.89 | 0.0237 | 0 | 99.2361 | 0 | 0.02775953 | 0.1891565 | 0.03888045 | 3.203349e-05 | 0.4970224 | 0.1201737 | 0.1194977 | 0.0003729582 | 0 | 0.9928953 | 0.1891565 | 0.1198706 | 0.1201737 | 43.22721 | 56.77279 | 48 | 52 | 28.6332 | 16.6022 | 45.40615 | 90.64154 | 31.58949 | 18.31632 | 50.09419 | 0.1325813 | 0.1318355 | 0.2086863 | 0.4731031 | 28.02377 | 27.86612 | 44.11012 | 2.09561 | 0.3075398 | 0.4307452 | 5.506367 | 1.33137 | 1.32388 | 10.68797 | 0.4411012 | 0.2786612 | 0.2802377 | 11.31224 | 73.68674 | 2.083905 | 6.286831 | 0.9226194 | -0.8614905 | -11.01273 | 2.66274 | 1.32388 | -0.6781545 | 1.58293 | 0.1467543
66 | 041SDP-c5-8 | Pb-Bi sulfosalts | 0 | 3.75 | 41.04 | 2.92 | 0 | 14.71 | 23.9 | 12.03 | 0 | 0.1627 | 98.5127 | 0 | 0.03079829 | 0.1963821 | 0.03698075 | 0 | 0.4735233 | 0.1153475 | 0.111525 | 0 | 0.0008260285 | 0.9653829 | 0.1963821 | 0.111525 | 0.1153475 | 43.92874 | 56.07126 | 48 | 52 | 27.48327 | 15.49452 | 47.14061 | 90.1184 | 30.49685 | 17.19352 | 52.30964 | 0.1279955 | 0.1237538 | 0.2179156 | 0.4696649 | 27.25251 | 26.34939 | 46.3981 | 2.237664 | 0.3509294 | 0.421375 | 5.395534 | 1.31432 | 1.270765 | 10.63966 | 0.463981 | 0.2634939 | 0.2725251 | 8.975706 | 75.36263 | 1.691082 | 6.712992 | 1.052788 | -0.8427501 | -10.79107 | 2.628641 | 1.270765 | 0.0313688 | 1.760879 | 0.1568284
68 | 041SDP-c5-10 | Pb-Bi sulfosalts | 0.0507 | 3.69 | 38.39 | 2.91 | 0.0123 | 15.46 | 24.57 | 12.86 | 0.0103 | 3.15 | 101.1032 | 0.0003973354 | 0.03030552 | 0.1837014 | 0.0368541 | 0.0001641716 | 0.4976662 | 0.1185811 | 0.1192196 | 0.0001620873 | 0.01599256 | 1.003044 | 0.1837014 | 0.1193817 | 0.1185811 | 43.63285 | 56.36715 | 48 | 52 | 28.25372 | 16.56356 | 44.09669 | 88.91396 | 31.77647 | 18.62875 | 49.59478 | 0.1333661 | 0.1340842 | 0.2066058 | 0.4740561 | 28.13298 | 28.28445 | 43.58257 | 2.014583 | 0.332349 | 0.4041648 | 5.457714 | 1.300433 | 1.307435 | 10.48433 | 0.4358257 | 0.2828445 | 0.2813298 | 12.07351 | 73.41575 | 2.215964 | 6.04375 | 0.9970471 | -0.8083297 | -10.91543 | 2.600867 | 1.307435 | -0.7746596 | 1.540867 | 0.1649716
69 | 041SDP-c5-11 | Pb-Bi sulfosalts | 0 | 5.86 | 43.27 | 2.98 | 0 | 16.38 | 20.63 | 10.39 | 0.007 | 0 | 99.5171 | 0 | 0.04812746 | 0.2070529 | 0.03774063 | 0 | 0.5272815 | 0.09956564 | 0.09632125 | 0.0001101564 | 0 | 1.0162 | 0.2070529 | 0.09643141 | 0.09956564 | 39.66248 | 60.33752 | 48 | 52 | 23.72301 | 13.38222 | 49.7021 | 86.80732 | 27.32835 | 15.416 | 57.25565 | 0.1146973 | 0.1109598 | 0.2385201 | 0.4641772 | 24.7098 | 23.90463 | 51.38557 | 2.241274 | 0.5209627 | 0.4085289 | 5.707635 | 1.077763 | 1.042643 | 10.47784 | 0.5138557 | 0.2390463 | 0.247098 | 6.27777 | 81.33788 | 1.276551 | 6.723823 | 1.562888 | -0.8170578 | -11.41527 | 2.155525 | 1.042643 | -0.7474485 | 2.149608 | 0.2324404
70 | 041SDP-c5-12 | Pb-Bi sulfosalts | 0 | 5.86 | 44.24 | 2.8 | 0 | 16.78 | 20.57 | 11.08 | 0 | 0 | 101.3299 | 0 | 0.04812746 | 0.2116945 | 0.03546099 | 0 | 0.5401577 | 0.09927606 | 0.1027179 | 0 | 0 | 1.037435 | 0.2116945 | 0.1027179 | 0.09927606 | 39.8761 | 60.1239 | 48 | 52 | 23.65401 | 14.27093 | 50.81629 | 88.74123 | 26.65504 | 16.08151 | 57.26345 | 0.1118714 | 0.11575 | 0.2385526 | 0.4661739 | 23.99778 | 24.82978 | 51.17244 | 2.244613 | 0.5102992 | 0.3759956 | 5.727334 | 1.052632 | 1.089126 | 10.4897 | 0.5117244 | 0.2482978 | 0.2399778 | 6.592248 | 82.1009 | 1.353074 | 6.733839 | 1.530898 | -0.7519913 | -11.45467 | 2.105263 | 1.089126 | -0.7475329 | 2.06093 | 0.227344
86 | 041SDP-c7-2 | Pb-Bi sulfosalts | 0 | 2.99 | 39.58 | 3.42 | 0 | 15.25 | 25.1 | 13.64 | 0.0292 | 0 | 100.0091 | 0 | 0.0245565 | 0.1893958 | 0.04331307 | 0 | 0.4909062 | 0.121139 | 0.1264506 | 0.0004595096 | 0 | 0.9962206 | 0.1893958 | 0.1269101 | 0.121139 | 43.91044 | 56.08956 | 48 | 52 | 28.86318 | 17.56819 | 45.46358 | 91.89495 | 31.40889 | 19.11769 | 49.47342 | 0.1318233 | 0.1376034 | 0.2061003 | 0.4755271 | 27.72152 | 28.93704 | 43.34144 | 2.091257 | 0.2711463 | 0.4782513 | 5.420454 | 1.337584 | 1.396234 | 10.72378 | 0.4334144 | 0.2893704 | 0.2772152 | 12.88464 | 73.82519 | 2.378028 | 6.273771 | 0.813439 | -0.9565025 | -10.84091 | 2.675168 | 1.396234 | -0.6387983 | 1.497784 | 0.1296571
87 | 041SDP-c7-3 | Pb-Bi sulfosalts | 0 | 2.65 | 40.85 | 3.44 | 0 | 14.97 | 25.09 | 13.25 | 0 | 0 | 100.2499 | 0 | 0.02176413 | 0.1954729 | 0.04356636 | 0 | 0.4818928 | 0.1210907 | 0.1228351 | 0 | 0 | 0.986622 | 0.1954729 | 0.1228351 | 0.1210907 | 44.53567 | 55.46433 | 48 | 52 | 28.85168 | 17.06587 | 46.92236 | 92.83992 | 31.07681 | 18.38204 | 50.54115 | 0.1304296 | 0.1323085 | 0.2105483 | 0.4732864 | 27.55828 | 27.95527 | 44.48645 | 2.179357 | 0.2426516 | 0.4857281 | 5.372697 | 1.350059 | 1.369507 | 10.75735 | 0.4448645 | 0.2795527 | 0.2755828 | 11.09835 | 74.34593 | 2.062793 | 6.538071 | 0.7279547 | -0.9714561 | -10.74539 | 2.700118 | 1.369507 | -0.3811981 | 1.591344 | 0.1113409
88 | 041SDP-c7-4 | Pb-Bi sulfosalts | 0 | 2.39 | 41.51 | 3.44 | 0 | 14.99 | 24.84 | 13.33 | 0.0348 | 0 | 100.5347 | 0 | 0.01962878 | 0.1986311 | 0.04356636 | 0 | 0.4825366 | 0.1198842 | 0.1235767 | 0.0005476348 | 0 | 0.9883714 | 0.1986311 | 0.1241244 | 0.1198842 | 44.78475 | 55.21525 | 48 | 52 | 28.5642 | 17.16891 | 47.68047 | 93.41359 | 30.57821 | 18.37946 | 51.04233 | 0.128337 | 0.1322899 | 0.2126362 | 0.473263 | 27.11747 | 27.95272 | 44.92981 | 2.210649 | 0.2184569 | 0.4848683 | 5.370353 | 1.334241 | 1.375337 | 10.77545 | 0.4492981 | 0.2795272 | 0.2711747 | 10.78059 | 75.00626 | 2.021528 | 6.631946 | 0.6553707 | -0.9697367 | -10.74071 | 2.668483 | 1.375337 | -0.3793056 | 1.60735 | 0.09882028
89 | 041SDP-c7-5 | Pb-Bi sulfosalts | 0 | 2.66 | 40.35 | 3.55 | 0 | 14.9 | 25.08 | 13.78 | 0.0355 | 0 | 100.3554 | 0 | 0.02184625 | 0.1930803 | 0.04495947 | 0 | 0.4796395 | 0.1210425 | 0.1277485 | 0.0005586504 | 0 | 0.9888751 | 0.1930803 | 0.1283071 | 0.1210425 | 44.74073 | 55.25927 | 48 | 52 | 28.84018 | 17.74851 | 46.34804 | 92.93673 | 31.03206 | 19.09741 | 49.87053 | 0.1302418 | 0.1374575 | 0.2077546 | 0.4754539 | 27.39315 | 28.91079 | 43.69605 | 2.147777 | 0.2430123 | 0.500118 | 5.33539 | 1.346446 | 1.421042 | 10.75077 | 0.4369605 | 0.2891079 | 0.2739315 | 12.52699 | 74.29969 | 2.326878 | 6.443331 | 0.7290369 | -1.000236 | -10.67078 | 2.692892 | 1.421042 | -0.3847122 | 1.51141 | 0.113146
91 | 041SDP-c7-7 | Pb-Bi sulfosalts | 0 | 3.33 | 39.98 | 3.71 | 0 | 15.34 | 25.33 | 13.71 | 0.0421 | 0.0621 | 101.5041 | 0 | 0.02734888 | 0.1913098 | 0.04698582 | 0 | 0.4938033 | 0.122249 | 0.1270996 | 0.0006625122 | 0.0003152819 | 1.009774 | 0.1913098 | 0.1277621 | 0.122249 | 43.73613 | 56.26387 | 48 | 52 | 29.12767 | 17.65835 | 45.92304 | 92.70905 | 31.41836 | 19.04706 | 49.53458 | 0.1318631 | 0.1370951 | 0.206355 | 0.4753132 | 27.74236 | 28.8431 | 43.41454 | 2.084038 | 0.2979257 | 0.5118411 | 5.379259 | 1.331723 | 1.384562 | 10.69142 | 0.4341454 | 0.288431 | 0.2774236 | 12.72548 | 73.82148 | 2.348535 | 6.252114 | 0.8937772 | -1.023682 | -10.75852 | 2.663446 | 1.384562 | -0.5883001 | 1.505197 | 0.142956
100 | 041SDP-c8-5 | Pb-Bi sulfosalts | 0 | 2.51 | 40.4 | 5.03 | 0 | 13.97 | 23.37 | 13.55 | 0.045 | 0 | 98.8751 | 0 | 0.02061432 | 0.1933196 | 0.06370314 | 0 | 0.4497022 | 0.1127896 | 0.1256163 | 0.0007081484 | 0 | 0.9664533 | 0.1933196 | 0.1263244 | 0.1127896 | 44.74438 | 55.25562 | 48 | 52 | 26.87381 | 17.45227 | 46.40547 | 90.73155 | 29.61903 | 19.23506 | 51.14591 | 0.1243113 | 0.1384483 | 0.2130676 | 0.4758272 | 26.1253 | 29.09633 | 44.77836 | 2.200329 | 0.2346286 | 0.7250579 | 5.118431 | 1.283751 | 1.429742 | 10.75731 | 0.4477836 | 0.2909633 | 0.261253 | 11.75345 | 76.09177 | 2.235852 | 6.600987 | 0.7038857 | -1.450116 | -10.23686 | 2.567502 | 1.429742 | -0.3848613 | 1.538969 | 0.1066334
101 | 041SDP-c8-6 | Pb-Bi sulfosalts | 0 | 2.55 | 39.87 | 4.87 | 0 | 13.99 | 23.62 | 13.08 | 0.065 | 0 | 98.0451 | 0 | 0.02094284 | 0.1907834 | 0.0616768 | 0 | 0.450346 | 0.1139961 | 0.1212591 | 0.001022881 | 0 | 0.9600272 | 0.1907834 | 0.122282 | 0.1139961 | 44.48432 | 55.51568 | 48 | 52 | 27.16129 | 16.84691 | 45.79669 | 89.80489 | 30.24478 | 18.75946 | 50.99576 | 0.1269376 | 0.135025 | 0.2124421 | 0.4744048 | 26.75723 | 28.46199 | 44.78078 | 2.185998 | 0.2399632 | 0.7066933 | 5.160069 | 1.306169 | 1.389388 | 10.74832 | 0.4478078 | 0.2846199 | 0.2675723 | 11.25581 | 75.37422 | 2.120995 | 6.557995 | 0.7198896 | -1.413387 | -10.32014 | 2.612337 | 1.389388 | -0.4539145 | 1.573354 | 0.1097728
|  | Average S.D. (%) |  | 9.02 | 2.99 | 5.07 |  | 1.57 | 2.93 | 2.51
|  | Average DL (ppm) | 1430 | 1335 | 3082 | 665 | 1434 | 277 | 1583 | 616 | 743 | 2389
*As in Buzatu, A., Damian, G., Dill, H.G., Buzgar, N., and Apopei, A.I. (2015) Mineralogy and geochemistry of sulfosalts from Baia Sprie ore deposit (Romania) - New bismuth minerals occurrence. Ore Geology Reviews, 65, 132–147. https://doi.org/10.1016/j.oregeorev.2014.09.016

## Electrum
Macro-to-nanoscale investigation unlocks gold and silver enrichment by lead-bismuth metallic melts in the Switchback epithermal deposit, southern Mexico
Néstor Cano 1,*, José María González-Jiménez 2, Antoni Camprubí 3, Joaquín A. Proenza 4
1Programa de Posgrado en Ciencias de la Tierra, Universidad Nacional Autónoma de México. Ciudad Universitaria, 04510 Coyoacán, CDMX, Mexico
2Instituto Andaluz de Ciencias de la Tierra (IACT), Consejo Superior de Investigaciones Científicas (CSIC), Avda. de las Palmeras 4, 18100 Armilla, Granada, Spain
3Instituto de Geología, Universidad Nacional Autónoma de México. Ciudad Universitaria, 04510 Coyoacán, CDMX, Mexico
4Departament de Mineralogia, Petrologia i Geologia Aplicada, Facultat de Ciències de la Terra, Universitat de Barcelona, Martí i Franquès s/n, 08028 Barcelona, Spain
5Instituto de Geociencias, Universidad Nacional Autónoma de México. Blvd. Juriquilla 3001, 76230 Juriquilla, Qro., Mexico
American Mineralogist: April 2025 Online Materials AM-25-49388
*nacanoh@comunidad.unam.mx
Supplementary Table S1. EPMA standards and results.
|  |  | wt.% | [10 empty] | at% |  | Ratio | Masses
No. | Spot | Mineral | Te | Sb | Bi | Se | As | S | Pb | Ag | Cu | Au | Total | Ag | Au | Au/Ag | Ag | 107.8682
36 | 041-c3-15 | Electrum | 0.1926 | 0 | 0.5256 | 0 | 0 | 0 | 0 | 32.48 | 0 | 67.96 | 101.1581 | 0.3011082 | 0.3450332 | 1.145878 | Au | 196.96657
37 | 041-c3-16 | Electrum | 0.1963 | 0.0541 | 0.5798 | 0.0103 | 0.0861 | 0 | 0 | 32.32 | 0 | 68.09 | 101.3365 | 0.2996249 | 0.3456932 | 1.153753
55 | 041-c4-18 | Electrum | 0.0621 | 0 | 0.4971 | 0.0222 | 0.0385 | 0 | 0 | 24.75 | 0.0269 | 74.39 | 99.7868 | 0.2294467 | 0.3776783 | 1.64604
56 | 041-c4-19 | Electrum | 0.0405 | 0.0798 | 0.2053 | 0 | 0.101 | 0.0093 | 0 | 24.8 | 0.0216 | 74.95 | 100.2074 | 0.2299102 | 0.3805214 | 1.655087
79 | 041-c6-15 | Electrum | 0 | 0 | 0.2366 | 0.0075 | 0 | 0 | 0 | 28.61 | 0.0204 | 71.46 | 100.3344 | 0.2652311 | 0.3628027 | 1.367874
58 | 041SDP-c4-28 | Electrum | 0 | 0 | 0.1462 | 0.015 | 0 | 0.0137 | 0 | 33.97 | 0 | 67.4 | 101.5449 | 0.3149214 | 0.34219 | 1.086589
71 | 041SDP-c5-13 | Electrum | 0 | 0 | 0.2724 | 0 | 0.0771 | 0.152 | 0 | 29.26 | 0 | 71.29 | 101.0514 | 0.271257 | 0.3619396 | 1.334305
72 | 041SDP-c5-14 | Electrum | 0 | 0 | 0.278 | 0.0188 | 0.0234 | 0.1018 | 0 | 31.42 | 0 | 67.1 | 98.9421 | 0.2912814 | 0.3406669 | 1.169546
106 | 041SDP-c8-11 | Electrum | 0 | 0.1147 | 0.3714 | 0 | 0.0447 | 0.0921 | 0 | 26.78 | 0.0158 | 74.08 | 101.4986 | 0.2482659 | 0.3761044 | 1.514926
107 | 041SDP-c8-12 | Electrum | 0 | 0.0275 | 0.264 | 0.0123 | 0.0626 | 0.0493 | 0 | 31.19 | 0.0084 | 70.2 | 101.814 | 0.2891492 | 0.3564057 | 1.232601
124 | 041SDP-c9-8 | Electrum | 0.2084 | 0 | 0.3425 | 0.0267 | 0 | 0.0937 | 0 | 36.37 | 0.0685 | 63.52 | 100.6297 | 0.3371707 | 0.3224913 | 0.9564628
125 | 041SDP-c9-9 | Electrum | 0.1374 | 0.0254 | 0.4143 | 0.0078 | 0 | 0.0999 | 0 | 34.09 | 0.1 | 66.76 | 101.6347 | 0.3160338 | 0.3389408 | 1.072483
|  | Average S.D. (%) | [7 empty] | 1.85 |  | 1.06
|  | Average DL (ppm) | 1492 | 1424 | 2980 | 760 | 1467 | 239 | 1312 | 637 | 818 | 2724