## K2Ca(CO3)2 mode shifts
American Mineralogist: August 2025 Online Materials AM-25-89500 (use tabs to navigate to other tables)
ZEFF AND WILLIAMS: HIGH-TEMPERATURE RAMAN SPECTROSCOPY OF SHORTITE/BÜTSCHLIITE 1281
T_butsch_LM | LM1butsch | LM2butsch | LM3butsch | LM4butsch | T_butsch_nu4 | nu4_butsch | T_fc_nu4 | nu4a_fc | nu4b_fc | Tdecarb_nu4 | nu4decarb | T_butsch_nu2 | nu2_butsch | T_butsch_nu1 | nu1_butsch | T_fc_nu1 | nu1a_fc | nu1b_fc | Tnu1decarb | nu1adecarb | nu1bdecarb | T_butsch_nu3 | nu3_butsch | T_butsch_OT | OT1_butsch | OT2_butsch | T_fc_OT | OT1_fc | OT2_fc
25 | 69.039 | 103.837 | 164.403 | 221.491 | 25 | 692.099 | 570 |  | 709.841 | 687 | 686.18 | 25 | 883.792 | 25 | 1091.211 | 570 |  | 1066.549 | 663 | 1052.05 |  | 25 | 1399.84 | 25 | 1728.767 | 1763.792 | 570 | 1728.696 | 1755.372
37 | 68.824 | 103.666 | 164.097 | 220.946 | 37 | 692.017 | 571 |  | 709.759 | 692 | 684.588 | 37 | 883.228 | 37 | 1090.873 | 572 | 1060.291 | 1068.35 | 687 | 1044.19 | 1050.9 | 37 | 1399.516 | 37 | 1728.573 | 1763.352 | 572 | 1729.72 | 1757.58
50 | 68.912 | 103.224 | 163.979 | 220.583 | 50 | 692.083 | 575 |  | 710.484 | 697 | 684.431 | 50 | 883.176 | 50 | 1090.779 | 580 | 1059.458 | 1068.089 | 692 | 1046.07 | 1050.95 | 50 | 1399.44 | 50 | 1728.577 | 1763.124 | 625 |  | 1757.974
75 | 68.916 | 102.056 | 163.547 | 219.709 | 75 | 692.024 | 600 | 687.453 | 708.253 | 702 | 686.374 | 75 | 882.776 | 75 | 1090.231 | 600 |  | 1065.829 | 697 | 1044.75 | 1050.86 | 75 | 1398.833 | 75 | 1728.317 | 1762.596 | 650 |  | 1756.975
100 | 69.06 | 101.727 | 163.141 | 218.851 | 100 | 691.96 | 612 | 687.726 | 708.721 |  |  | 100 | 882.445 | 100 | 1089.827 | 625 |  | 1066.619 | 702 | 1045.44 | 1050.7 | 100 | 1398.354 | 100 | 1728.2 | 1762.074 | 612 | 1730.48 | 1756.33
125 | 69.753 | 98.496 | 163.522 | 218.784 | 125 | 692.656 | 637 | 686.86 | 707.547 |  |  | 125 | 883.1 | 125 | 1089.777 | 650 |  |  | 710 | 1043.94 | 1050.78 | 125 | 1398.122 | 125 | 1728.526 | 1761.951 | 637 | 1729.58 | 1755.26
150 | 70.458 |  | 162.749 | 218.187 | 150 | 692.32 | [5 empty] | 150 | 881.993 | 150 | 1089.193 | 612 | 1060.72 | 1066.91 | 725 | 1044.3 | 1050.66 | 150 | 1397.695 | 150 | 1728.388 | 1761.7 | 663 |  | 1754.91
175 | 70.917 | 96.939 | 162.669 | 217.147 | 175 | 692.606 | [5 empty] | 175 | 882.481 | 175 | 1089.038 | 637 | 1059.97 | 1066.35 | 732 | 1043.95 | 1050.64 | 175 | 1397.207 | 175 | 1728.166 | 1760.939
200 | 70.762 | 96.268 | 161.875 | 215.883 | 200 | 692.144 | [5 empty] | 200 | 881.916 | 200 | 1088.116 | 663 |  | 1066.75 | 740 | 1041.3 | 1049.41 | 200 | 1396.199 | 200 | 1727.867 | 1759.876
225 | 70.504 | 95.951 | 162.045 | 215.503 | 225 | 692.617 | [5 empty] | 225 | 881.812 | 225 | 1088.28 | [6 empty] | 225 | 1396.068 | 225 | 1728.729 | 1760.152
250 | 72.531 | 96.873 | 162.742 | 215.807 | 250 | 693.524 | [5 empty] | 250 | 883.016 | 250 | 1088.456 | [6 empty] | 250 | 1396.224 | 250 | 1728.594 | 1760.134
275 | 71.722 | 96.463 | 162.294 | 214.874 | 275 | 693.402 | [5 empty] | 275 | 883.396 | 275 | 1087.674 | [6 empty] | 275 | 1395.142 | 275 | 1727.931 | 1759.348
300 | 71.378 | 96.02 | 161.255 | 213.359 | 300 | 692.616 | [5 empty] | 300 | 881.95 | 300 | 1086.683 | [6 empty] | 300 | 1394.08 | 300 | 1727.118 | 1758.559
325 | 71.233 | 96.268 | 161.209 | 212.868 | 325 | 692.815 | [5 empty] | 325 | 880.421 | 325 | 1086.233 | [6 empty] | 325 | 1393.483 | 325 | 1727.535 | 1758.163
350 | 70.561 | 95.565 | 160.239 | 211.434 | 350 | 692.09 | [5 empty] | 350 | 880.187 | 350 | 1085.262 | [6 empty] | 350 | 1392.42 | 350 | 1726.51 | 1757.237
375 | 71.769 | 96.275 | 160.788 | 211.502 | 375 | 692.808 | [5 empty] | 375 | 880.056 | 375 | 1085.398 | [6 empty] | 375 | 1392.244 | 375 | 1727.082 | 1757.095
400 | 71.147 | 95.723 | 159.897 | 210.18 | 400 | 692.208 | [5 empty] | 400 | 879.276 | 400 | 1084.633 | [6 empty] | 400 | 1391.398 | 400 | 1726.435 | 1756.269
425 | 71.609 | 95.681 | 159.868 | 209.823 | 425 | 692.385 | [5 empty] | 425 | 880.276 | 425 | 1084.096 | [6 empty] | 425 | 1390.76 | 425 | 1726.751 | 1756.065
450 | 70.699 | 95.147 | 159.316 | 208.735 | 450 | 692.077 | [5 empty] | 450 | 879.37 | 450 | 1083.638 | [6 empty] | 450 | 1390.18 | 450 | 1726.35 | 1755.459
475 | 71.445 | 94.501 | 159.02 | 207.963 | 475 | 692.043 | [5 empty] | 475 | 880.389 | 475 | 1083.254 | [6 empty] | 475 | 1389.647 | 475 | 1727.519 | 1755.373
500 | 71.368 | 96.103 | 159.218 | 208.596 | 500 | 692.369 | [5 empty] | 500 | 878.701 | 500 | 1082.804 | [6 empty] | 500 | 1389.148 | 500 | 1725.7 | 1754.513
520 | 71.411 | 96.648 | 158.432 | 207.353 | 520 | 691.811 | [5 empty] | 520 | 878.124 | 520 | 1082.128 | [6 empty] | 520 | 1388.236 | 520 | 1725.413 | 1753.97
530 | 72.608 | 95.754 | 158.522 | 207.235 | 530 | 692.077 | [5 empty] | 530 | 878.105 | 530 | 1081.947 | [6 empty] | 530 | 1387.85 | 530 | 1725.393 | 1753.476
535 | 72.397 | 95.014 | 157.989 | 207.247 | 535 | 691.862 | [5 empty] | 535 | 877.954 | 535 | 1081.782 | [6 empty] | 535 | 1387.869 | 535 | 1725.746 | 1753.443
540 | 71.771 | 94.907 | 158.237 | 206.042 | 540 | 692.051 | [5 empty] | 540 | 878.017 | 540 | 1081.585 | [6 empty] | 540 | 1387.351 | 540 | 1725.761 | 1753.487
545 | 72.253 | 94.728 | 158.579 | 206.137 | 545 | 692.248 | [5 empty] | 545 | 878.177 | 545 | 1081.77 | [6 empty] | 545 | 1387.423 | 545 | 1725.992 | 1753.798
550 | 71.415 | 94.502 | 158.283 | 205.766 | 550 | 692.025 | [5 empty] | 550 | 877.752 | 550 | 1081.447 | [6 empty] | 550 | 1387.043 | 550 | 1725.319 | 1753.307
555 | 71.911 | 94.33 | 158.313 | 205.703 | 555 | 692.057 | [5 empty] | 555 | 877.636 | 555 | 1081.287 | [6 empty] | 555 | 1386.845 | 555 | 1725.469 | 1753.197
560 | 71.346 | 94.107 | 157.744 | 205.046 | 560 | 691.615 | [5 empty] | 560 | 877.792 | 560 | 1081.144 | [6 empty] | 560 | 1386.644 | 560 | 1725.725 | 1753.107
565 | 71.66 | 94.392 | 158.101 | 205.386 | 565 | 691.974 | [5 empty] | 565 | 877.235 | 565 | 1081.35 | [6 empty] | 565 | 1386.238 | 565 | 1725.716 | 1752.89
570 | 71.491 | 93.876 | 156.955 | 206.151 | 570 | 691.696 | [5 empty] | 45 | 882.362 | 570 | 1081.515 | [6 empty] | 570 | 1383.618 | 45 | 1727.621 | 1762.35
45 | 69.249 | 102.395 | 162.953 | 220.171 | 45 | 691.266 | [5 empty] | 112 | 881.333 | 45 | 1089.943 | [6 empty] | 45 | 1398.576 | 112 | 1727.126 | 1761.312
112 | 69.345 | 101.429 | 162.155 | 218.352 | 112 | 691.501 | [5 empty] | 130 | 881.431 | 112 | 1088.996 | [6 empty] | 112 | 1397.558 | 130 | 1727.613 | 1761.271
130 | 69.36 | 99.776 | 162.059 | 217.574 | 130 | 691.474 | [5 empty] | 135 | 881.61 | 130 | 1088.693 | [6 empty] | 130 | 1396.985 | 135 | 1727.79 | 1761.289
135 | 69.066 | 99.635 | 161.909 | 217.35 | 135 | 691.383 | [5 empty] | 140 | 881.472 | 135 | 1088.611 | [6 empty] | 135 | 1396.963 | 140 | 1727.56 | 1761.293
140 | 68.873 | 99.864 | 161.947 | 217.334 | 140 | 691.497 | [5 empty] | 145 | 881.218 | 140 | 1088.55 | [6 empty] | 140 | 1397.013 | 145 | 1727.935 | 1761.28
145 | 69.275 | 100.719 | 162.043 | 217.343 | 145 | 691.632 | [5 empty] | 230 | 880.397 | 145 | 1088.662 | [6 empty] | 145 | 1396.924 | 230 | 1727.6 | 1759.871
230 | 69.4 | 99.182 | 161.205 | 215.084 | 230 | 691.816 | [5 empty] | 240 | 880.882 | 230 | 1087.404 | [6 empty] | 230 | 1395.144 | 240 | 1727.503 | 1759.779
240 | 69.721 | 98.365 | 161.284 | 214.936 | 240 | 691.937 | [5 empty] | 260 | 880.435 | 240 | 1087.245 | [6 empty] | 240 | 1395.04 | 260 | 1727.623 | 1759.188
260 | 70.17 | 97.054 | 160.836 | 214.288 | 260 | 691.714 | [5 empty] | 285 | 880.414 | 260 | 1086.794 | [6 empty] | 260 | 1394.507 | 285 | 1727.619 | 1758.974
285 | 69.805 | 97.324 | 160.477 | 215.43 | 285 | 691.642 | [5 empty] | 305 | 880.055 | 285 | 1086.323 | [6 empty] | 285 | 1393.938 | 305 | 1727.231 | 1758.467
305 | 70.596 | 97.842 | 160.379 | 213.149 | 305 | 691.668 | [5 empty] | 312 | 880.324 | 305 | 1086.02 | [6 empty] | 305 | 1393.802 | 312 | 1726.935 | 1758.398
312 | 70.21 | 96.754 | 160.377 | 212.959 | 312 | 691.787 | [5 empty] | 360 | 879.874 | 312 | 1086.016 | [6 empty] | 312 | 1393.603 | 360 | 1726.586 | 1757.429
360 | 70.336 | 96.809 | 159.689 | 211.56 | 360 | 691.637 | [5 empty] | 370 | 879.462 | 360 | 1085.041 | [6 empty] | 360 | 1392.301 | 370 | 1726.509 | 1756.964
370 | 70.97 | 96.145 | 159.438 | 211.14 | 370 | 691.452 | [5 empty] | 505 | 878.281 | 370 | 1084.69 | [6 empty] | 370 | 1391.633 | 505 | 1725.813 | 1754.324
505 | 70.825 | 93.923 | 157.704 | 206.418 | 505 | 691.204 | [5 empty] | 595 | 877.165 | 505 | 1081.595 | [6 empty] | 505 | 1387.891 | 510 | 1724.883 | 1754.687
510 | 70.695 | 94.238 | 157.711 | 206.211 | 510 | 691.26 | [7 empty] | 510 | 1081.655 | [6 empty] | 510 | 1387.634 | 568 | 1725.868 | 1753.362
568 | 70.178 | 93.434 | 156.444 | 204.192 | 568 | 691.19 | [7 empty] | 568 | 1080.622 | [6 empty] | 568 | 1386.319 | 590 | 1725.34 | 1753.259
571 |  |  | 156.967 | 205.591 | 571 | 691.08 | [7 empty] | 571 | 1080.316 | [6 empty] | 590 | 1386.424
590 | 70.646 | 85.8 | 157.52 | 204.302 | 590 | 691.415 | [7 empty] | 590 | 1081.106
595 | 72.507 | 92.979 | 157.363 | 204.512 | 595 | 691.106 | [7 empty] | 595 | 1081.016

## K2Ca(CO3)2 spectra
American Mineralogist: August 2025 Online Materials AM-25-89500 (use tabs to navigate to other tables)
ZEFF AND WILLIAMS: HIGH-TEMPERATURE RAMAN SPECTROSCOPY OF SHORTITE/BÜTSCHLIITE 1281
x100 | y100 | x200 | y200 | x300 | y300 | x400 | y400 | x500 | y500 | x568 | y568 | x571 | y571 | x575 | y575 | x590 | y590 | x595 | y595 | x612 | y612 | x637 | y637 | x663 | y663 | x702 | y702 | x725 | y725
20.1168 | -311.704 | 63.7618 | -307.744 | 64.6332 | -364.02 | 64.6332 | -377.871 | 66.3737 | -331.721 | 64.2607 | -356.442 | 30.2391 | -547.749 | 20.5104 | 128.728 | 24.0096 | 68.5805 | 26.7423 | 57.4123 | 20.618 | 39.3193 | 26.7423 | 94.3082 | 20.618 | 14.7161 | 20.618 | -1.87589 | 20.618 | -3.3807
20.9923 | -319.169 | 64.6332 | -166.98 | 65.5024 | -223.59 | 65.5024 | -235.579 | 67.2449 | -160.67 | 65.1299 | -207.045 | 31.1137 | -557.073 | 21.3859 | -29.9622 | 24.8848 | 57.6153 | 27.615 | 50.366 | 21.4934 | -30.135 | 27.615 | 84.394 | 21.4934 | 0 | 21.4934 | -2.7997 | 21.4934 | -2.24346
21.8677 | -325.517 | 65.5024 | -25.4532 | 66.3737 | -78.6237 | 66.3737 | -86.9998 | 68.1138 | 6.85589 | 66.0012 | -50.365 | 31.986 | -579.345 | 22.2613 | 28.1079 | 25.7598 | 49.1213 | 28.4898 | 42.6856 | 22.3667 | 13.4956 | 28.4898 | 72.5557 | 22.3667 | 0 | 22.3667 | 0 | 22.3667 | 0
22.743 | -331.599 | 66.3737 | 111.819 | 67.2449 | 65.4482 | 67.2449 | 59.9801 | 68.9848 | 157.368 | 66.8724 | 93.7744 | 32.8604 | -591.818 | 23.1344 | 11.9154 | 26.6348 | 38.3026 | 29.3645 | 36.019 | 23.242 | -1.154 | 29.3645 | 62.5207 | 23.242 | 0 | 23.242 | 0 | 23.242 | 0
23.6183 | -334.894 | 67.2449 | 241.211 | 68.1138 | 199.028 | 68.1138 | 198.786 | 69.8537 | 280.458 | 67.7414 | 225.809 | 33.7347 | -582.742 | 24.0096 | -1.71896 | 27.5097 | 31.0454 | 30.2391 | 25.7667 | 24.1172 | -4.47301 | 30.2391 | 49.3035 | 24.1172 | 0 | 24.1172 | 0 | 24.1172 | 0
24.4934 | -338.403 | 68.1138 | 354.444 | 68.9848 | 314.801 | 68.9848 | 321.108 | 70.7245 | 369.626 | 68.6125 | 352.464 | 34.6089 | -584.18 | 24.8848 | -6.37954 | 28.3823 | 22.0919 | 31.1137 | 29.1275 | 24.9923 | -8.93582 | 31.1137 | 43.4944 | 24.9923 | 0 | 24.9923 | 0 | 24.9923 | 0
25.3664 | -340.639 | 68.9848 | 446.575 | 69.8537 | 406.37 | 69.8537 | 416.914 | 71.5932 | 420.838 | 69.4813 | 448.554 | 35.4809 | -582.392 | 25.7598 | -0.53238 | 29.2571 | 9.25649 | 31.986 | 27.6912 | 25.8673 | -6.42357 | 31.986 | 38.0279 | 25.8673 | 3.23595 | 25.8673 | 0 | 25.8673 | 0
26.2414 | -342.016 | 69.8537 | 507.263 | 70.7245 | 472.514 | 70.7245 | 478.873 | 72.4639 | 433.469 | 70.3522 | 511.882 | 36.355 | -577.86 | 26.6348 | -7.92705 | 30.1317 | 3.46715 | 32.8604 | 27.9864 | 26.7423 | -7.73586 | 32.8604 | 34.7834 | 26.7423 | 6.92992 | 26.7423 | 0 | 26.7423 | 0
27.1163 | -343.552 | 70.7245 | 541.44 | 71.5932 | 503.61 | 71.5932 | 509.089 | 73.3323 | 421.978 | 71.2209 | 537.048 | 37.229 | -590.282 | 27.5097 | 2.0844 | 31.0063 | 4.66923 | 33.7347 | 28.0138 | 27.615 | -4.75556 | 33.7347 | 33.7984 | 27.615 | 0 | 27.615 | 0 | 27.615 | -14.0707
27.9912 | -345.084 | 71.5932 | 542.491 | 72.4639 | 503.02 | 72.4639 | 506.722 | 74.2029 | 385.482 | 72.0916 | 522.756 | 38.1029 | -605.643 | 28.3823 | -0.699313 | 31.8807 | 6.1296 | 34.6089 | 29.495 | 28.4898 | -4.49514 | 34.6089 | 31.9827 | 28.4898 | 0.378358 | 28.4898 | 0 | 28.4898 | -2.83276
28.8659 | -346.487 | 72.4639 | 517.054 | 73.3323 | 475.842 | 73.3323 | 480.113 | 75.0712 | 329.13 | 72.9601 | 476.681 | 38.9767 | -614.523 | 29.2571 | -6.40661 | 32.753 | 2.60036 | 35.4809 | 23.2574 | 29.3645 | -2.74713 | 35.4809 | 32.8489 | 29.3645 | 6.50178 | 29.3645 | 0 | 29.3645 | 1.37502
29.7384 | -347.693 | 73.3323 | 470.91 | 74.2029 | 426.004 | 74.2029 | 432.721 | 75.9416 | 258.599 | 73.8307 | 420.441 | 39.8483 | -607.737 | 30.1317 | -17.8483 | 33.6273 | -1.48521 | 36.355 | 16.615 | 30.2391 | -3.61347 | 36.355 | 33.5073 | 30.2391 | 0.955851 | 30.2391 | 0 | 30.2391 | -3.77356
30.613 | -348.814 | 74.2029 | 407.243 | 75.0712 | 365.138 | 75.0712 | 367.461 | 76.8097 | 182.992 | 74.6991 | 339.593 | 40.7219 | -615.815 | 31.0063 | -12.5064 | 34.5015 | -4.72387 | 37.229 | 8.21805 | 31.1137 | 0.568488 | 37.229 | 33.754 | 31.1137 | -2.09092 | 31.1137 | 0 | 31.1137 | 0
31.4876 | -349.553 | 75.0712 | 327.836 | 75.9416 | 294.861 | 75.9416 | 296.436 | 77.6799 | 116.103 | 75.5695 | 256.901 | 41.5955 | -602.22 | 31.8807 | 0.807594 | 35.3757 | -0.171371 | 38.1029 | 0.985289 | 31.986 | 0.1651 | 38.1029 | 32.0839 | 31.986 | -3.80349 | 31.986 | 0 | 31.986 | 0
32.362 | -349.713 | 75.9416 | 249.194 | 76.8097 | 224.288 | 76.8097 | 225.619 | 78.548 | 65.972 | 76.4377 | 186.455 | 42.4669 | -593.895 | 32.753 | 9.79489 | 36.2476 | 0.139083 | 38.9767 | -3.33001 | 32.8604 | 5.37511 | 38.9767 | 23.3499 | 32.8604 | 3.42513 | 32.8604 | -2.46977 | 32.8604 | -2.87411
33.2364 | -349.764 | 76.8097 | 176.059 | 77.6799 | 157.823 | 77.6799 | 163.699 | 79.418 | 30.8923 | 77.3079 | 132.966 | 43.3403 | -599.58 | 33.6273 | 6.12237 | 37.1216 | -0.21856 | 39.8483 | -2.60586 | 33.7347 | 1.96588 | 39.8483 | 19.5801 | 33.7347 | 18.2707 | 33.7347 | 2.78085 | 33.7347 | 6.31684
34.1085 | -349.811 | 77.6799 | 115.585 | 78.548 | 104.064 | 78.548 | 110.35 | 80.2858 | 9.83479 | 78.176 | 83.6178 | 44.2136 | -619.263 | 34.5015 | -6.05018 | 37.9955 | -4.28178 | 40.7219 | 0.106429 | 34.6089 | 0.621252 | 40.7219 | 15.0383 | 34.6089 | -1.1052 | 34.6089 | 0 | 34.6089 | -2.2538
34.9827 | -349.522 | 78.548 | 71.8158 | 79.418 | 62.1738 | 79.418 | 69.1936 | 81.1557 | 2.19562 | 79.0461 | 46.2289 | 45.0869 | -631.484 | 35.3757 | -9.04595 | 38.8694 | -12.7485 | 41.5955 | 7.35126 | 35.4809 | -2.5616 | 41.5955 | 5.55882 | 35.4809 | 0.477926 | 35.4809 | -1.92303 | 35.4809 | 0.134401
35.8568 | -349.389 | 79.418 | 39.2727 | 80.2858 | 31.4232 | 80.2858 | 36.2275 | 82.0234 | -0.00883141 | 79.9139 | 30.9509 | 45.9579 | -636.382 | 36.2476 | -5.12077 | 39.741 | -24.3123 | 42.4669 | 12.7363 | 36.355 | -5.58446 | 42.4669 | -1.1146 | 36.355 | 0.617321 | 36.355 | 3.39358 | 36.355 | -34.1068
36.7308 | -349.81 | 80.2858 | 15.2249 | 81.1557 | 11.9772 | 81.1557 | 17.5039 | 82.8931 | 2.74045 | 80.7838 | 17.9839 | 46.831 | -644.639 | 37.1216 | -8.6038 | 40.6146 | -23.7361 | 43.3403 | 10.588 | 37.229 | -2.91733 | 43.3403 | 0.17571 | 37.229 | -3.32557 | 37.229 | 4.10057 | 37.229 | -4.54895
37.6026 | -350.503 | 81.1557 | 5.42954 | 82.0234 | 0.826713 | 82.0234 | 3.96777 | 83.7607 | 12.025 | 81.6516 | -0.558451 | 47.704 | -650.726 | 37.9955 | -13.9457 | 41.4882 | -21.3096 | 44.2136 | 5.08444 | 38.1029 | -2.4799 | 44.2136 | 3.4574 | 38.1029 | -1.63291 | 38.1029 | 0 | 38.1029 | 1.10622
38.4765 | -351.109 | 82.0234 | 1.02667 | 82.8931 | -0.0819411 | 82.8931 | -1.68684 | 84.6302 | 30.556 | 82.5213 | -8.56292 | 48.5748 | -638.412 | 38.8694 | -15.5518 | 42.3617 | -24.5532 | 45.0869 | -3.67892 | 38.9767 | -1.25782 | 45.0869 | 7.45258 | 38.9767 | -3.14634 | 38.9767 | -5.53342 | 38.9767 | 0.289479
39.3503 | -351.421 | 82.8931 | -2.2769 | 83.7607 | 3.83095 | 83.7607 | -0.214625 | 85.4976 | 59.1188 | 83.3889 | -11.7638 | 49.4476 | -636.937 | 39.741 | -18.4889 | 43.233 | -22.7178 | 45.9579 | -7.76491 | 39.8483 | 1.39399 | 45.9579 | 9.44751 | 39.8483 | -8.44335 | 39.8483 | 12.7542 | 39.8483 | 3.37036
40.224 | -351.803 | 83.7607 | -1.21463 | 84.6302 | 13.9357 | 84.6302 | 8.23573 | 86.367 | 98.6183 | 84.2585 | -10.7695 | 50.3204 | -637.094 | 40.6146 | -14.8299 | 44.1063 | -17.2439 | 46.831 | -6.10045 | 40.7219 | 1.29016 | 46.831 | 13.2244 | 40.7219 | -6.26282 | 40.7219 | -3.7895 | 40.7219 | -2.87411
41.0954 | -352.569 | 84.6302 | 9.76691 | 85.4976 | 29.3674 | 85.4976 | 22.9565 | 87.2342 | 152.618 | 85.1259 | -5.39836 | 51.1909 | -633.988 | 41.4882 | -10.0836 | 44.9796 | -13.4116 | 47.704 | -9.46667 | 41.5955 | 0.403388 | 47.704 | 19.3884 | 41.5955 | -0.945894 | 41.5955 | 0.367638 | 41.5955 | -26.1255
41.969 | -353.056 | 85.4976 | 23.1734 | 86.367 | 52.8942 | 86.367 | 46.5267 | 88.1013 | 222 | 85.9953 | 10.3109 | 52.0635 | -643.188 | 42.3617 | -2.79725 | 45.8506 | -11.6433 | 48.5748 | -4.2363 | 42.4669 | 1.88248 | 48.5748 | 23.8149 | 42.4669 | 1.00564 | 42.4669 | 0 | 42.4669 | -24.7401
42.8424 | -353.167 | 86.367 | 44.3064 | 87.2342 | 82.5772 | 87.2342 | 80.1886 | 88.9704 | 306.816 | 86.8625 | 48.2084 | 52.936 | -633.916 | 43.233 | 1.99868 | 46.7237 | -13.7593 | 49.4476 | -4.21765 | 43.3403 | 3.84666 | 49.4476 | 24.8141 | 43.3403 | -10.126 | 43.3403 | -8.6819 | 43.3403 | 1.76789
43.7137 | -352.558 | 87.2342 | 77.3962 | 88.1013 | 123.843 | 88.1013 | 117.446 | 89.8374 | 392.499 | 87.7318 | 97.4838 | 53.8063 | -628.335 | 44.1063 | 13.5441 | 47.5967 | -16.3423 | 50.3204 | -5.24463 | 44.2136 | 2.09013 | 50.3204 | 19.0725 | 44.2136 | -16.0603 | 44.2136 | 0 | 44.2136 | 21.6592
44.587 | -352.045 | 88.1013 | 117.943 | 88.9704 | 168.025 | 88.9704 | 158.322 | 90.7064 | 476.86 | 88.5989 | 156.38 | 54.6787 | -620.9 | 44.9796 | 23.6278 | 48.4697 | -23.1574 | 51.1909 | -5.79543 | 45.0869 | 3.59645 | 51.1909 | 4.87018 | 45.0869 | -8.41348 | 45.0869 | -0.876674 | 45.0869 | -0.568619
45.4602 | -350.144 | 88.9704 | 164.438 | 89.8374 | 215.357 | 89.8374 | 202.473 | 91.5732 | 552.234 | 89.4659 | 209.887 | 55.5509 | -622.066 | 45.8506 | 16.3323 | 49.3404 | -28.0799 | 52.0635 | -2.10224 | 45.9579 | 3.53348 | 52.0635 | -4.33772 | 45.9579 | -9.36933 | 45.9579 | 0.857821 | 45.9579 | -15.2493
46.3333 | -349.106 | 89.8374 | 211.57 | 90.7064 | 264.83 | 90.7064 | 248.123 | 92.4399 | 614.758 | 90.3349 | 247.358 | 56.421 | -615.228 | 46.7237 | -1.98515 | 50.2131 | -28.3854 | 52.936 | 0.432298 | 46.831 | 2.24161 | 52.936 | -8.52814 | 46.831 | 0.27879 | 46.831 | 6.74945 | 46.831 | 0
47.2042 | -349.069 | 90.7064 | 251.284 | 91.5732 | 307.905 | 91.5732 | 292.375 | 93.3087 | 675.191 | 91.2017 | 281.65 | 57.2931 | -578.951 | 47.5967 | -6.70889 | 51.0858 | -29.3764 | 53.8063 | 9.18359 | 47.704 | -1.27314 | 53.8063 | -7.33544 | 47.704 | -1.2446 | 47.704 | -1.03693 | 47.704 | -31.4705
48.0772 | -349.056 | 91.5732 | 282.375 | 92.4399 | 349.229 | 92.4399 | 333.813 | 94.1752 | 722.855 | 92.0706 | 302.957 | 58.1651 | -556.807 | 48.4697 | -0.148886 | 51.9563 | -20.48 | 54.6787 | 23.998 | 48.5748 | -0.46296 | 54.6787 | 0.0124239 | 48.5748 | -0.995678 | 48.5748 | 1.7722 | 48.5748 | 0
48.9501 | -349.217 | 92.4399 | 312.155 | 93.3087 | 385.646 | 93.3087 | 368.687 | 95.0438 | 756.707 | 92.9373 | 323.103 | 59.0349 | -521.128 | 49.3404 | 7.95863 | 52.8288 | -7.05848 | 55.5509 | 40.974 | 49.4476 | 0.493597 | 55.5509 | 11.0253 | 49.4476 | 3.49483 | 49.4476 | -1.6308 | 49.4476 | 9.64585
49.8207 | -349.792 | 93.3087 | 337.345 | 94.1752 | 415.706 | 94.1752 | 394.783 | 95.9102 | 777.004 | 93.8038 | 330.984 | 59.9068 | -461.222 | 50.2131 | 22.9284 | 53.7013 | 17.2637 | 56.421 | 79.9861 | 50.3204 | 0.440834 | 56.421 | 25.0946 | 50.3204 | 13.4715 | 50.3204 | 2.59232 | 50.3204 | -4.63166
50.6935 | -349.934 | 94.1752 | 361.044 | 95.0438 | 436.989 | 95.0438 | 412.047 | 96.7765 | 783.217 | 94.6725 | 320.896 | 60.7765 | -395.706 | 51.0858 | 32.0466 | 54.5715 | 51.7763 | 57.2931 | 124.454 | 51.1909 | 2.68585 | 57.2931 | 37.6551 | 51.1909 | 10.9425 | 51.1909 | 3.46899 | 51.1909 | -27.3868
51.5661 | -349.436 | 95.0438 | 379.776 | 95.9102 | 454.205 | 95.9102 | 420.453 | 97.6449 | 778.016 | 95.5389 | 310.29 | 61.6482 | -313.016 | 51.9563 | 37.402 | 55.4438 | 99.4322 | 58.1651 | 178.952 | 52.0635 | 4.30281 | 58.1651 | 47.1932 | 52.0635 | -3.8931 | 52.0635 | 1.3103 | 52.0635 | 4.80742
52.4365 | -347.871 | 95.9102 | 391.437 | 96.7765 | 463.394 | 96.7765 | 418.428 | 98.511 | 760.392 | 96.4074 | 294.699 | 62.5198 | -230.67 | 52.8288 | 44.0026 | 56.3138 | 162.494 | 59.0349 | 240.667 | 52.936 | -0.178716 | 59.0349 | 57.7677 | 52.936 | -0.328574 | 52.936 | -2.89397 | 52.936 | 19.2607
53.309 | -343.44 | 96.7765 | 402.554 | 97.6449 | 464.552 | 97.6449 | 406.58 | 99.3771 | 726.27 | 97.2736 | 269.546 | 63.3892 | -135.934 | 53.7013 | 37.9298 | 57.186 | 240.793 | 59.9068 | 310.285 | 53.8063 | 0.185525 | 59.9068 | 71.1767 | 53.8063 | 1.70261 | 53.8063 | 1.86647 | 53.8063 | 30.5504
54.1814 | -336.019 | 97.6449 | 408.007 | 98.511 | 456.267 | 98.511 | 388.549 | 100.245 | 680.213 | 98.1398 | 234.055 | 64.2607 | -3.19614 | 54.5715 | 43.8898 | 58.058 | 337.198 | 60.7765 | 390.688 | 54.6787 | 5.01767 | 60.7765 | 88.7583 | 54.6787 | -1.75239 | 54.6787 | -1.56482 | 54.6787 | 31.9978
55.0516 | -323.649 | 98.511 | 409.394 | 99.3771 | 440.671 | 99.3771 | 360.283 | 101.111 | 633.735 | 99.008 | 187.508 | 65.1299 | 140.669 | 55.4438 | 44.1424 | 58.9278 | 448.397 | 61.6482 | 479.364 | 55.5509 | 15.8496 | 61.6482 | 115.487 | 55.5509 | 5.54593 | 55.5509 | 2.75257 | 55.5509 | 12.4166
55.9238 | -304.416 | 99.3771 | 398.826 | 100.245 | 418.79 | 100.245 | 328.141 | 101.977 | 594 | 99.8741 | 142.382 | 66.0012 | 307.761 | 56.3138 | 37.0455 | 59.7997 | 574.856 | 62.5198 | 575.658 | 56.421 | 29.1631 | 62.5198 | 147.82 | 56.421 | -3.56453 | 56.421 | 0.301651 | 56.421 | -21.8246
56.7938 | -276.996 | 100.245 | 385.033 | 101.111 | 398.331 | 101.111 | 297.886 | 102.845 | 562.23 | 100.74 | 98.5507 | 66.8724 | 477.19 | 57.186 | 29.6283 | 60.6715 | 720.745 | 63.3892 | 692.68 | 57.2931 | 43.3072 | 63.3892 | 197.209 | 57.2931 | -2.39959 | 57.2931 | 0 | 57.2931 | -38.48
57.6659 | -238.257 | 101.111 | 365.905 | 101.977 | 375.863 | 101.977 | 272.32 | 103.71 | 543.386 | 101.608 | 68.4943 | 67.7414 | 645.116 | 58.058 | 52.5432 | 61.5411 | 888.787 | 64.2607 | 827.342 | 58.1651 | 50.7844 | 64.2607 | 256.483 | 58.1651 | 4.37103 | 58.1651 | 1.81933 | 58.1651 | -49.4595
58.5379 | -186.549 | 101.977 | 342.868 | 102.845 | 355.069 | 102.845 | 254.598 | 104.576 | 533 | 102.474 | 62.0653 | 68.6125 | 790.113 | 58.9278 | 69.5523 | 62.4127 | 1079.64 | 65.1299 | 979.334 | 59.0349 | 71.8457 | 65.1299 | 329.477 | 59.0349 | 0.796543 | 59.0349 | 0 | 59.0349 | -51.4445
59.4077 | -118.381 | 102.845 | 331.444 | 103.71 | 338.62 | 103.71 | 243.124 | 105.444 | 525.199 | 103.339 | 61.5749 | 69.4813 | 911.548 | 59.7997 | 79.6089 | 63.2821 | 1302.84 | 66.0012 | 1146.73 | 59.9068 | 91.7802 | 66.0012 | 417.096 | 59.9068 | -3.42513 | 59.9068 | -13.0936 | 59.9068 | -47.9398
60.2795 | -28.8312 | 103.71 | 324.884 | 104.576 | 334.839 | 104.576 | 236.6 | 106.309 | 521.039 | 104.207 | 70.7417 | 70.3522 | 1011.82 | 60.6715 | 100.615 | 64.1536 | 1550.17 | 66.8724 | 1322.36 | 60.7765 | 114.559 | 66.8724 | 518.174 | 60.7765 | -10.2356 | 60.7765 | -0.820115 | 60.7765 | -43.184
61.1513 | 73.902 | 104.576 | 328.572 | 105.444 | 332.195 | 105.444 | 234.05 | 107.174 | 510.373 | 105.073 | 72.1582 | 71.2209 | 1115.68 | 61.5411 | 125.303 | 65.025 | 1823.27 | 67.7414 | 1493.57 | 61.6482 | 137.811 | 67.7414 | 629.366 | 61.6482 | -0.318617 | 61.6482 | 3.12021 | 61.6482 | -37.5289
62.0208 | 216.715 | 105.444 | 324.509 | 106.309 | 333.726 | 106.309 | 230.616 | 108.042 | 495.582 | 105.938 | 68.0584 | 72.0916 | 1176.76 | 62.4127 | 162.714 | 65.8942 | 2111.36 | 68.6125 | 1647.63 | 62.5198 | 166.87 | 68.6125 | 768.422 | 62.5198 | 21.5365 | 62.5198 | 0 | 62.5198 | -7.30934
62.8924 | 383.234 | 106.309 | 317.771 | 107.174 | 336.041 | 107.174 | 224.796 | 108.907 | 480.384 | 106.806 | 51.9269 | 72.9601 | 1209.9 | 63.2821 | 223.04 | 66.7654 | 2405.3 | 69.4813 | 1772.86 | 63.3892 | 207.9 | 69.4813 | 901.262 | 63.3892 | 65.7944 | 63.3892 | 0 | 63.3892 | -63.8198
63.7618 | 556.305 | 107.174 | 311.536 | 108.042 | 336.367 | 108.042 | 216.14 | 109.772 | 475.509 | 107.671 | 21.4572 | 73.8307 | 1215.53 | 64.1536 | 285.55 | 67.6344 | 2677.4 | 70.3522 | 1852.49 | 64.2607 | 265.157 | 70.3522 | 1036.12 | 64.2607 | 135.293 | 64.2607 | 39.0073 | 64.2607 | -93.1812
64.6332 | 728.378 | 108.042 | 307.977 | 108.907 | 335.829 | 108.907 | 212.587 | 110.639 | 474.207 | 108.536 | 1.92961 | 74.6991 | 1216.33 | 65.025 | 369.363 | 68.5055 | 2913.28 | 71.2209 | 1889.45 | 65.1299 | 336.017 | 71.2209 | 1159.42 | 65.1299 | 215.873 | 65.1299 | 9.9545 | 65.1299 | -68.9063
65.5024 | 876.488 | 108.907 | 308.365 | 109.772 | 338.077 | 109.772 | 214.245 | 111.504 | 477.196 | 109.404 | 3.20088 | 75.5695 | 1222.01 | 65.8942 | 488.075 | 69.3743 | 3126.1 | 72.0916 | 1886.85 | 66.0012 | 432.337 | 72.0916 | 1263.21 | 66.0012 | 368.978 | 66.0012 | -7.35275 | 66.0012 | -14.4843
66.3737 | 988.711 | 109.772 | 309.423 | 110.639 | 340.987 | 110.639 | 216.68 | 112.369 | 482.614 | 110.269 | -0.227013 | 76.4377 | 1224.66 | 66.7654 | 623.255 | 70.2452 | 3236.44 | 72.9601 | 1850.46 | 66.8724 | 547.422 | 72.9601 | 1350.61 | 66.8724 | 481.839 | 66.8724 | -0.58445 | 66.8724 | 16.5623
67.2449 | 1063.13 | 110.639 | 310.082 | 111.504 | 345.417 | 111.504 | 221.855 | 113.234 | 487.821 | 111.134 | 0.640176 | 77.3079 | 1208.34 | 67.6344 | 769.307 | 71.1139 | 3279.42 | 73.8307 | 1797.98 | 67.7414 | 666.865 | 73.8307 | 1422.97 | 67.7414 | 630.473 | 67.7414 | 16.572 | 67.7414 | 0.868437
68.1138 | 1092.94 | 111.504 | 317.495 | 112.369 | 349.639 | 112.369 | 226.491 | 114.101 | 489.323 | 111.998 | 4.20427 | 78.176 | 1201.6 | 68.5055 | 912.22 | 71.9847 | 3262.53 | 74.6991 | 1725.62 | 68.6125 | 791.846 | 74.6991 | 1493.1 | 68.6125 | 792.032 | 68.6125 | 37.1974 | 68.6125 | -16.2832
68.9848 | 1083.32 | 112.369 | 325.569 | 113.234 | 353.784 | 113.234 | 230.958 | 114.965 | 488.446 | 112.865 | 0.0953453 | 79.0461 | 1219.04 | 69.3743 | 1072.84 | 72.8553 | 3183.28 | 75.5695 | 1651.12 | 69.4813 | 921.072 | 75.5695 | 1548.1 | 69.4813 | 930.163 | 69.4813 | 249.362 | 69.4813 | 42.4397
69.8537 | 1046.11 | 113.234 | 331.202 | 114.101 | 358.225 | 114.101 | 234.451 | 115.83 | 483.14 | 113.73 | 7.40061 | 79.9139 | 1242.21 | 70.2452 | 1235.03 | 73.7238 | 3059.65 | 76.4377 | 1573.86 | 70.3522 | 1047.97 | 76.4377 | 1578.14 | 70.3522 | 1102.63 | 70.3522 | 487.921 | 70.3522 | 260.241
70.7245 | 985.033 | 114.101 | 336.884 | 114.965 | 359.605 | 114.965 | 234.323 | 116.694 | 474.961 | 114.595 | 11.8637 | 80.7838 | 1258.81 | 71.1139 | 1352.7 | 74.5943 | 2898.49 | 77.3079 | 1499.64 | 71.2209 | 1165.19 | 77.3079 | 1613.25 | 71.2209 | 1239.17 | 71.2209 | 710.361 | 71.2209 | 493.479
71.5932 | 904.762 | 114.965 | 339.686 | 115.83 | 358.502 | 115.83 | 232.207 | 117.561 | 464.904 | 115.461 | 13.8251 | 81.6516 | 1295.74 | 71.9847 | 1446.52 | 75.4626 | 2727.44 | 78.176 | 1436.97 | 72.0916 | 1271.43 | 78.176 | 1659.09 | 72.0916 | 1337.78 | 72.0916 | 878.644 | 72.0916 | 695.649
72.4639 | 815.676 | 115.83 | 336.243 | 116.694 | 354.839 | 116.694 | 229.036 | 118.425 | 455.9 | 116.326 | 9.76608 | 82.5213 | 1320.69 | 72.8553 | 1555.63 | 76.3329 | 2552.95 | 79.0461 | 1391.13 | 72.9601 | 1365.87 | 79.0461 | 1714.3 | 72.9601 | 1430 | 72.9601 | 829.768 | 72.9601 | 838.083
73.3323 | 725.695 | 116.694 | 330.88 | 117.561 | 352.832 | 117.561 | 224.553 | 119.289 | 448.913 | 117.19 | 2.86944 | 83.3889 | 1342.12 | 73.7238 | 1636.37 | 77.201 | 2389.41 | 79.9139 | 1359.61 | 73.8307 | 1438.75 | 79.9139 | 1771.98 | 73.8307 | 1494.82 | 73.8307 | 891.012 | 73.8307 | 995.394
74.2029 | 636.63 | 117.561 | 321.694 | 118.425 | 349.965 | 118.425 | 220.93 | 120.154 | 437.209 | 118.055 | 4.46307 | 84.2585 | 1365.59 | 74.5943 | 1668.15 | 78.0712 | 2228.86 | 80.7838 | 1334.08 | 74.6991 | 1494.34 | 80.7838 | 1851.17 | 74.6991 | 1541.23 | 74.6991 | 1225.52 | 74.6991 | 1051.78
75.0712 | 553.424 | 118.425 | 315.675 | 119.289 | 347.056 | 119.289 | 216.571 | 121.018 | 433.203 | 118.921 | -2.29283 | 85.1259 | 1406.9 | 75.4626 | 1714.58 | 78.9392 | 2091.89 | 81.6516 | 1315.38 | 75.5695 | 1536.56 | 81.6516 | 1919.75 | 75.5695 | 1584.65 | 75.5695 | 1240.2 | 75.5695 | 1088.15
75.9416 | 475.775 | 119.289 | 314.287 | 120.154 | 345.615 | 120.154 | 211.698 | 121.884 | 433.212 | 119.785 | 7.5005 | 85.9953 | 1490.67 | 76.3329 | 1743.17 | 79.8092 | 1986.63 | 82.5213 | 1304.67 | 76.4377 | 1575.81 | 82.5213 | 1991.12 | 76.4377 | 1610.45 | 76.4377 | 1269.22 | 76.4377 | 1095.66
76.8097 | 403.812 | 120.154 | 314.152 | 121.018 | 343.474 | 121.018 | 209.831 | 122.748 | 427.551 | 120.649 | 13.8342 | 86.8625 | 1597.65 | 77.201 | 1772.65 | 80.677 | 1898.68 | 83.3889 | 1294.04 | 77.3079 | 1613.28 | 83.3889 | 2069.63 | 77.3079 | 1617.08 | 77.3079 | 1325.76 | 77.3079 | 1120.81
77.6799 | 343.526 | 121.018 | 311.914 | 121.884 | 341.707 | 121.884 | 209.103 | 123.611 | 422.504 | 121.513 | 25.5071 | 87.7318 | 1745.24 | 78.0712 | 1797.39 | 81.5468 | 1829.42 | 84.2585 | 1297.18 | 78.176 | 1659.83 | 84.2585 | 2149.82 | 78.176 | 1640.83 | 78.176 | 1397.87 | 78.176 | 1168.91
78.548 | 294.108 | 121.884 | 309.225 | 122.748 | 339.762 | 122.748 | 207.91 | 124.475 | 418.571 | 122.377 | 39.6954 | 88.5989 | 1884.63 | 78.9392 | 1832.05 | 82.4145 | 1767.13 | 85.1259 | 1304.91 | 79.0461 | 1716.79 | 85.1259 | 2253.32 | 79.0461 | 1713.62 | 79.0461 | 1478.97 | 79.0461 | 1225.74
79.418 | 253.846 | 122.748 | 306.011 | 123.611 | 335.843 | 123.611 | 205.707 | 125.339 | 418.971 | 123.243 | 45.3526 | 89.4659 | 2015.06 | 79.8092 | 1897.79 | 83.2842 | 1697.97 | 85.9953 | 1320.77 | 79.9139 | 1772.64 | 85.9953 | 2371.27 | 79.9139 | 1782.67 | 79.9139 | 1598.19 | 79.9139 | 1301.68
80.2858 | 226.018 | 123.611 | 300.826 | 124.475 | 332.781 | 124.475 | 204.907 | 126.205 | 420.728 | 124.107 | 44.0314 | 90.3349 | 2135.27 | 80.677 | 1982.23 | 84.1516 | 1639.49 | 86.8625 | 1345.64 | 80.7838 | 1830.78 | 86.8625 | 2497.61 | 80.7838 | 1895.51 | 80.7838 | 1735.89 | 80.7838 | 1484.75
81.1557 | 204.865 | 124.475 | 297.666 | 125.339 | 330.229 | 125.339 | 207.984 | 127.068 | 424.101 | 124.971 | 45.398 | 91.2017 | 2217.25 | 81.5468 | 2079.68 | 85.019 | 1596.55 | 87.7318 | 1377.25 | 81.6516 | 1895.9 | 87.7318 | 2652.77 | 81.6516 | 2008.79 | 81.6516 | 1855.35 | 81.6516 | 1631.5
82.0234 | 187.554 | 125.339 | 296.946 | 126.205 | 327.595 | 126.205 | 211.254 | 127.931 | 434.257 | 125.834 | 51.0188 | 92.0706 | 2290.59 | 82.4145 | 2169.72 | 85.8885 | 1568.58 | 88.5989 | 1436.48 | 82.5213 | 1966.97 | 88.5989 | 2800 | 82.5213 | 2098.38 | 82.5213 | 1938.34 | 82.5213 | 1734.04
82.8931 | 172.79 | 126.205 | 296.224 | 127.068 | 326.132 | 127.068 | 216.032 | 128.795 | 442.379 | 126.698 | 63.9313 | 92.9373 | 2328.56 | 83.2842 | 2252.09 | 86.7557 | 1538.43 | 89.4659 | 1474.87 | 83.3889 | 2043.94 | 89.4659 | 2953.55 | 83.3889 | 2126.23 | 83.3889 | 2016.39 | 83.3889 | 1814.34
83.7607 | 160.007 | 127.068 | 293.071 | 127.931 | 327.079 | 127.931 | 222.071 | 129.658 | 452.535 | 127.564 | 73.0436 | 93.8038 | 2343.46 | 84.1516 | 2322.97 | 87.625 | 1508.25 | 90.3349 | 1524.33 | 84.2585 | 2143.29 | 90.3349 | 3087.73 | 84.2585 | 2198.6 | 84.2585 | 2100.33 | 84.2585 | 1922.05
84.6302 | 148.44 | 127.931 | 291.793 | 128.795 | 331.335 | 128.795 | 226.407 | 130.521 | 459.448 | 128.427 | 79.0004 | 94.6725 | 2352.22 | 85.019 | 2311.62 | 88.4921 | 1479.67 | 91.2017 | 1557.78 | 85.1259 | 2257.04 | 91.2017 | 3202.29 | 85.1259 | 2300.7 | 85.1259 | 2230.91 | 85.1259 | 2076.75
85.4976 | 139.214 | 128.795 | 295.502 | 129.658 | 336.388 | 129.658 | 230.926 | 131.386 | 469.053 | 129.29 | 94.7369 | 95.5389 | 2379.23 | 85.8885 | 2503.06 | 89.3612 | 1446.58 | 92.0706 | 1584.46 | 85.9953 | 2386.28 | 92.0706 | 3300.28 | 85.9953 | 2443.32 | 85.9953 | 2398.44 | 85.9953 | 2298.96
86.367 | 134.595 | 129.658 | 300.792 | 130.521 | 341.683 | 130.521 | 235.912 | 132.249 | 478.782 | 130.153 | 121.874 | 96.4074 | 2385.64 | 86.7557 | 2613.33 | 90.2281 | 1416.02 | 92.9373 | 1594.82 | 86.8625 | 2530.48 | 92.9373 | 3369.57 | 86.8625 | 2628.37 | 86.8625 | 2610.96 | 86.8625 | 2522.88
87.2342 | 134.362 | 130.521 | 304.252 | 131.386 | 345.855 | 131.386 | 242.667 | 133.112 | 490.786 | 131.017 | 142.945 | 97.2736 | 2366.36 | 87.625 | 2765.57 | 91.095 | 1387.63 | 93.8038 | 1603.26 | 87.7318 | 2673.28 | 93.8038 | 3424.4 | 87.7318 | 2781.77 | 87.7318 | 2816.5 | 87.7318 | 2812.94
88.1013 | 135.998 | 131.386 | 308.067 | 132.249 | 350.628 | 132.249 | 256.21 | 133.975 | 508.171 | 131.88 | 166.768 | 98.1398 | 2326.96 | 88.4921 | 2923.5 | 91.9639 | 1381.22 | 94.6725 | 1597.07 | 88.5989 | 2812.13 | 94.6725 | 3471.04 | 88.5989 | 2998.3 | 88.5989 | 3067.65 | 88.5989 | 3080.24
88.9704 | 139.391 | 132.249 | 313.348 | 133.112 | 356.749 | 133.112 | 266.934 | 134.838 | 529.479 | 132.745 | 196.402 | 99.008 | 2293.53 | 89.3612 | 3094.28 | 92.8305 | 1335.06 | 95.5389 | 1589.98 | 89.4659 | 2950.03 | 95.5389 | 3508.41 | 89.4659 | 3227.24 | 89.4659 | 3304.08 | 89.4659 | 3350.55
89.8374 | 141.951 | 133.112 | 320.094 | 133.975 | 363.507 | 133.975 | 276.99 | 135.701 | 551.715 | 133.608 | 239.067 | 99.8741 | 2244.9 | 90.2281 | 3246.25 | 93.6993 | 1307.48 | 96.4074 | 1570.76 | 90.3349 | 3074.18 | 96.4074 | 3538.26 | 90.3349 | 3369.6 | 90.3349 | 3526.99 | 90.3349 | 3575.27
90.7064 | 143.606 | 133.975 | 323.752 | 134.838 | 372.674 | 134.838 | 289.969 | 136.563 | 578.259 | 134.47 | 285.3 | 100.74 | 2234.71 | 91.095 | 3364.35 | 94.5658 | 1267.98 | 97.2736 | 1535.02 | 91.2017 | 3207.15 | 97.2736 | 3561.71 | 91.2017 | 3439.79 | 91.2017 | 3712.54 | 91.2017 | 3727.12
91.5732 | 139.906 | 134.838 | 332.456 | 135.701 | 382.168 | 135.701 | 306.424 | 137.426 | 608.411 | 135.333 | 336.546 | 101.608 | 2241.26 | 91.9639 | 3476.45 | 95.4322 | 1226.82 | 98.1398 | 1488.6 | 92.0706 | 3318.54 | 98.1398 | 3576.72 | 92.0706 | 3506.67 | 92.0706 | 3876.48 | 92.0706 | 3806.86
92.4399 | 139.145 | 135.701 | 341.64 | 136.563 | 393.657 | 136.563 | 327.305 | 138.291 | 642.86 | 136.196 | 394.389 | 102.474 | 2272.9 | 92.8305 | 3564.44 | 96.3007 | 1175.16 | 99.008 | 1438.25 | 92.9373 | 3410.36 | 99.008 | 3584.45 | 92.9373 | 3575.77 | 92.9373 | 3997.69 | 92.9373 | 3920.92
93.3087 | 133.788 | 136.563 | 351.59 | 137.426 | 408.132 | 137.426 | 350.772 | 139.153 | 679.348 | 137.058 | 427.637 | 103.339 | 2321.52 | 93.6993 | 3636.86 | 97.167 | 1127.72 | 99.8741 | 1392.87 | 93.8038 | 3482.76 | 99.8741 | 3585.68 | 93.8038 | 3691.2 | 93.8038 | 4045.38 | 93.8038 | 3989.16
94.1752 | 127.667 | 137.426 | 364.921 | 138.291 | 426.353 | 138.291 | 374.905 | 140.015 | 714.786 | 137.921 | 494.315 | 104.207 | 2356.64 | 94.5658 | 3678.04 | 98.0353 | 1072.7 | 100.74 | 1356.21 | 94.6725 | 3519.78 | 100.74 | 3601.3 | 94.6725 | 3724.27 | 94.6725 | 4064.24 | 94.6725 | 3994.96
95.0438 | 124.187 | 138.291 | 376.172 | 139.153 | 445.049 | 139.153 | 400.335 | 140.877 | 752.351 | 138.783 | 544.921 | 105.073 | 2389.67 | 95.4322 | 3688.11 | 98.9014 | 1028.45 | 101.608 | 1324.84 | 95.5389 | 3538.15 | 101.608 | 3612.92 | 95.5389 | 3725.21 | 95.5389 | 4033.05 | 95.5389 | 4026.31
95.9102 | 124.806 | 139.153 | 390.137 | 140.015 | 463.272 | 140.015 | 424.995 | 141.74 | 794.918 | 139.646 | 600.798 | 105.938 | 2395.17 | 96.3007 | 3691.2 | 99.7674 | 990.316 | 102.474 | 1310.88 | 96.4074 | 3569.23 | 102.474 | 3619.2 | 96.4074 | 3694.72 | 96.4074 | 4074.08 | 96.4074 | 4021.32
96.7765 | 129.369 | 140.015 | 403.862 | 140.877 | 478.424 | 140.877 | 455.323 | 142.602 | 848.865 | 140.51 | 655.354 | 106.806 | 2373.16 | 97.167 | 3690.12 | 100.636 | 945.362 | 103.339 | 1306.25 | 97.2736 | 3583.92 | 103.339 | 3654.44 | 97.2736 | 3702.2 | 97.2736 | 4080.03 | 97.2736 | 3994.29
97.6449 | 134.94 | 140.877 | 417.152 | 141.74 | 501.008 | 141.74 | 491.092 | 143.464 | 909.591 | 141.372 | 737.591 | 107.671 | 2343.11 | 98.0353 | 3685.17 | 101.501 | 903.756 | 104.207 | 1299.32 | 98.1398 | 3586.54 | 104.207 | 3688.31 | 98.1398 | 3691.64 | 98.1398 | 4054.14 | 98.1398 | 3974.36
98.511 | 141.758 | 141.74 | 434.359 | 142.602 | 527.222 | 142.602 | 529.957 | 144.326 | 981.099 | 142.234 | 849.077 | 108.536 | 2324.58 | 98.9014 | 3678.53 | 102.367 | 868.968 | 105.073 | 1288.02 | 99.008 | 3579.72 | 105.073 | 3724.69 | 99.008 | 3655.76 | 99.008 | 4075.72 | 99.008 | 3952.33
99.3771 | 149.138 | 142.602 | 452.129 | 143.464 | 557.539 | 143.464 | 574.913 | 145.187 | 1062.57 | 143.096 | 958.942 | 109.404 | 2319.51 | 99.7674 | 3675.44 | 103.235 | 847.763 | 105.938 | 1268.19 | 99.8741 | 3569.94 | 105.938 | 3743.25 | 99.8741 | 3625.54 | 99.8741 | 4075.75 | 99.8741 | 3927.48
100.245 | 155.364 | 143.464 | 470.173 | 144.326 | 589.925 | 144.326 | 627.359 | 146.049 | 1151.79 | 143.958 | 1075.38 | 110.269 | 2337.85 | 100.636 | 3682.58 | 104.101 | 820.51 | 106.806 | 1256.3 | 100.74 | 3575.85 | 106.806 | 3760.25 | 100.74 | 3591.49 | 100.74 | 4082.9 | 100.74 | 3929.92
101.111 | 157.27 | 144.326 | 487.077 | 145.187 | 625.214 | 145.187 | 686.053 | 146.911 | 1247.45 | 144.82 | 1203.38 | 111.134 | 2366.75 | 101.501 | 3718.95 | 104.966 | 797.914 | 107.671 | 1247.47 | 101.608 | 3600.44 | 107.671 | 3776.97 | 101.608 | 3570.56 | 101.608 | 4112.61 | 101.608 | 3949.35
101.977 | 150.983 | 145.187 | 511.072 | 146.049 | 667.306 | 146.049 | 748.966 | 147.772 | 1362.16 | 145.682 | 1337.17 | 111.998 | 2399.19 | 102.367 | 3753.72 | 105.834 | 778.31 | 108.536 | 1233.9 | 102.474 | 3636.72 | 108.536 | 3817.55 | 102.474 | 3575.99 | 102.474 | 4099.21 | 102.474 | 3967.36
102.845 | 139.885 | 146.049 | 539.65 | 146.911 | 715.782 | 146.911 | 824.2 | 148.634 | 1495.58 | 146.544 | 1495.47 | 112.865 | 2406.49 | 103.235 | 3796.35 | 106.699 | 754.085 | 109.404 | 1223.5 | 103.339 | 3680.92 | 109.404 | 3849.82 | 103.339 | 3765.31 | 103.339 | 4095.56 | 103.339 | 4118.3
103.71 | 124.403 | 146.911 | 576.324 | 147.772 | 769.634 | 147.772 | 914.145 | 149.495 | 1656.06 | 147.405 | 1682.45 | 113.73 | 2417.55 | 104.101 | 3837.03 | 107.564 | 729.018 | 110.269 | 1219.25 | 104.207 | 3726.99 | 110.269 | 3877.57 | 104.207 | 3900.51 | 104.207 | 4135.51 | 104.207 | 4199.33
104.576 | 107.004 | 147.772 | 615.157 | 148.634 | 838.541 | 148.634 | 1023.02 | 150.357 | 1847.66 | 148.267 | 1888.32 | 114.595 | 2439.05 | 104.966 | 3874.55 | 108.432 | 705.475 | 111.134 | 1222.56 | 105.073 | 3758.99 | 111.134 | 3903.72 | 105.073 | 3968.95 | 105.073 | 4179.86 | 105.073 | 4277.18
105.444 | 89.0203 | 148.634 | 657.506 | 149.495 | 918.021 | 149.495 | 1155.72 | 151.218 | 2066.53 | 149.128 | 2103.52 | 115.461 | 2421.28 | 105.834 | 3890.12 | 109.297 | 683.456 | 111.998 | 1231.82 | 105.938 | 3784.28 | 111.998 | 3916.12 | 105.938 | 3994.86 | 105.938 | 4210.41 | 105.938 | 4348.42
106.309 | 72.4247 | 149.495 | 717.191 | 150.357 | 1012.87 | 150.357 | 1312.25 | 152.079 | 2312.3 | 149.99 | 2355.03 | 116.326 | 2387.49 | 106.699 | 3892.43 | 110.162 | 661.913 | 112.865 | 1241.19 | 106.806 | 3808.48 | 112.865 | 3928.12 | 106.806 | 3946.36 | 106.806 | 4211.04 | 106.806 | 4327.81
107.174 | 57.495 | 150.357 | 782.321 | 151.218 | 1127.72 | 151.218 | 1498.92 | 152.94 | 2577.87 | 150.851 | 2630.94 | 117.19 | 2361.4 | 107.564 | 3873.2 | 111.027 | 651.856 | 113.73 | 1237.99 | 107.671 | 3837.05 | 113.73 | 3936.76 | 107.671 | 3893.67 | 107.671 | 4189.06 | 107.671 | 4279.19
108.042 | 44.6861 | 151.218 | 859.729 | 152.079 | 1271.36 | 152.079 | 1719.31 | 153.801 | 2859.5 | 151.712 | 2944.42 | 118.055 | 2335.59 | 108.432 | 3867.78 | 111.894 | 646.603 | 114.595 | 1236.94 | 108.536 | 3869.19 | 114.595 | 3943.66 | 108.536 | 3870.59 | 108.536 | 4154 | 108.536 | 4168.66
108.907 | 34.626 | 152.079 | 958.448 | 152.94 | 1445.95 | 152.94 | 1974.21 | 154.662 | 3151.34 | 152.573 | 3254.01 | 118.921 | 2361.42 | 109.297 | 3886.61 | 112.759 | 653.081 | 115.461 | 1234.01 | 109.404 | 3901.64 | 115.461 | 3960.15 | 109.404 | 3857.96 | 109.404 | 4113.18 | 109.404 | 4123.39
109.772 | 27.919 | 152.94 | 1086.33 | 153.801 | 1655.9 | 153.801 | 2258.34 | 155.523 | 3430.92 | 153.434 | 3522.16 | 119.785 | 2375.29 | 110.162 | 3925.58 | 113.624 | 654.839 | 116.326 | 1221.76 | 110.269 | 3938.87 | 116.326 | 3966.62 | 110.269 | 3843.73 | 110.269 | 4096.04 | 110.269 | 4079.48
110.639 | 22.9417 | 153.801 | 1251.41 | 154.662 | 1912.18 | 154.662 | 2569.49 | 156.384 | 3674.92 | 154.295 | 3740.17 | 120.649 | 2398.56 | 111.027 | 3953.6 | 114.49 | 652.872 | 117.19 | 1205.18 | 111.134 | 3959.41 | 117.19 | 3958.76 | 111.134 | 3854.79 | 111.134 | 4086.96 | 111.134 | 4066.66
111.504 | 19.4007 | 154.662 | 1453.53 | 155.523 | 2194.8 | 155.523 | 2914.59 | 157.245 | 3869.98 | 155.156 | 3899.6 | 121.513 | 2397.16 | 111.894 | 3970.41 | 115.355 | 648.692 | 118.055 | 1192.14 | 111.998 | 3964.2 | 118.055 | 3948.44 | 111.998 | 3892.88 | 111.998 | 4094.75 | 111.998 | 4100.91
112.369 | 16.8447 | 155.523 | 1696.9 | 156.384 | 2521.5 | 156.384 | 3260.58 | 158.105 | 3986.6 | 156.017 | 3987.62 | 122.377 | 2348.29 | 112.759 | 3968.98 | 116.22 | 636.488 | 118.921 | 1190.98 | 112.865 | 3968.9 | 118.921 | 3937.54 | 112.865 | 3937.32 | 112.865 | 4081.33 | 112.865 | 4142.73
113.234 | 15.5299 | 156.384 | 1987.26 | 157.245 | 2893.22 | 157.245 | 3573.51 | 158.966 | 4017.49 | 156.878 | 4009.96 | 123.243 | 2304.38 | 113.624 | 3966.08 | 117.084 | 617.813 | 119.785 | 1199.23 | 113.73 | 3980.99 | 119.785 | 3933.03 | 113.73 | 3971.26 | 113.73 | 4050.97 | 113.73 | 4152.51
114.101 | 15.4899 | 157.245 | 2343.48 | 158.105 | 3268.13 | 158.105 | 3815.8 | 159.826 | 3962.3 | 157.739 | 3951.65 | 124.107 | 2310.43 | 114.49 | 3966.07 | 117.95 | 604.297 | 120.649 | 1199.16 | 114.595 | 3986.48 | 120.649 | 3938.75 | 114.595 | 3995.1 | 114.595 | 4029.14 | 114.595 | 4099.84
114.965 | 14.0551 | 158.105 | 2743.58 | 158.966 | 3615.12 | 158.966 | 3953.55 | 160.687 | 3837.96 | 158.599 | 3829.69 | 124.971 | 2315.38 | 115.355 | 3948.16 | 118.815 | 587.915 | 121.513 | 1196.68 | 115.461 | 3993.64 | 121.513 | 3938.05 | 115.461 | 3963.16 | 115.461 | 3997.54 | 115.461 | 4000.3
115.83 | 12.078 | 158.966 | 3159.68 | 159.826 | 3875.93 | 159.826 | 3986.87 | 161.547 | 3651.89 | 159.46 | 3649.67 | 125.834 | 2295.4 | 116.22 | 3926.15 | 119.679 | 585.742 | 122.377 | 1191.12 | 116.326 | 3969.19 | 122.377 | 3935.07 | 116.326 | 3894.41 | 116.326 | 3920.83 | 116.326 | 3880.07
116.694 | 10.3712 | 159.826 | 3544.09 | 160.687 | 3989.88 | 160.687 | 3895.97 | 162.407 | 3425.33 | 160.32 | 3446.76 | 126.698 | 2280.24 | 117.084 | 3886.7 | 120.543 | 594.932 | 123.243 | 1188.81 | 117.19 | 3959.9 | 123.243 | 3931.82 | 117.19 | 3834.12 | 117.19 | 3804.01 | 117.19 | 3728.84
117.561 | 8.78207 | 160.687 | 3852.76 | 161.547 | 3976.36 | 161.547 | 3715.48 | 163.267 | 3175.52 | 161.18 | 3184.16 | 127.564 | 2274.65 | 117.95 | 3874.23 | 121.407 | 596.419 | 124.107 | 1182.91 | 118.055 | 3970.43 | 124.107 | 3920.31 | 118.055 | 3808.25 | 118.055 | 3701.08 | 118.055 | 3661.43
118.425 | 7.26966 | 161.547 | 3993.97 | 162.407 | 3833.89 | 162.407 | 3461.11 | 164.127 | 2928.03 | 162.041 | 2933.53 | 128.427 | 2286.19 | 118.815 | 3876.56 | 122.273 | 596.399 | 124.971 | 1184.31 | 118.921 | 3975.18 | 124.971 | 3897.19 | 118.921 | 3823.57 | 118.921 | 3643.65 | 118.921 | 3599.18
119.289 | 5.93202 | 162.407 | 3919.06 | 163.267 | 3570.2 | 163.267 | 3161.52 | 164.987 | 2691.09 | 162.901 | 2676.71 | 129.29 | 2293.47 | 119.679 | 3886.34 | 123.137 | 596.558 | 125.834 | 1185.32 | 119.785 | 3978.68 | 125.834 | 3891.78 | 119.785 | 3796.72 | 119.785 | 3589.24 | 119.785 | 3609.42
120.154 | 4.31345 | 163.267 | 3688.32 | 164.127 | 3249.87 | 164.127 | 2853.25 | 165.847 | 2470.08 | 163.761 | 2434.51 | 130.153 | 2284.9 | 120.543 | 3918.72 | 124.001 | 599.32 | 126.698 | 1191.71 | 120.649 | 3979.83 | 126.698 | 3888.03 | 120.649 | 3797.05 | 120.649 | 3529.88 | 120.649 | 3655.07
121.018 | 3.86186 | 164.127 | 3359.48 | 164.987 | 2892.19 | 164.987 | 2555.12 | 166.707 | 2271.81 | 164.621 | 2222.39 | 131.017 | 2294.76 | 121.407 | 3922.2 | 124.864 | 607.792 | 127.564 | 1196.97 | 121.513 | 3975.74 | 127.564 | 3888.05 | 121.513 | 3778.19 | 121.513 | 3487.14 | 121.513 | 3623.69
121.884 | 6.09779 | 164.987 | 2974.17 | 165.847 | 2559.45 | 165.847 | 2289.88 | 167.567 | 2100.83 | 165.481 | 2017.97 | 131.88 | 2327.84 | 122.273 | 3897.37 | 125.728 | 611.825 | 128.427 | 1215.96 | 122.377 | 3948.91 | 128.427 | 3897.75 | 122.377 | 3723.44 | 122.377 | 3419.06 | 122.377 | 3501.39
122.748 | 5.75318 | 165.847 | 2584.84 | 166.707 | 2277.02 | 166.707 | 2059.56 | 168.427 | 1944.09 | 166.341 | 1849.93 | 132.745 | 2357.35 | 123.137 | 3859.39 | 126.594 | 620.327 | 129.29 | 1224.35 | 123.243 | 3945.08 | 129.29 | 3908.78 | 123.243 | 3711.75 | 123.243 | 3351.73 | 123.243 | 3391.26
123.611 | 5.57433 | 166.707 | 2227.43 | 167.567 | 2033.61 | 167.567 | 1859.22 | 169.284 | 1804.34 | 167.201 | 1721.98 | 133.608 | 2382.26 | 124.001 | 3819.91 | 127.457 | 627.124 | 130.153 | 1225.03 | 124.107 | 3933.78 | 130.153 | 3904.68 | 124.107 | 3663.42 | 124.107 | 3250.95 | 124.107 | 3278.41
124.475 | 2.37967 | 167.567 | 1950.4 | 168.427 | 1817.76 | 168.427 | 1680.18 | 170.144 | 1680.75 | 168.06 | 1591.69 | 134.47 | 2419.93 | 124.864 | 3783.6 | 128.321 | 634.573 | 131.017 | 1228.31 | 124.971 | 3936.08 | 131.017 | 3896.23 | 124.971 | 3643.46 | 124.971 | 3176.6 | 124.971 | 3202.85
125.339 | 0.0530811 | 168.427 | 1712.86 | 169.284 | 1628.31 | 169.284 | 1522.96 | 171.003 | 1573.4 | 168.92 | 1461.16 | 135.333 | 2421.84 | 125.728 | 3752.86 | 129.184 | 645.215 | 131.88 | 1245.32 | 125.834 | 3930.12 | 131.88 | 3890.3 | 125.834 | 3619.2 | 125.834 | 3106.25 | 125.834 | 3161.38
126.205 | -1.29273 | 169.284 | 1504.92 | 170.144 | 1465.04 | 170.144 | 1390.14 | 171.862 | 1482.59 | 169.777 | 1340.31 | 136.196 | 2484.55 | 126.594 | 3743.11 | 130.047 | 654.107 | 132.745 | 1258.47 | 126.698 | 3944.57 | 132.745 | 3900.08 | 126.698 | 3629.41 | 126.698 | 3051.56 | 126.698 | 3191.5
127.068 | -2.013 | 170.144 | 1334.89 | 171.003 | 1328.27 | 171.003 | 1278.21 | 172.722 | 1406.39 | 170.637 | 1239.04 | 137.058 | 2520 | 127.457 | 3746.9 | 130.91 | 667.985 | 133.608 | 1285.92 | 127.564 | 3965.53 | 133.608 | 3911.85 | 127.564 | 3630.2 | 127.564 | 3045.34 | 127.564 | 3201.57
127.931 | -0.546327 | 171.003 | 1197.03 | 171.862 | 1218.49 | 171.862 | 1183.59 | 173.581 | 1341.64 | 171.496 | 1150.16 | 137.921 | 2525.33 | 128.321 | 3749.09 | 131.775 | 684.601 | 134.47 | 1321.09 | 128.427 | 3967.21 | 134.47 | 3925.67 | 128.427 | 3590.61 | 128.427 | 3040.79 | 128.427 | 3172.68
128.795 | 2.34455 | 171.862 | 1085.23 | 172.722 | 1121.72 | 172.722 | 1101.59 | 174.44 | 1281.92 | 172.356 | 1078.64 | 138.783 | 2523.92 | 129.184 | 3753.71 | 132.638 | 705.421 | 135.333 | 1354.29 | 129.29 | 3972.98 | 135.333 | 3941.09 | 129.29 | 3577.12 | 129.29 | 3020.2 | 129.29 | 3091.5
129.658 | 6.76008 | 172.722 | 989.854 | 173.581 | 1041.98 | 173.581 | 1029.04 | 175.299 | 1229.52 | 173.215 | 1004.87 | 139.646 | 2535.89 | 130.047 | 3730.73 | 133.501 | 729.77 | 136.196 | 1388.18 | 130.153 | 3952.26 | 136.196 | 3954.73 | 130.153 | 3514.21 | 130.153 | 2939.75 | 130.153 | 2958.25
130.521 | 9.82572 | 173.581 | 911.23 | 174.44 | 975.932 | 174.44 | 965.674 | 176.156 | 1186.86 | 174.074 | 945.231 | 140.51 | 2572.14 | 130.91 | 3718.62 | 134.364 | 756.596 | 137.058 | 1423.12 | 131.017 | 3950.18 | 137.058 | 3962.41 | 131.017 | 3489.09 | 131.017 | 2857.55 | 131.017 | 2894.13
131.386 | 11.7701 | 174.44 | 846.518 | 175.299 | 918.027 | 175.299 | 909.241 | 177.015 | 1144.01 | 174.933 | 898.87 | 141.372 | 2652.57 | 131.775 | 3719.92 | 135.227 | 789.042 | 137.921 | 1450.76 | 131.88 | 3955.64 | 137.921 | 3955.28 | 131.88 | 3469.14 | 131.88 | 2790.84 | 131.88 | 2796.61
132.249 | 13.4173 | 175.299 | 791.988 | 176.156 | 868.022 | 176.156 | 859.651 | 177.874 | 1113.79 | 175.792 | 857.586 | 142.234 | 2720.55 | 132.638 | 3715 | 136.09 | 827.307 | 138.783 | 1482.34 | 132.745 | 3941.79 | 138.783 | 3949.53 | 132.745 | 3475.12 | 132.745 | 2734.47 | 132.745 | 2703.3
133.112 | 16.3073 | 176.156 | 746.817 | 177.015 | 823.507 | 177.015 | 816.388 | 178.732 | 1086.44 | 176.649 | 827.497 | 143.096 | 2766.85 | 133.501 | 3697.66 | 136.952 | 866.976 | 139.646 | 1522.42 | 133.608 | 3923.06 | 139.646 | 3936.7 | 133.608 | 3523.68 | 133.608 | 2688.17 | 133.608 | 2640.13
133.975 | 19.7682 | 177.015 | 705.154 | 177.874 | 782.893 | 177.874 | 782.519 | 179.591 | 1069.19 | 177.508 | 802.64 | 143.958 | 2797.93 | 134.364 | 3675.09 | 137.817 | 909.816 | 140.51 | 1569.37 | 134.47 | 3899.54 | 140.51 | 3932.97 | 134.47 | 3574.9 | 134.47 | 2661.38 | 134.47 | 2572.1
134.838 | 23.6685 | 177.874 | 670.123 | 178.732 | 746.051 | 178.732 | 751.856 | 180.45 | 1055.65 | 178.366 | 784.179 | 144.82 | 2821.58 | 135.227 | 3698.26 | 138.679 | 935.604 | 141.372 | 1618.51 | 135.333 | 3926.04 | 141.372 | 3930 | 135.333 | 3555.34 | 135.333 | 2635.21 | 135.333 | 2651.31
135.701 | 29.6193 | 178.732 | 642.15 | 179.591 | 715.493 | 179.591 | 727.186 | 181.306 | 1043.32 | 179.225 | 771.176 | 145.682 | 2845.43 | 136.09 | 3707.95 | 139.542 | 966.714 | 142.234 | 1692.05 | 136.196 | 3949.66 | 142.234 | 3936.17 | 136.196 | 3582.08 | 136.196 | 2664.65 | 136.196 | 2746.31
136.563 | 35.3675 | 179.591 | 615.196 | 180.45 | 692.109 | 180.45 | 707.019 | 182.164 | 1038.43 | 180.084 | 755.793 | 146.544 | 2899.4 | 136.952 | 3729.87 | 140.404 | 1018.45 | 143.096 | 1761.94 | 137.058 | 3973.88 | 143.096 | 3927.42 | 137.058 | 3599.26 | 137.058 | 2676.25 | 137.058 | 2805.38
137.426 | 40.1946 | 180.45 | 592.627 | 181.306 | 674.835 | 181.306 | 691.434 | 183.023 | 1043.08 | 180.942 | 744.779 | 147.405 | 2952.62 | 137.817 | 3740.42 | 141.266 | 1074.65 | 143.958 | 1836.08 | 137.921 | 3983.12 | 143.958 | 3928.06 | 137.921 | 3589.36 | 137.921 | 2711.19 | 137.921 | 2835.02
138.291 | 45.1663 | 181.306 | 571.803 | 182.164 | 658.735 | 182.164 | 677.272 | 183.881 | 1052.74 | 181.799 | 741.927 | 148.267 | 3075.84 | 138.679 | 3728.59 | 142.128 | 1157.04 | 144.82 | 1916.85 | 138.783 | 3986.32 | 144.82 | 3900.92 | 138.783 | 3574.23 | 138.783 | 2706.36 | 138.783 | 2797.14
139.153 | 50.4932 | 182.164 | 550.299 | 183.023 | 646.519 | 183.023 | 668.488 | 184.739 | 1063.44 | 182.657 | 736.452 | 149.128 | 3205.56 | 139.542 | 3707.18 | 142.99 | 1265.22 | 145.682 | 2012.72 | 139.646 | 3971.92 | 145.682 | 3883.24 | 139.646 | 3533.28 | 139.646 | 2663.63 | 139.646 | 2721.33
140.015 | 55.8871 | 183.023 | 534.718 | 183.881 | 636.7 | 183.881 | 664.269 | 185.595 | 1081.44 | 183.515 | 741.673 | 149.99 | 3323.15 | 140.404 | 3712.22 | 143.852 | 1359.94 | 146.544 | 2127.53 | 140.51 | 3962 | 146.544 | 3858.44 | 140.51 | 3501.83 | 140.51 | 2614.25 | 140.51 | 2621.08
140.877 | 62.7027 | 183.881 | 520.48 | 184.739 | 628.018 | 184.739 | 664.891 | 186.453 | 1103.13 | 184.373 | 757.423 | 150.851 | 3450.98 | 141.266 | 3695.95 | 144.714 | 1469 | 147.405 | 2260.72 | 141.372 | 3947.22 | 147.405 | 3828.76 | 141.372 | 3506.73 | 141.372 | 2557.49 | 141.372 | 2592.12
141.74 | 70.2573 | 184.739 | 512.691 | 185.595 | 620.68 | 185.595 | 668.236 | 187.311 | 1126.84 | 185.232 | 777.16 | 151.712 | 3576.97 | 142.128 | 3681.66 | 145.576 | 1570.8 | 148.267 | 2408.12 | 142.234 | 3936.36 | 148.267 | 3809.5 | 142.234 | 3491.71 | 142.234 | 2497.81 | 142.234 | 2576.88
142.602 | 79.3424 | 185.595 | 506.86 | 186.453 | 616.169 | 186.453 | 676.067 | 188.169 | 1156.6 | 186.088 | 815.747 | 152.573 | 3685.81 | 142.99 | 3679.78 | 146.438 | 1675.82 | 149.128 | 2574.11 | 143.096 | 3924.66 | 149.128 | 3798.61 | 143.096 | 3471.36 | 143.096 | 2429.78 | 143.096 | 2510.1
143.464 | 90.8659 | 186.453 | 498.027 | 187.311 | 614.708 | 187.311 | 684.462 | 189.027 | 1197.79 | 186.945 | 834.399 | 153.434 | 3781.53 | 143.852 | 3663.64 | 147.299 | 1822.15 | 149.99 | 2761.06 | 143.958 | 3915.83 | 149.99 | 3784.12 | 143.958 | 3466.35 | 143.958 | 2374.26 | 143.958 | 2400.96
144.326 | 102.522 | 187.311 | 497.11 | 188.169 | 616.547 | 188.169 | 698.194 | 189.882 | 1245.95 | 187.803 | 860.028 | 154.295 | 3879.99 | 144.714 | 3625.68 | 148.161 | 1996.6 | 150.851 | 2963.23 | 144.82 | 3874.94 | 150.851 | 3762.08 | 144.82 | 3436.11 | 144.82 | 2313.33 | 144.82 | 2257.69
145.187 | 114.64 | 188.169 | 496.542 | 189.027 | 621.603 | 189.027 | 713.83 | 190.74 | 1297.74 | 188.661 | 885.059 | 155.156 | 3929.28 | 145.576 | 3594.49 | 149.022 | 2199.61 | 151.712 | 3175.59 | 145.682 | 3878.06 | 151.712 | 3740.59 | 145.682 | 3375.63 | 145.682 | 2234.69 | 145.682 | 2087.84
146.049 | 128.631 | 189.027 | 499.355 | 189.882 | 630.446 | 189.882 | 734.279 | 191.597 | 1352.46 | 189.519 | 919.047 | 156.017 | 3976.13 | 146.438 | 3522.96 | 149.884 | 2417.78 | 152.573 | 3396.5 | 146.544 | 3855.19 | 152.573 | 3711.05 | 146.544 | 3251.88 | 146.544 | 2142.67 | 146.544 | 1963.15
146.911 | 145.466 | 189.882 | 495.472 | 190.74 | 640.704 | 190.74 | 760.098 | 192.455 | 1410.6 | 190.374 | 940.532 | 156.878 | 3966.99 | 147.299 | 3451.84 | 150.747 | 2664.26 | 153.434 | 3600.18 | 147.405 | 3839.04 | 153.434 | 3681.95 | 147.405 | 3147.05 | 147.405 | 2009.69 | 147.405 | 1912.67
147.772 | 165.522 | 190.74 | 507.181 | 191.597 | 651.931 | 191.597 | 788.712 | 193.31 | 1475.38 | 191.232 | 976.459 | 157.739 | 3921.7 | 148.161 | 3411.62 | 151.608 | 2919.88 | 154.295 | 3769.01 | 148.267 | 3825.5 | 154.295 | 3662.29 | 148.267 | 3088.31 | 148.267 | 1933.11 | 148.267 | 1839.38
148.634 | 189.396 | 191.597 | 514.928 | 192.455 | 666.528 | 192.455 | 821.211 | 194.167 | 1549.28 | 192.09 | 1021.71 | 158.599 | 3847.76 | 149.022 | 3356.98 | 152.469 | 3181.63 | 155.156 | 3901.78 | 149.128 | 3797.43 | 155.156 | 3629.14 | 149.128 | 3024.62 | 149.128 | 1844.54 | 149.128 | 1877.7
149.495 | 218.37 | 192.455 | 522.939 | 193.31 | 684.891 | 193.31 | 856.89 | 195.025 | 1640.11 | 192.947 | 1079.04 | 159.46 | 3753.69 | 149.884 | 3339.76 | 153.33 | 3436.39 | 156.017 | 3984.58 | 149.99 | 3778.39 | 156.017 | 3614.33 | 149.99 | 2972.11 | 149.99 | 1738.77 | 149.99 | 1891.72
150.357 | 252.161 | 193.31 | 532.205 | 194.167 | 710.052 | 194.167 | 899.779 | 195.88 | 1734.76 | 193.802 | 1128.09 | 160.32 | 3641.67 | 150.747 | 3320.06 | 154.191 | 3657.1 | 156.878 | 4003.55 | 150.851 | 3771.84 | 156.878 | 3600.54 | 150.851 | 2979.77 | 150.851 | 1677.67 | 150.851 | 1852.22
151.218 | 293.696 | 194.167 | 542.92 | 195.025 | 746.109 | 195.025 | 954.052 | 196.737 | 1836.05 | 194.659 | 1192.38 | 161.18 | 3481.2 | 151.608 | 3349.88 | 155.052 | 3830.7 | 157.739 | 3963.52 | 151.712 | 3769.73 | 157.739 | 3589.29 | 151.712 | 2983.23 | 151.712 | 1652.54 | 151.712 | 1807.92
152.079 | 346.898 | 195.025 | 562.847 | 195.88 | 787.111 | 195.88 | 1014.79 | 197.594 | 1943.23 | 195.517 | 1263.2 | 162.041 | 3347.79 | 152.469 | 3343.27 | 155.913 | 3949.93 | 158.599 | 3881.54 | 152.573 | 3760.81 | 158.599 | 3578.63 | 152.573 | 2959.38 | 152.573 | 1633.87 | 152.573 | 1717.61
152.94 | 410.337 | 195.88 | 587.965 | 196.737 | 831.723 | 196.737 | 1081.2 | 198.451 | 2055.17 | 196.374 | 1336.99 | 162.901 | 3216.24 | 153.33 | 3331.11 | 156.774 | 4003.96 | 159.46 | 3758.53 | 153.434 | 3752.01 | 159.46 | 3551.67 | 153.434 | 2939.8 | 153.434 | 1624.77 | 153.434 | 1662.17
153.801 | 487.628 | 196.737 | 615.703 | 197.594 | 881.104 | 197.594 | 1151.61 | 199.305 | 2169.48 | 197.229 | 1424.46 | 163.761 | 3108.96 | 154.191 | 3310.05 | 157.635 | 3983.83 | 160.32 | 3602.65 | 154.295 | 3730.15 | 160.32 | 3538.33 | 154.295 | 2890.56 | 154.295 | 1610.42 | 154.295 | 1620
154.662 | 592.123 | 197.594 | 646.087 | 198.451 | 932.953 | 198.451 | 1231.39 | 200.162 | 2283.4 | 198.086 | 1501.18 | 164.621 | 3007.46 | 155.052 | 3291.17 | 158.493 | 3903.55 | 161.18 | 3418.16 | 155.156 | 3708.09 | 161.18 | 3500.8 | 155.156 | 2797.16 | 155.156 | 1578.18 | 155.156 | 1585.98
155.523 | 716.868 | 198.451 | 679.849 | 199.305 | 991.667 | 199.305 | 1317.42 | 201.019 | 2399.79 | 198.942 | 1567.55 | 165.481 | 2899.57 | 155.913 | 3266.36 | 159.354 | 3768.89 | 162.041 | 3240.73 | 156.017 | 3673.43 | 162.041 | 3475.06 | 156.017 | 2756.11 | 156.017 | 1515.2 | 156.017 | 1571.85
156.384 | 881.551 | 199.305 | 724.746 | 200.162 | 1057.88 | 200.162 | 1411.08 | 201.873 | 2515.24 | 199.797 | 1637.33 | 166.341 | 2806.14 | 156.774 | 3252.39 | 160.214 | 3594.79 | 162.901 | 3050.86 | 156.878 | 3636.65 | 162.901 | 3449.84 | 156.878 | 2732.81 | 156.878 | 1481 | 156.878 | 1585.9
157.245 | 1105.09 | 200.162 | 773.89 | 201.019 | 1129.56 | 201.019 | 1508.9 | 202.73 | 2621.44 | 200.654 | 1703.09 | 167.201 | 2676.79 | 157.635 | 3251.7 | 161.074 | 3395.82 | 163.761 | 2869.43 | 157.739 | 3608.39 | 163.761 | 3426.41 | 157.739 | 2724.6 | 157.739 | 1480 | 157.739 | 1590.58
158.105 | 1401.28 | 201.019 | 827.924 | 201.873 | 1208.77 | 201.873 | 1608.77 | 203.586 | 2710.78 | 201.51 | 1749 | 168.06 | 2632.2 | 158.493 | 3239.25 | 161.935 | 3168.71 | 164.621 | 2697.17 | 158.599 | 3593.98 | 164.621 | 3391 | 158.599 | 2728.43 | 158.599 | 1478.24 | 158.599 | 1607.06
158.966 | 1803.92 | 201.873 | 886.509 | 202.73 | 1296.33 | 202.73 | 1710.29 | 204.441 | 2797.51 | 202.365 | 1766.59 | 168.92 | 2552.2 | 159.354 | 3229.21 | 162.795 | 2932.1 | 165.481 | 2535.17 | 159.46 | 3582.44 | 165.481 | 3360.46 | 159.46 | 2697.92 | 159.46 | 1477.21 | 159.46 | 1568.83
159.826 | 2296.13 | 202.73 | 949.591 | 203.586 | 1394.95 | 203.586 | 1817.08 | 205.297 | 2861.83 | 203.221 | 1748.81 | 169.777 | 2474.76 | 160.214 | 3218.09 | 163.655 | 2719.27 | 166.341 | 2401.43 | 160.32 | 3560.24 | 166.341 | 3335.72 | 160.32 | 2714.49 | 160.32 | 1473.91 | 160.32 | 1528.85
160.687 | 2860.5 | 203.586 | 1021.32 | 204.441 | 1500.13 | 204.441 | 1921.21 | 206.153 | 2906.13 | 204.078 | 1750.91 | 170.637 | 2388.33 | 161.074 | 3186.24 | 164.515 | 2535.73 | 167.201 | 2273.24 | 161.18 | 3525.74 | 167.201 | 3311.63 | 161.18 | 2726.78 | 161.18 | 1409.53 | 161.18 | 1458.95
161.547 | 3472.49 | 204.441 | 1100.07 | 205.297 | 1610.69 | 205.297 | 2021.31 | 207.007 | 2932.12 | 204.932 | 1735.23 | 171.496 | 2324.5 | 161.935 | 3159.12 | 165.375 | 2369.86 | 168.06 | 2165.83 | 162.041 | 3488.33 | 168.06 | 3288.06 | 162.041 | 2696.6 | 162.041 | 1338.81 | 162.041 | 1407.58
162.407 | 3912.42 | 205.297 | 1196.05 | 206.153 | 1726.16 | 206.153 | 2115.4 | 207.863 | 2937.49 | 205.788 | 1731.95 | 172.356 | 2278.21 | 162.795 | 3129.94 | 166.235 | 2202.37 | 168.92 | 2077.74 | 162.901 | 3436.99 | 168.92 | 3263.32 | 162.901 | 2606.79 | 162.901 | 1226.13 | 162.901 | 1365.12
163.267 | 3998.29 | 206.153 | 1298.24 | 207.007 | 1848.16 | 207.007 | 2196.59 | 208.719 | 2923.86 | 206.644 | 1712.36 | 173.215 | 2224.61 | 163.655 | 3088.82 | 167.095 | 2056.75 | 169.777 | 1994.72 | 163.761 | 3411.21 | 169.777 | 3228.83 | 163.761 | 2551.41 | 163.761 | 1164.67 | 163.761 | 1320.16
164.127 | 3704.24 | 207.007 | 1408.17 | 207.863 | 1969.53 | 207.863 | 2259.7 | 209.573 | 2888.33 | 207.498 | 1675.64 | 174.074 | 2194.75 | 164.515 | 3066.81 | 167.954 | 1934.21 | 170.637 | 1928.47 | 164.621 | 3383.2 | 170.637 | 3194.37 | 164.621 | 2497.25 | 164.621 | 1130.43 | 164.621 | 1255.07
164.987 | 3207.41 | 207.863 | 1539.51 | 208.719 | 2090.18 | 208.719 | 2305.71 | 210.429 | 2831.54 | 208.354 | 1616.11 | 174.933 | 2150.42 | 165.375 | 3028.37 | 168.814 | 1834.3 | 171.496 | 1863.66 | 165.481 | 3360.99 | 171.496 | 3166.03 | 165.481 | 2484.09 | 165.481 | 1110.93 | 165.481 | 1242.15
165.847 | 2639.67 | 208.719 | 1683.4 | 209.573 | 2200.49 | 209.573 | 2326.93 | 211.282 | 2763.67 | 209.21 | 1557.87 | 175.792 | 2124.33 | 166.235 | 3000.61 | 169.674 | 1755.89 | 172.356 | 1800.85 | 166.341 | 3331.36 | 172.356 | 3112.61 | 166.341 | 2486.43 | 166.341 | 1142.38 | 166.341 | 1262.82
166.707 | 2130.45 | 209.573 | 1836.69 | 210.429 | 2296.54 | 210.429 | 2325.19 | 212.138 | 2675.79 | 210.064 | 1514.18 | 176.649 | 2102.05 | 167.095 | 2977.73 | 170.533 | 1680.43 | 173.215 | 1741.81 | 167.201 | 3306.87 | 173.215 | 3099.93 | 167.201 | 2507.58 | 167.201 | 1165.16 | 167.201 | 1280.68
167.567 | 1704.04 | 210.429 | 1999.76 | 211.282 | 2370.84 | 211.282 | 2299.81 | 212.993 | 2580.1 | 210.92 | 1462.18 | 177.508 | 2069.95 | 167.954 | 2973.17 | 171.39 | 1604.64 | 174.074 | 1694.92 | 168.06 | 3284.74 | 174.074 | 3059.81 | 168.06 | 2496.79 | 168.06 | 1181.96 | 168.06 | 1236.45
168.427 | 1407.67 | 211.282 | 2163.7 | 212.138 | 2419.66 | 212.138 | 2252.54 | 213.847 | 2481.58 | 211.775 | 1398.44 | 178.366 | 2032.04 | 168.814 | 2964.3 | 172.25 | 1530.83 | 174.933 | 1653.45 | 168.92 | 3260.56 | 174.933 | 3010 | 168.92 | 2427.9 | 168.92 | 1177.37 | 168.92 | 1180.82
169.284 | 1155.41 | 212.138 | 2316.7 | 212.993 | 2439.99 | 212.993 | 2175.27 | 214.702 | 2378.47 | 212.629 | 1329.6 | 179.225 | 2003.69 | 169.674 | 2934.88 | 173.109 | 1485.05 | 175.792 | 1622.53 | 169.777 | 3235.2 | 175.792 | 2972.38 | 169.777 | 2329.88 | 169.777 | 1170.3 | 169.777 | 1146.76
170.144 | 955.004 | 212.993 | 2453.39 | 213.847 | 2431.55 | 213.847 | 2093.6 | 215.556 | 2274.99 | 213.484 | 1258.59 | 180.084 | 1976.25 | 170.533 | 2917.99 | 173.968 | 1433.57 | 176.649 | 1601.07 | 170.637 | 3208.92 | 176.649 | 2950.05 | 170.637 | 2279.3 | 170.637 | 1145.4 | 170.637 | 1121.68
171.003 | 804.505 | 213.847 | 2562.93 | 214.702 | 2397.12 | 214.702 | 1996.11 | 216.411 | 2175.3 | 214.338 | 1176.64 | 180.942 | 1954.5 | 171.39 | 2889.2 | 174.827 | 1394.65 | 177.508 | 1578.11 | 171.496 | 3177.08 | 177.508 | 2914.93 | 171.496 | 2292.8 | 171.496 | 1093.88 | 171.496 | 1068.52
171.862 | 692.816 | 214.702 | 2638.8 | 215.556 | 2332.62 | 215.556 | 1891.18 | 217.266 | 2078.05 | 215.193 | 1093.07 | 181.799 | 1931.56 | 172.25 | 2854.72 | 175.686 | 1366.57 | 178.366 | 1559.1 | 172.356 | 3157.02 | 178.366 | 2891.6 | 172.356 | 2353.63 | 172.356 | 1051.2 | 172.356 | 990.255
172.722 | 604.962 | 215.556 | 2669.78 | 216.411 | 2242.05 | 216.411 | 1780.82 | 218.119 | 1985.3 | 216.048 | 1014.62 | 182.657 | 1912.58 | 173.109 | 2817.75 | 176.545 | 1347.13 | 179.225 | 1541.97 | 173.215 | 3143.61 | 179.225 | 2867.52 | 173.215 | 2381.9 | 173.215 | 997.109 | 173.215 | 952.003
173.581 | 531.566 | 216.411 | 2654.51 | 217.266 | 2129.5 | 217.266 | 1670.68 | 218.974 | 1896.8 | 216.902 | 948.195 | 183.515 | 1867.54 | 173.968 | 2809.73 | 177.404 | 1320.77 | 180.084 | 1527.6 | 174.074 | 3107.76 | 180.084 | 2840.19 | 174.074 | 2403 | 174.074 | 967.867 | 174.074 | 996.81
174.44 | 473.735 | 217.266 | 2599.89 | 218.119 | 2008.05 | 218.119 | 1563.31 | 219.827 | 1811.59 | 217.757 | 896.033 | 184.373 | 1919.09 | 174.827 | 2805.22 | 178.261 | 1292.1 | 180.942 | 1516.77 | 174.933 | 3060.58 | 180.942 | 2811.81 | 174.933 | 2365.71 | 174.933 | 955.132 | 174.933 | 1006.33
175.299 | 426.238 | 218.119 | 2506.91 | 218.974 | 1882.87 | 218.974 | 1459.63 | 220.682 | 1728.18 | 218.61 | 854.335 | 185.232 | 1885.01 | 175.686 | 2770.41 | 179.119 | 1269.45 | 181.799 | 1511.99 | 175.792 | 3009.34 | 181.799 | 2783.84 | 175.792 | 2333.66 | 175.792 | 955.443 | 175.792 | 1021.88
176.156 | 386.74 | 218.974 | 2381.1 | 219.827 | 1757.88 | 219.827 | 1362.04 | 221.534 | 1651.2 | 219.465 | 816.083 | 186.088 | 1873.83 | 176.545 | 2709.36 | 179.978 | 1264.1 | 182.657 | 1511.22 | 176.649 | 2963.56 | 182.657 | 2745.3 | 176.649 | 2283.86 | 176.649 | 959.685 | 176.649 | 1061.69
177.015 | 353.548 | 219.827 | 2231.34 | 220.682 | 1636.86 | 220.682 | 1270.06 | 222.389 | 1576.77 | 220.317 | 761.827 | 186.945 | 1868.45 | 177.404 | 2667.06 | 180.837 | 1262.29 | 183.515 | 1511.37 | 177.508 | 2904 | 183.515 | 2667.37 | 177.508 | 2219.65 | 177.508 | 939.116 | 177.508 | 1053.37
177.874 | 326.012 | 220.682 | 2070.79 | 221.534 | 1525.38 | 221.534 | 1182.79 | 223.242 | 1505.18 | 221.172 | 714.527 | 187.803 | 1852.23 | 178.261 | 2635.94 | 181.695 | 1269.99 | 184.373 | 1519.54 | 178.366 | 2878.68 | 184.373 | 2651.87 | 178.366 | 2137.17 | 178.366 | 916.417 | 178.366 | 1001.36
178.732 | 302.49 | 221.534 | 1914.28 | 222.389 | 1419.06 | 222.389 | 1104.85 | 224.096 | 1437.3 | 222.027 | 667.812 | 188.661 | 1852.06 | 179.119 | 2603.75 | 182.551 | 1286.01 | 185.232 | 1532.91 | 179.225 | 2854.53 | 185.232 | 2614.34 | 179.225 | 2095.53 | 179.225 | 866.72 | 179.225 | 968.979
179.591 | 281.77 | 222.389 | 1762.98 | 223.242 | 1319.56 | 223.242 | 1034.68 | 224.948 | 1373.28 | 222.88 | 625.751 | 189.519 | 1861.13 | 179.978 | 2580.65 | 183.41 | 1306.8 | 186.088 | 1544.14 | 180.084 | 2826.34 | 186.088 | 2574.94 | 180.084 | 2060.93 | 180.084 | 838.497 | 180.084 | 937.974
180.45 | 263.451 | 223.242 | 1618.06 | 224.096 | 1221.7 | 224.096 | 965.054 | 225.803 | 1309.63 | 223.734 | 585.039 | 190.374 | 1855.17 | 180.837 | 2570.15 | 184.268 | 1327.28 | 186.945 | 1553.44 | 180.942 | 2798.83 | 186.945 | 2542.29 | 180.942 | 2026.34 | 180.942 | 823.659 | 180.942 | 947.258
181.306 | 247.556 | 224.096 | 1483.67 | 224.948 | 1135.1 | 224.948 | 900.348 | 226.657 | 1253.55 | 224.586 | 555.173 | 191.232 | 1869.73 | 181.695 | 2548.77 | 185.126 | 1345.27 | 187.803 | 1573.9 | 181.799 | 2779.87 | 187.803 | 2505.87 | 181.799 | 2002.08 | 181.799 | 790.232 | 181.799 | 905.852
182.164 | 234.454 | 224.948 | 1364.54 | 225.803 | 1056.18 | 225.803 | 838.777 | 227.509 | 1202.03 | 225.441 | 518.856 | 192.09 | 1901.43 | 182.551 | 2506.44 | 185.984 | 1363.49 | 188.661 | 1616.3 | 182.657 | 2757.91 | 188.661 | 2475.47 | 182.657 | 1947.25 | 182.657 | 757.663 | 182.657 | 874.805
183.023 | 221.711 | 225.803 | 1258.9 | 226.657 | 982.126 | 226.657 | 783.274 | 228.363 | 1151.81 | 226.293 | 480.363 | 192.947 | 1958.04 | 183.41 | 2460.16 | 186.84 | 1388.43 | 189.519 | 1652.69 | 183.515 | 2716.95 | 189.519 | 2432.31 | 183.515 | 1911.29 | 183.515 | 727.225 | 183.515 | 844.472
183.881 | 210.536 | 226.657 | 1160.62 | 227.509 | 913.731 | 227.509 | 733.465 | 229.215 | 1104.14 | 227.147 | 446.616 | 193.802 | 1993.16 | 184.268 | 2449.25 | 187.698 | 1421.19 | 190.374 | 1691.02 | 184.373 | 2676.29 | 190.374 | 2402.24 | 184.373 | 1857.93 | 184.373 | 743.787 | 184.373 | 801.939
184.739 | 202.813 | 227.509 | 1070.15 | 228.363 | 851.251 | 228.363 | 688.131 | 230.069 | 1058.21 | 228 | 410.425 | 194.659 | 1989.43 | 185.126 | 2418.14 | 188.556 | 1466.12 | 191.232 | 1726.31 | 185.232 | 2645.25 | 191.232 | 2373.92 | 185.232 | 1846.85 | 185.232 | 744.051 | 185.232 | 829.274
185.595 | 198.242 | 228.363 | 984.997 | 229.215 | 794.315 | 229.215 | 646.895 | 230.921 | 1010.76 | 228.854 | 380.228 | 195.517 | 1986.78 | 185.984 | 2397.94 | 189.413 | 1518.24 | 192.09 | 1783.24 | 186.088 | 2609.12 | 192.09 | 2344.02 | 186.088 | 1893.6 | 186.088 | 742.1 | 186.088 | 843.924
186.453 | 194.016 | 229.215 | 906.736 | 230.069 | 744.465 | 230.069 | 607.122 | 231.773 | 962.92 | 229.706 | 359.03 | 196.374 | 1997.88 | 186.84 | 2367.23 | 190.271 | 1575.25 | 192.947 | 1845.25 | 186.945 | 2562.24 | 192.947 | 2313.55 | 186.945 | 1910.02 | 186.945 | 725.773 | 186.945 | 803.335
187.311 | 190.613 | 230.069 | 839.172 | 230.921 | 698.442 | 230.921 | 566.78 | 232.627 | 916.373 | 230.56 | 339.279 | 197.229 | 2017.69 | 187.698 | 2326.66 | 191.126 | 1647.9 | 193.802 | 1897.8 | 187.803 | 2521.04 | 193.802 | 2273.02 | 187.803 | 1877.1 | 187.803 | 682.515 | 187.803 | 713.452
188.169 | 188.994 | 230.921 | 779.726 | 231.773 | 655.075 | 231.773 | 531.303 | 233.478 | 875.702 | 231.411 | 320.242 | 198.086 | 2037.79 | 188.556 | 2307.25 | 191.984 | 1726.98 | 194.659 | 1947.15 | 188.661 | 2483.43 | 194.659 | 2233.72 | 188.661 | 1882.03 | 188.661 | 632.214 | 188.661 | 700.901
189.027 | 189.668 | 231.773 | 725.252 | 232.627 | 613.787 | 232.627 | 497.229 | 234.332 | 835.034 | 232.265 | 303.402 | 198.942 | 2054.19 | 189.413 | 2274.98 | 192.841 | 1787.7 | 195.517 | 1998.58 | 189.519 | 2445.96 | 195.517 | 2197.47 | 189.519 | 1872.18 | 189.519 | 613.908 | 189.519 | 581.884
189.882 | 191.023 | 232.627 | 676.488 | 233.478 | 571.525 | 233.478 | 467.094 | 235.183 | 792.763 | 233.117 | 290.118 | 199.797 | 2082.79 | 190.271 | 2252.64 | 193.699 | 1843.39 | 196.374 | 2049.43 | 190.374 | 2412.53 | 196.374 | 2160.68 | 190.374 | 1838.15 | 190.374 | 626.059 | 190.374 | 668.541
190.74 | 192.07 | 233.478 | 628.04 | 234.332 | 531.606 | 234.332 | 437.992 | 236.037 | 751.633 | 233.97 | 281.137 | 200.654 | 2112.54 | 191.126 | 2225.17 | 194.554 | 1882.51 | 197.229 | 2105.44 | 191.232 | 2375.15 | 197.229 | 2134.28 | 191.232 | 1788.81 | 191.232 | 643.347 | 191.232 | 676.595
191.597 | 193.913 | 234.332 | 580.349 | 235.183 | 494.797 | 235.183 | 412.724 | 236.888 | 716.082 | 234.822 | 271.861 | 201.51 | 2132.56 | 191.984 | 2205.21 | 195.411 | 1966.87 | 198.086 | 2165.74 | 192.09 | 2335.88 | 198.086 | 2103.45 | 192.09 | 1752.3 | 192.09 | 664.236 | 192.09 | 661.997
192.455 | 195.919 | 235.183 | 536.496 | 236.037 | 451.473 | 236.037 | 387.015 | 237.741 | 686.677 | 235.675 | 259.675 | 202.365 | 2134.56 | 192.841 | 2171.36 | 196.268 | 2055.39 | 198.942 | 2228.84 | 192.947 | 2293.99 | 198.942 | 2066.7 | 192.947 | 1726.04 | 192.947 | 667.771 | 192.947 | 610.563
193.31 | 199.115 | 236.037 | 497.473 | 236.888 | 424.957 | 236.888 | 364.948 | 238.592 | 662.548 | 236.527 | 241.619 | 203.221 | 2111.45 | 193.699 | 2144.86 | 197.123 | 2167.35 | 199.797 | 2293.03 | 193.802 | 2252.15 | 199.797 | 2031.7 | 193.802 | 1722.49 | 193.802 | 640.802 | 193.802 | 580.633
194.167 | 207.028 | 236.888 | 462.33 | 237.741 | 397.07 | 237.741 | 341.189 | 239.444 | 635.144 | 237.378 | 221.278 | 204.078 | 2072.12 | 194.554 | 2110.23 | 197.98 | 2256.97 | 200.654 | 2366.31 | 194.659 | 2212.57 | 200.654 | 1998.58 | 194.659 | 1700.06 | 194.659 | 597.694 | 194.659 | 541.646
195.025 | 218.084 | 237.741 | 429.962 | 238.592 | 377.102 | 238.592 | 317.827 | 240.297 | 608.51 | 238.231 | 207.83 | 204.932 | 2058.62 | 195.411 | 2070.86 | 198.837 | 2341.61 | 201.51 | 2418.84 | 195.517 | 2167.67 | 201.51 | 1965.78 | 195.517 | 1653.29 | 195.517 | 556.434 | 195.517 | 512.243
195.88 | 233.251 | 238.592 | 398.001 | 239.444 | 355.771 | 239.444 | 295.037 | 241.147 | 578.647 | 239.082 | 180.866 | 205.788 | 2066.54 | 196.268 | 2046.71 | 199.694 | 2413.27 | 202.365 | 2458.89 | 196.374 | 2141.51 | 202.365 | 1939.64 | 196.374 | 1583.62 | 196.374 | 518.067 | 196.374 | 538.772
196.737 | 249.011 | 239.444 | 367.752 | 240.297 | 331.975 | 240.297 | 277.858 | 242 | 554.52 | 239.935 | 164.244 | 206.644 | 2027.19 | 197.123 | 2023.87 | 200.548 | 2480.81 | 203.221 | 2476.98 | 197.229 | 2112.92 | 203.221 | 1914.84 | 197.229 | 1573.77 | 197.229 | 489.09 | 197.229 | 521.806
197.594 | 268.661 | 240.297 | 341.936 | 241.147 | 312.721 | 241.147 | 262.947 | 242.851 | 532.724 | 240.786 | 146.323 | 207.498 | 1983.63 | 197.98 | 2000.79 | 201.405 | 2530.14 | 204.078 | 2480.63 | 198.086 | 2089.21 | 204.078 | 1882.38 | 198.086 | 1541.43 | 198.086 | 472.886 | 198.086 | 506.919
198.451 | 283.558 | 241.147 | 320.638 | 242 | 296.373 | 242 | 249.775 | 243.704 | 508.414 | 241.639 | 138.164 | 208.354 | 1946.29 | 198.837 | 1989.42 | 202.262 | 2575.21 | 204.932 | 2471.65 | 198.942 | 2066.58 | 204.932 | 1855.62 | 198.942 | 1505.13 | 198.942 | 460.829 | 198.942 | 533.871
199.305 | 302.898 | 242 | 301.624 | 242.851 | 280.009 | 242.851 | 236.001 | 244.554 | 487.568 | 242.49 | 136.925 | 209.21 | 1909.76 | 199.694 | 1977.06 | 203.116 | 2596.93 | 205.788 | 2447.87 | 199.797 | 2042.73 | 205.788 | 1829.73 | 199.797 | 1488.78 | 199.797 | 462.516 | 199.797 | 525.983
200.162 | 325.734 | 242.851 | 285.069 | 243.704 | 261.033 | 243.704 | 222.299 | 245.405 | 465.048 | 243.34 | 141.842 | 210.064 | 1861.31 | 200.548 | 1963.45 | 203.972 | 2609.74 | 206.644 | 2409.15 | 200.654 | 2020.42 | 206.644 | 1801.9 | 200.654 | 1496.27 | 200.654 | 487.751 | 200.654 | 496.239
201.019 | 350.841 | 243.704 | 269.025 | 244.554 | 243.699 | 244.554 | 207.689 | 246.257 | 447.396 | 244.193 | 132.071 | 210.92 | 1797.11 | 201.405 | 1939.35 | 204.829 | 2612.67 | 207.498 | 2359.44 | 201.51 | 2002.4 | 207.498 | 1767.31 | 201.51 | 1495.14 | 201.51 | 505.473 | 201.51 | 480.855
201.873 | 380.568 | 244.554 | 250.249 | 245.405 | 227.085 | 245.405 | 194.613 | 247.108 | 423.365 | 245.044 | 116.612 | 211.775 | 1728.1 | 202.262 | 1917.21 | 205.683 | 2606.99 | 208.354 | 2302.48 | 202.365 | 1982.09 | 208.354 | 1729.52 | 202.365 | 1447.28 | 202.365 | 501.976 | 202.365 | 465.017
202.73 | 415.009 | 245.405 | 233.752 | 246.257 | 213.637 | 246.257 | 180.615 | 247.958 | 404.245 | 245.896 | 106.991 | 212.629 | 1674.34 | 203.116 | 1878.73 | 206.539 | 2584.73 | 209.21 | 2239.37 | 203.221 | 1950.88 | 209.21 | 1705.01 | 203.221 | 1448.68 | 203.221 | 489.231 | 203.221 | 468.894
203.586 | 455.126 | 246.257 | 216.679 | 247.108 | 200.854 | 247.108 | 168.151 | 248.81 | 385.096 | 246.747 | 100.676 | 213.484 | 1613.01 | 203.972 | 1826.8 | 207.395 | 2545.56 | 210.064 | 2166 | 204.078 | 1911.97 | 210.064 | 1681.57 | 204.078 | 1398.81 | 204.078 | 475.026 | 204.078 | 486.986
204.441 | 500.843 | 247.108 | 200.721 | 247.958 | 186.93 | 247.958 | 158.974 | 249.66 | 367.306 | 247.597 | 88.8346 | 214.338 | 1576.03 | 204.829 | 1817.95 | 208.249 | 2494.22 | 210.92 | 2087.7 | 204.932 | 1878.21 | 210.92 | 1649.23 | 204.932 | 1348.63 | 204.932 | 467.352 | 204.932 | 503.486
205.297 | 552.988 | 247.958 | 184.419 | 248.81 | 175.434 | 248.81 | 149.783 | 250.51 | 354.421 | 248.449 | 78.7234 | 215.193 | 1524.35 | 205.683 | 1810.59 | 209.105 | 2425.44 | 211.775 | 2018.3 | 205.788 | 1831.87 | 211.775 | 1626.15 | 205.788 | 1346.84 | 205.788 | 432.889 | 205.788 | 504.252
206.153 | 610.369 | 248.81 | 170.735 | 249.66 | 163.485 | 249.66 | 140.532 | 251.362 | 342.629 | 249.299 | 75.9584 | 216.048 | 1470.26 | 206.539 | 1786.16 | 209.961 | 2329.52 | 212.629 | 1953.83 | 206.644 | 1795.92 | 212.629 | 1600.91 | 206.644 | 1348.73 | 206.644 | 409.228 | 206.644 | 476.224
207.007 | 676.54 | 249.66 | 159.803 | 250.51 | 152.352 | 250.51 | 130.684 | 252.212 | 328.497 | 250.149 | 72.9301 | 216.902 | 1465.74 | 207.395 | 1760.8 | 210.814 | 2229.95 | 213.484 | 1885.81 | 207.498 | 1760.45 | 213.484 | 1566.65 | 207.498 | 1350.9 | 207.498 | 370.569 | 207.498 | 425.1
207.863 | 755.874 | 250.51 | 147.6 | 251.362 | 145.015 | 251.362 | 123.408 | 253.064 | 315.052 | 251.001 | 66.5919 | 217.757 | 1429.6 | 208.249 | 1732.32 | 211.67 | 2090.85 | 214.338 | 1814.07 | 208.354 | 1728.34 | 214.338 | 1533.09 | 208.354 | 1367.66 | 208.354 | 372.012 | 208.354 | 328.3
208.719 | 847.383 | 251.362 | 137.867 | 252.212 | 136.564 | 252.212 | 116.056 | 253.914 | 301.643 | 251.851 | 66.5056 | 218.61 | 1384.25 | 209.105 | 1708.13 | 212.524 | 2014.87 | 215.193 | 1739.36 | 209.21 | 1693.54 | 215.193 | 1504.16 | 209.21 | 1364.32 | 209.21 | 384.926 | 209.21 | 267.044
209.573 | 953.986 | 252.212 | 129.23 | 253.064 | 127.148 | 253.064 | 106.759 | 254.764 | 289.835 | 252.701 | 56.8122 | 219.465 | 1344.71 | 209.961 | 1687.2 | 213.379 | 1920.51 | 216.048 | 1660.89 | 210.064 | 1662.67 | 216.048 | 1474.46 | 210.064 | 1342.79 | 210.064 | 355.477 | 210.064 | 229.836
210.429 | 1080.86 | 253.064 | 120.397 | 253.914 | 123.924 | 253.914 | 98.2438 | 255.613 | 277.622 | 253.553 | 46.6647 | 220.317 | 1307.45 | 210.814 | 1667.55 | 214.235 | 1818.87 | 216.902 | 1593.47 | 210.92 | 1634.63 | 216.902 | 1448.87 | 210.92 | 1235.88 | 210.92 | 319.788 | 210.92 | 193.672
211.282 | 1223.58 | 253.914 | 110.104 | 254.764 | 115.792 | 254.764 | 91.2376 | 256.465 | 265.927 | 254.403 | 36.2539 | 221.172 | 1259.4 | 211.67 | 1638.21 | 215.088 | 1726.31 | 217.757 | 1521.06 | 211.775 | 1609.37 | 217.757 | 1434.77 | 211.775 | 1212.79 | 211.775 | 322.446 | 211.775 | 210.761
212.138 | 1382.58 | 254.764 | 101.974 | 255.613 | 103.385 | 255.613 | 84.3597 | 257.314 | 254.491 | 255.252 | 37.7431 | 222.027 | 1210.89 | 212.524 | 1609.93 | 215.943 | 1645.19 | 218.61 | 1455.68 | 212.629 | 1586.64 | 218.61 | 1413.06 | 212.629 | 1180.57 | 212.629 | 327.952 | 212.629 | 284.764
212.993 | 1560.19 | 255.613 | 89.5212 | 256.465 | 91.7927 | 256.465 | 77.9083 | 258.163 | 242.851 | 256.104 | 33.2846 | 222.88 | 1162.99 | 213.379 | 1568.58 | 216.796 | 1563.02 | 219.465 | 1396.12 | 213.484 | 1573.75 | 219.465 | 1392.98 | 213.484 | 1173.83 | 213.484 | 355.515 | 213.484 | 347.22
213.847 | 1758.34 | 256.465 | 76.0634 | 257.314 | 80.6511 | 257.314 | 70.8026 | 259.015 | 236.144 | 256.953 | 44.5762 | 223.734 | 1126.3 | 214.235 | 1530.51 | 217.651 | 1480.76 | 220.317 | 1341.69 | 214.338 | 1551.25 | 220.317 | 1370.8 | 214.338 | 1186.1 | 214.338 | 352.008 | 214.338 | 430.341
214.702 | 1980.97 | 257.314 | 65.7098 | 258.163 | 73.0906 | 258.163 | 63.5179 | 259.864 | 228.786 | 257.803 | 50.2334 | 224.586 | 1092.61 | 215.088 | 1491.45 | 218.506 | 1394.87 | 221.172 | 1292.71 | 215.193 | 1527.57 | 221.172 | 1343.92 | 215.193 | 1133.01 | 215.193 | 307.072 | 215.193 | 460.085
215.556 | 2200.17 | 258.163 | 62.2083 | 259.015 | 66.4778 | 259.015 | 57.0343 | 260.713 | 220.206 | 258.654 | 34.5468 | 225.441 | 1050.16 | 215.943 | 1472.22 | 219.359 | 1314.62 | 222.027 | 1241.15 | 216.048 | 1502.81 | 222.027 | 1316.78 | 216.048 | 1151.13 | 216.048 | 307.76 | 216.048 | 477.423
216.411 | 2404.41 | 259.015 | 59.3576 | 259.864 | 60.9544 | 259.864 | 50.9518 | 261.562 | 212.716 | 259.503 | 28.1496 | 226.293 | 1034.03 | 216.796 | 1472.18 | 220.214 | 1236.44 | 222.88 | 1190.88 | 216.902 | 1473.29 | 222.88 | 1303.95 | 216.902 | 1120.03 | 216.902 | 313.246 | 216.902 | 424.324
217.266 | 2574.7 | 259.864 | 53.9024 | 260.713 | 57.7287 | 260.713 | 47.4049 | 262.413 | 205.531 | 260.352 | 31.9225 | 227.147 | 1004.93 | 217.651 | 1444.78 | 221.067 | 1167.46 | 223.734 | 1141.96 | 217.757 | 1439.84 | 223.734 | 1288.17 | 217.757 | 1132.16 | 217.757 | 311.794 | 217.757 | 339.724
218.119 | 2666.34 | 260.713 | 48.9698 | 261.562 | 53.4516 | 261.562 | 45.1941 | 263.262 | 199.362 | 261.203 | 35.9043 | 228 | 979.068 | 218.506 | 1423.87 | 221.922 | 1106.08 | 224.586 | 1094.33 | 218.61 | 1399.4 | 224.586 | 1261.35 | 218.61 | 1132.36 | 218.61 | 314.726 | 218.61 | 296.623
218.974 | 2683.78 | 261.562 | 44.7834 | 262.413 | 47.6078 | 262.413 | 42.7168 | 264.111 | 192.992 | 262.052 | 37.7477 | 228.854 | 956.911 | 219.359 | 1414.02 | 222.774 | 1046.46 | 225.441 | 1048.12 | 219.465 | 1371.84 | 225.441 | 1236.94 | 219.465 | 1102.58 | 219.465 | 271.005 | 219.465 | 314.829
219.827 | 2625.45 | 262.413 | 41.0469 | 263.262 | 44.0364 | 263.262 | 39.6454 | 264.961 | 185.12 | 262.901 | 39.196 | 229.706 | 909.608 | 220.214 | 1407.13 | 223.629 | 990.996 | 226.293 | 1005.48 | 220.317 | 1344.69 | 226.293 | 1216.2 | 220.317 | 1067.02 | 220.317 | 236.466 | 220.317 | 296.54
220.682 | 2504.37 | 263.262 | 39.6102 | 264.111 | 41.1815 | 264.111 | 37.2424 | 265.81 | 176.325 | 263.75 | 40.8804 | 230.56 | 865.399 | 221.067 | 1383.7 | 224.481 | 944.423 | 227.147 | 967.327 | 221.172 | 1324.69 | 227.147 | 1192.68 | 221.172 | 1033.08 | 221.172 | 232.29 | 221.172 | 254.038
221.534 | 2332.72 | 264.111 | 38.6903 | 264.961 | 38.9236 | 264.961 | 31.8186 | 266.659 | 168.221 | 264.601 | 39.0734 | 231.411 | 831.024 | 221.922 | 1353.98 | 225.336 | 895.498 | 228 | 928.549 | 222.027 | 1308.96 | 228 | 1169.57 | 222.027 | 1031.01 | 222.027 | 227.068 | 222.027 | 230.353
222.389 | 2110.93 | 264.961 | 33.1198 | 265.81 | 35.5381 | 265.81 | 28.0739 | 267.507 | 161.275 | 265.45 | 28.6308 | 232.265 | 810.718 | 222.774 | 1331.1 | 226.188 | 849.36 | 228.854 | 904.678 | 222.88 | 1291.1 | 228.854 | 1144.44 | 222.88 | 1006.53 | 222.88 | 233.035 | 222.88 | 228.936
223.242 | 1890.21 | 265.81 | 28.4905 | 266.659 | 28.0117 | 266.659 | 23.2048 | 268.355 | 159.977 | 266.298 | 12.3268 | 233.117 | 776.003 | 223.629 | 1323.9 | 227.042 | 806.418 | 229.706 | 871.579 | 223.734 | 1260.2 | 229.706 | 1120.41 | 223.734 | 986.767 | 223.734 | 237.937 | 223.734 | 177.058
224.096 | 1692.44 | 266.659 | 24.5675 | 267.507 | 26.2122 | 267.507 | 20.7948 | 269.206 | 156.916 | 267.147 | 6.74682 | 233.97 | 769.019 | 224.481 | 1305.17 | 227.896 | 770.959 | 230.56 | 836.253 | 224.586 | 1236.38 | 230.56 | 1093.96 | 224.586 | 969.731 | 224.586 | 222.883 | 224.586 | 195.378
224.948 | 1508.66 | 267.507 | 21.3536 | 268.355 | 24.5539 | 268.355 | 17.7466 | 270.054 | 153.574 | 267.997 | 2.44266 | 234.822 | 769.155 | 225.336 | 1283.3 | 228.748 | 737.408 | 231.411 | 799.133 | 225.441 | 1212.01 | 231.411 | 1086.84 | 225.441 | 940.279 | 225.441 | 137.506 | 225.441 | 199.492
225.803 | 1346.34 | 268.355 | 17.8678 | 269.206 | 22.6717 | 269.206 | 17.0438 | 270.902 | 150.441 | 268.846 | -2.39271 | 235.675 | 775.378 | 226.188 | 1263.09 | 229.602 | 713.125 | 232.265 | 774.189 | 226.293 | 1192.21 | 232.265 | 1076.58 | 226.293 | 911.902 | 226.293 | 89.204 | 226.293 | 186.424
226.657 | 1194.48 | 269.206 | 12.1876 | 270.054 | 19.8062 | 270.054 | 16.8074 | 271.75 | 147.356 | 269.694 | -7.72751 | 236.527 | 766.988 | 227.042 | 1231.07 | 230.454 | 679.204 | 233.117 | 755.534 | 227.147 | 1171.73 | 233.117 | 1059.89 | 227.147 | 899.854 | 227.147 | 89.6847 | 227.147 | 138.609
227.509 | 1066.05 | 270.054 | 6.09026 | 270.902 | 17.3058 | 270.902 | 17.5621 | 272.6 | 142.902 | 270.542 | -4.6583 | 237.378 | 756.131 | 227.896 | 1201.22 | 231.306 | 634.821 | 233.97 | 739.41 | 228 | 1153.18 | 233.97 | 1039.13 | 228 | 882.549 | 228 | 97.4994 | 228 | 98.8157
228.363 | 953.981 | 270.902 | 6.86204 | 271.75 | 14.8914 | 271.75 | 16.0871 | 273.448 | 139.196 | 271.392 | -1.8161 | 238.231 | 732.194 | 228.748 | 1180.25 | 232.16 | 605.999 | 234.822 | 715.405 | 228.854 | 1121.69 | 234.822 | 1016.11 | 228.854 | 862.895 | 228.854 | 92.9181 | 228.854 | 103.282
229.215 | 857.277 | 271.75 | 7.00016 | 272.6 | 12.1946 | 272.6 | 12.8495 | 274.296 | 134.868 | 272.24 | 4.31778 | 239.082 | 698.853 | 229.602 | 1169.87 | 233.012 | 588.104 | 235.675 | 692.952 | 229.706 | 1105.07 | 235.675 | 989.204 | 229.706 | 856.592 | 229.706 | 107.906 | 229.706 | 91.558
230.069 | 773.913 | 272.6 | 3.52144 | 273.448 | 7.55805 | 273.448 | 9.1798 | 275.144 | 131.714 | 273.088 | 2.1657 | 239.935 | 674.048 | 230.454 | 1149.18 | 233.865 | 562.696 | 236.527 | 671.346 | 230.56 | 1090.71 | 236.527 | 972.712 | 230.56 | 878.258 | 230.56 | 133.123 | 230.56 | 105.329
230.921 | 700.391 | 273.448 | 3.4773 | 274.296 | 7.49802 | 274.296 | 6.2038 | 275.992 | 129.968 | 273.936 | 1.30305 | 240.786 | 655.17 | 231.306 | 1123.13 | 234.717 | 535.883 | 237.378 | 660.679 | 231.411 | 1074.43 | 237.378 | 957.938 | 231.411 | 886.492 | 231.411 | 166.163 | 231.411 | 144.822
231.773 | 636.282 | 274.296 | 4.89129 | 275.144 | 4.52461 | 275.144 | 3.45785 | 276.839 | 128.216 | 274.784 | 1.99771 | 241.639 | 633.103 | 232.16 | 1107.23 | 235.57 | 508.677 | 238.231 | 644.604 | 232.265 | 1056.59 | 238.231 | 940.385 | 232.265 | 898.829 | 232.265 | 179.454 | 232.265 | 212.271
232.627 | 578.969 | 275.144 | 4.80158 | 275.992 | 4.98056 | 275.992 | 2.13714 | 277.689 | 124.441 | 275.634 | -1.87966 | 242.49 | 618.075 | 233.012 | 1095.58 | 236.421 | 481.417 | 239.082 | 623.404 | 233.117 | 1031.73 | 239.082 | 921.156 | 233.117 | 900.282 | 233.117 | 164.532 | 233.117 | 281.239
233.478 | 526.263 | 275.992 | 2.99173 | 276.839 | 2.73164 | 276.839 | 1.21972 | 278.536 | 122.469 | 276.481 | 0.254254 | 243.34 | 603.247 | 233.865 | 1086.4 | 237.275 | 466.128 | 239.935 | 599.927 | 233.97 | 1017.96 | 239.935 | 903.205 | 233.97 | 896.14 | 233.97 | 166.907 | 233.97 | 306.258
234.332 | 477.924 | 276.839 | 0.00996769 | 277.689 | 0.948407 | 277.689 | -0.477647 | 279.384 | 118.829 | 277.329 | -0.0862648 | 244.193 | 594.201 | 234.717 | 1082.57 | 238.126 | 447.113 | 240.786 | 570.829 | 234.822 | 1001.68 | 240.786 | 880.501 | 234.822 | 870.9 | 234.822 | 158.999 | 234.822 | 265.7
235.183 | 433.669 | 277.689 | -2.17723 | 278.536 | 0.247446 | 278.536 | -2.3181 | 280.231 | 116.469 | 278.176 | 1.61633 | 245.044 | 588.488 | 235.57 | 1077.49 | 238.979 | 427.967 | 241.639 | 549.401 | 235.675 | 989.959 | 241.639 | 873.139 | 235.675 | 841 | 235.675 | 146.423 | 235.675 | 165.613
236.037 | 393.943 | 278.536 | -3.49296 | 279.384 | 2.09883 | 279.384 | -3.42559 | 281.078 | 114.436 | 279.024 | 1.89783 | 245.896 | 601.597 | 236.421 | 1065.51 | 239.83 | 413.731 | 242.49 | 529.038 | 236.527 | 968.738 | 242.49 | 862.664 | 236.527 | 804.16 | 236.527 | 143.765 | 236.527 | 91.4546
236.888 | 361.206 | 279.384 | -3.19963 | 280.231 | 3.78227 | 280.231 | -3.90113 | 281.925 | 113.026 | 279.871 | -2.11122 | 246.747 | 596.685 | 237.275 | 1031.75 | 240.681 | 400.848 | 243.34 | 511.492 | 237.378 | 936.21 | 243.34 | 850.084 | 237.378 | 777.754 | 237.378 | 124.45 | 237.378 | 65.7531
237.741 | 329.066 | 280.231 | 3.78345 | 281.078 | 3.76118 | 281.078 | -3.13101 | 282.772 | 111.397 | 280.718 | -8.27234 | 247.597 | 580.611 | 238.126 | 1002.41 | 241.534 | 387.027 | 244.193 | 499.648 | 238.231 | 905.986 | 244.193 | 844.316 | 238.231 | 753.3 | 238.231 | 123.894 | 238.231 | 58.6815
238.592 | 299.779 | 281.078 | 7.8346 | 281.925 | 4.02485 | 281.925 | -2.02071 | 283.621 | 108.293 | 281.568 | -7.69573 | 248.449 | 548.881 | 238.979 | 971.815 | 242.385 | 375.682 | 245.044 | 492.526 | 239.082 | 887.233 | 245.044 | 837.202 | 239.082 | 737.16 | 239.082 | 102.26 | 239.082 | 56.0348
239.444 | 274.675 | 281.925 | 9.0236 | 282.772 | 6.61451 | 282.772 | 0.375945 | 284.468 | 103.145 | 282.415 | -4.59474 | 249.299 | 527.152 | 239.83 | 963.924 | 243.238 | 365.538 | 245.896 | 483.213 | 239.935 | 886.098 | 245.896 | 826.919 | 239.935 | 701.684 | 239.935 | 69.7286 | 239.935 | 62.0725
240.297 | 252.105 | 282.772 | 11.292 | 283.621 | 3.28576 | 283.621 | 0.061021 | 285.315 | 105.971 | 283.262 | -8.45849 | 250.149 | 516.979 | 240.681 | 937.097 | 244.088 | 356.031 | 246.747 | 471.68 | 240.786 | 870.272 | 246.747 | 808.869 | 240.786 | 688.253 | 240.786 | 44.1919 | 240.786 | 102.672
241.147 | 230.614 | 283.621 | 9.9748 | 284.468 | 3.10159 | 284.468 | -0.129056 | 286.162 | 104.178 | 284.109 | -13.8387 | 251.001 | 514.082 | 241.534 | 935.559 | 244.939 | 348.391 | 247.597 | 463.391 | 241.639 | 857.866 | 247.597 | 795.845 | 241.639 | 675.757 | 241.639 | 44.3428 | 241.639 | 162.718
242 | 212.291 | 284.468 | 5.27433 | 285.315 | 4.78179 | 285.315 | -0.740668 | 287.009 | 100.527 | 284.956 | -7.54136 | 251.851 | 510.896 | 242.385 | 939.389 | 245.791 | 341.236 | 248.449 | 451.533 | 242.49 | 842.561 | 248.449 | 775.86 | 242.49 | 691.27 | 242.49 | 42.1181 | 242.49 | 180.583
242.851 | 196.034 | 285.315 | 4.34449 | 286.162 | 5.96304 | 286.162 | -1.80398 | 287.855 | 96.8153 | 285.802 | 4.54479 | 252.701 | 511.953 | 243.238 | 941.893 | 246.642 | 327.33 | 249.299 | 442.625 | 243.34 | 831.54 | 249.299 | 759.183 | 243.34 | 737.847 | 243.34 | 56.1826 | 243.34 | 166.026
243.704 | 182.242 | 286.162 | 4.29465 | 287.009 | 5.95817 | 287.009 | 1.05629 | 288.702 | 96.4301 | 286.649 | 5.23037 | 253.553 | 507.337 | 244.088 | 927.93 | 247.494 | 309.16 | 250.149 | 436.503 | 244.193 | 815.811 | 250.149 | 747.722 | 244.193 | 754.525 | 244.193 | 69.2573 | 244.193 | 162.398
244.554 | 169.562 | 287.009 | 2.91626 | 287.855 | 7.88663 | 287.855 | 2.66248 | 289.548 | 94.5361 | 287.496 | 0.313277 | 254.403 | 509.926 | 244.939 | 907.649 | 248.344 | 289.045 | 251.001 | 428.183 | 245.044 | 802.421 | 251.001 | 728.983 | 245.044 | 761.395 | 245.044 | 90.1184 | 245.044 | 113.455
245.405 | 158.259 | 287.855 | 2.12881 | 288.702 | 3.89504 | 288.702 | 3.96566 | 290.395 | 92.1462 | 288.344 | -4.06353 | 255.252 | 516.444 | 245.791 | 903.201 | 249.194 | 264.236 | 251.851 | 421.836 | 245.896 | 792.728 | 251.851 | 717.567 | 245.896 | 770.735 | 245.896 | 128.947 | 245.896 | 132.075
246.257 | 147.592 | 288.702 | 3.59691 | 289.548 | 2.66917 | 289.548 | 4.10875 | 291.241 | 84.7197 | 289.191 | -5.97951 | 256.104 | 507.468 | 246.642 | 882.05 | 250.047 | 263.148 | 252.701 | 416.332 | 246.747 | 779.115 | 252.701 | 712.388 | 246.747 | 774.24 | 246.747 | 165.739 | 246.747 | 144.988
247.108 | 137.341 | 289.548 | 0.729065 | 290.395 | 1.65018 | 290.395 | 3.72789 | 292.087 | 75.2422 | 290.037 | -1.1396 | 256.953 | 491.508 | 247.494 | 849.76 | 250.897 | 247.658 | 253.553 | 407.129 | 247.597 | 753.478 | 253.553 | 697.472 | 247.597 | 757.891 | 247.597 | 154.219 | 247.597 | 127.774
247.958 | 127.373 | 290.395 | 2.21425 | 291.241 | 0.820222 | 291.241 | 2.98231 | 292.933 | 68.7389 | 290.883 | 1.75708 | 257.803 | 467.29 | 248.344 | 823.461 | 251.746 | 251.666 | 254.403 | 395.18 | 248.449 | 737.862 | 254.403 | 677.601 | 248.449 | 723.729 | 248.449 | 133.858 | 248.449 | 126.037
248.81 | 117.692 | 291.241 | 1.75431 | 292.087 | -0.270162 | 292.087 | 0.173243 | 293.781 | 68.4441 | 291.73 | -0.140748 | 258.654 | 430.166 | 249.194 | 806.181 | 252.598 | 259.88 | 255.252 | 384.858 | 249.299 | 721.497 | 255.252 | 659.966 | 249.299 | 674.124 | 249.299 | 85.7067 | 249.299 | 134.194
249.66 | 108.112 | 292.087 | 2.16726 | 292.933 | 2.37873 | 292.933 | 2.03333 | 294.627 | 67.8768 | 292.576 | -1.11236 | 259.503 | 379.43 | 250.047 | 788.441 | 253.448 | 260.277 | 256.104 | 374.174 | 250.149 | 707.199 | 256.104 | 648.958 | 250.149 | 633.988 | 250.149 | 53.7317 | 250.149 | 118.107
250.51 | 99.3752 | 292.933 | 2.81089 | 293.781 | 3.0091 | 293.781 | 2.98231 | 295.473 | 64.9231 | 293.422 | -0.00454025 | 260.352 | 402.003 | 250.897 | 778.132 | 254.298 | 252.518 | 256.953 | 358.419 | 251.001 | 692.81 | 256.953 | 639.03 | 251.001 | 618.217 | 251.001 | 52.4873 | 251.001 | 71.6667
251.362 | 91.689 | 293.781 | -0.00569582 | 294.627 | 6.1472 | 294.627 | 3.54272 | 296.319 | 60.7703 | 294.268 | -2.82858 | 261.203 | 405.737 | 251.746 | 759.174 | 255.149 | 242.81 | 257.803 | 345.366 | 251.851 | 639.845 | 257.803 | 622.943 | 251.851 | 616.733 | 251.851 | 79.5888 | 251.851 | 38.6558
252.212 | 85.156 | 294.627 | -0.32039 | 295.473 | 7.83227 | 295.473 | 1.26461 | 297.165 | 58.7669 | 295.114 | -3.82289 | 262.052 | 417.364 | 252.598 | 750.647 | 255.999 | 233.459 | 258.654 | 336.963 | 252.701 | 590.101 | 258.654 | 605.886 | 252.701 | 609.624 | 252.701 | 84.962 | 252.701 | 12.3752
253.064 | 79.9655 | 295.473 | -2.97322 | 296.319 | 8.72794 | 296.319 | -0.284765 | 298.01 | 52.7894 | 295.96 | 6.30641 | 262.901 | 425.192 | 253.448 | 745.874 | 256.848 | 226.599 | 259.503 | 327.908 | 253.553 | 673.093 | 259.503 | 594.982 | 253.553 | 593.524 | 253.553 | 79.4851 | 253.553 | 2.91547
253.914 | 75.4332 | 296.319 | -5.09064 | 297.165 | 7.31304 | 297.165 | 0.296688 | 298.856 | 47.3234 | 296.806 | 15.3551 | 263.75 | 432.997 | 254.298 | 743.834 | 257.7 | 217.566 | 260.352 | 321.812 | 254.403 | 670.324 | 260.352 | 588.649 | 254.403 | 578.549 | 254.403 | 80.5975 | 254.403 | 49.9765
254.764 | 69.6489 | 297.165 | -4.62643 | 298.01 | 5.19718 | 298.01 | 0.0596182 | 299.702 | 41.9696 | 297.651 | 6.74682 | 264.601 | 413.676 | 255.149 | 739.517 | 258.549 | 208.901 | 261.203 | 316.229 | 255.252 | 656.98 | 261.203 | 581.947 | 255.252 | 563.245 | 255.252 | 75.4977 | 255.252 | 83.6491
255.613 | 63.5389 | 298.01 | -5.37258 | 298.856 | 1.95928 | 298.856 | -1.78434 | 300.547 | 40.6184 | 298.497 | -2.1657 | 265.45 | 388.586 | 255.999 | 718.312 | 259.398 | 192.752 | 262.052 | 313.613 | 256.104 | 642.019 | 262.052 | 578.958 | 256.104 | 561.423 | 256.104 | 60.8016 | 256.104 | 123.153
256.465 | 58.0773 | 298.856 | -6.60003 | 299.702 | 0.447025 | 299.702 | -0.709106 | 301.392 | 39.5776 | 299.342 | -10.656 | 266.298 | 369.198 | 256.848 | 690.565 | 260.25 | 188.229 | 262.901 | 307.627 | 256.953 | 621.54 | 262.901 | 573.772 | 256.953 | 556.216 | 256.953 | 37.8101 | 256.953 | 126.306
257.314 | 54.9561 | 299.702 | -6.72676 | 300.547 | -2.79168 | 300.547 | -0.410313 | 302.238 | 38.5464 | 300.188 | -14.3563 | 267.147 | 344.213 | 257.7 | 660.747 | 261.099 | 184.556 | 263.75 | 297.297 | 257.803 | 603.268 | 263.75 | 562.442 | 257.803 | 565.376 | 257.803 | -4.92069 | 257.803 | 109.361
258.163 | 51.425 | 300.547 | -2.68273 | 301.392 | -4.11896 | 301.392 | 1.55148 | 303.083 | 36.2006 | 301.033 | -7.18268 | 267.997 | 330.311 | 258.549 | 639.637 | 261.948 | 177.793 | 264.601 | 292.19 | 258.654 | 584.807 | 264.601 | 550.966 | 258.654 | 533.056 | 258.654 | -41.7127 | 258.654 | 84.9207
259.015 | 48.7611 | 301.392 | -3.80196 | 302.238 | -4.69579 | 302.238 | 1.7668 | 303.928 | 30.4269 | 301.879 | -4.07715 | 268.846 | 325.715 | 259.398 | 624.662 | 262.797 | 174.982 | 265.45 | 286.037 | 259.503 | 573.119 | 265.45 | 542.656 | 259.503 | 483.8 | 259.503 | -39.2807 | 259.503 | 71.3979
259.864 | 45.9201 | 302.238 | -2.20571 | 303.083 | -2.92311 | 303.083 | 4.20904 | 304.773 | 24.9093 | 302.724 | -6.10664 | 269.694 | 324.48 | 260.25 | 607.572 | 263.647 | 179.725 | 266.298 | 279.698 | 260.352 | 568.148 | 266.298 | 528.077 | 260.352 | 430.143 | 260.352 | -21.8414 | 260.352 | 58.2059
260.713 | 43.8883 | 303.083 | 0.662139 | 303.928 | -0.298558 | 303.928 | 5.71423 | 305.618 | 23.8074 | 303.569 | -15.455 | 270.542 | 333.047 | 261.099 | 614.552 | 264.496 | 178.735 | 267.147 | 269.513 | 261.203 | 564.652 | 267.147 | 517.499 | 261.203 | 391.56 | 261.203 | -27.62 | 261.203 | 46.8129
261.562 | 42.7287 | 303.928 | 1.32285 | 304.773 | 2.09153 | 304.773 | 3.60234 | 306.463 | 21.3808 | 304.414 | -16.3631 | 271.392 | 342.651 | 261.948 | 619.889 | 265.345 | 172.655 | 267.997 | 259.695 | 262.052 | 560.378 | 267.997 | 508.788 | 262.052 | 405.639 | 262.052 | -0.0754128 | 262.052 | 51.6616
262.413 | 39.8337 | 304.773 | 1.69451 | 305.618 | 3.98672 | 305.618 | 0.112924 | 307.308 | 18.5779 | 305.259 | -5.58451 | 272.24 | 361.478 | 262.797 | 638.621 | 266.193 | 160.671 | 268.846 | 253.57 | 262.901 | 553.925 | 268.846 | 502.374 | 262.901 | 449.589 | 262.901 | 36.7826 | 262.901 | 48.2809
263.262 | 38.2935 | 305.618 | -0.125308 | 306.463 | 2.64645 | 306.463 | -3.04333 | 308.15 | 17.1282 | 306.104 | 8.07257 | 273.088 | 335.975 | 263.647 | 631.692 | 267.044 | 161.078 | 269.694 | 246.703 | 263.75 | 548.523 | 269.694 | 500.706 | 263.75 | 469.661 | 263.75 | 53.364 | 263.75 | 50.7932
264.111 | 36.9183 | 306.463 | -4.97957 | 307.308 | 1.40355 | 307.308 | -2.94865 | 308.995 | 14.402 | 306.949 | 0.140748 | 273.936 | 317.753 | 264.496 | 611.569 | 267.892 | 156.089 | 270.542 | 249.883 | 264.601 | 536.287 | 270.542 | 498.973 | 264.601 | 463.07 | 264.601 | 67.8244 | 264.601 | 53.9671
264.961 | 35.6476 | 307.308 | -7.02295 | 308.15 | 1.43519 | 308.15 | -3.53571 | 309.84 | 10.4129 | 307.794 | 8.48573 | 274.784 | 296.204 | 265.345 | 589.94 | 268.741 | 149.818 | 271.392 | 248.379 | 265.45 | 524.944 | 271.392 | 496.13 | 265.45 | 442.041 | 265.45 | 58.7937 | 265.45 | 47.1954
265.81 | 34.5517 | 308.15 | -5.66165 | 308.995 | 1.91142 | 308.995 | -3.58551 | 310.684 | 9.50803 | 308.638 | -0.136208 | 275.634 | 283.481 | 266.193 | 576.892 | 269.589 | 135.539 | 272.24 | 244.451 | 266.298 | 507.066 | 272.24 | 494.596 | 266.298 | 413.545 | 266.298 | 22.803 | 266.298 | 26.7458
266.659 | 32.3329 | 308.995 | -3.1384 | 309.84 | 1.31511 | 309.84 | -4.04071 | 311.529 | 9.83955 | 309.483 | -1.20771 | 276.481 | 271.772 | 267.044 | 555.516 | 270.439 | 118.437 | 273.088 | 241.559 | 267.147 | 490.324 | 273.088 | 485.534 | 267.147 | 358.524 | 267.147 | -7.44702 | 267.147 | 7.46442
267.507 | 29.1187 | 309.84 | -1.85541 | 310.684 | 2.0899 | 310.684 | -5.23097 | 312.373 | 8.01144 | 310.328 | -5.76158 | 277.329 | 247.497 | 267.892 | 529.529 | 271.287 | 115.829 | 273.936 | 239.003 | 267.997 | 475.397 | 273.936 | 472.081 | 267.997 | 395.314 | 267.997 | -42.514 | 267.997 | -14.8358
268.355 | 27.87 | 310.684 | 0.0783175 | 311.529 | -0.703395 | 311.529 | -5.57325 | 313.217 | 3.34507 | 311.172 | -8.74907 | 278.176 | 236.663 | 268.741 | 506.433 | 272.135 | 112.605 | 274.784 | 234.919 | 268.846 | 466 | 274.784 | 449.16 | 268.846 | 386.483 | 268.846 | -68.4937 | 268.846 | -10.7727
269.206 | 25.9795 | 311.529 | 0.484145 | 312.373 | -4.76394 | 312.373 | -6.96831 | 314.061 | 0.958547 | 312.016 | -10.0249 | 279.024 | 246.463 | 269.589 | 500.555 | 272.983 | 114.548 | 275.634 | 228.201 | 269.694 | 449.46 | 275.634 | 438.504 | 269.694 | 368.381 | 269.694 | -60.8582 | 269.694 | -11.91
270.054 | 24.2924 | 312.373 | -0.559614 | 313.217 | -2.24973 | 313.217 | -6.14278 | 314.906 | -0.720099 | 312.861 | -11.9499 | 279.871 | 244.065 | 270.439 | 491.82 | 273.831 | 114.423 | 276.481 | 221.863 | 270.542 | 445.027 | 276.481 | 427.078 | 270.542 | 346.486 | 270.542 | -51.441 | 270.542 | 20.5944
270.902 | 21.2733 | 313.217 | -0.699162 | 314.061 | -1.03035 | 314.061 | -2.99424 | 315.75 | -0.522412 | 313.705 | -18.3245 | 280.718 | 245.423 | 271.287 | 491.477 | 274.681 | 117.66 | 277.329 | 217.038 | 271.392 | 448.195 | 277.329 | 423.457 | 271.392 | 362.845 | 271.392 | -14.9977 | 271.392 | 71.6047
271.75 | 19.4432 | 314.061 | -0.139548 | 314.906 | -0.16875 | 314.906 | -1.41751 | 316.594 | 0.265622 | 314.549 | -17.7887 | 281.568 | 248.504 | 272.135 | 505.427 | 275.529 | 123.903 | 278.176 | 214.307 | 272.24 | 443.586 | 278.176 | 419.531 | 272.24 | 369.098 | 272.24 | 30.2028 | 272.24 | 122.377
272.6 | 17.7332 | 314.906 | -0.30615 | 315.75 | -0.500571 | 315.75 | -1.11732 | 317.437 | 1.2955 | 315.393 | -14.8466 | 282.415 | 238.004 | 272.983 | 510.498 | 276.377 | 124.077 | 279.024 | 216.327 | 273.088 | 434.553 | 279.024 | 417.976 | 273.088 | 393.552 | 273.088 | 45.012 | 273.088 | 153.538
273.448 | 16.2984 | 315.75 | -1.53075 | 316.594 | -2.19132 | 316.594 | -0.31773 | 318.279 | 0.294154 | 316.235 | -21.8568 | 283.262 | 222.425 | 273.831 | 485.504 | 277.224 | 122.945 | 279.871 | 219.73 | 273.936 | 421.151 | 279.871 | 411.37 | 273.936 | 408.178 | 273.936 | 45.6625 | 273.936 | 193.475
274.296 | 15.7969 | 316.594 | -2.84221 | 317.437 | -4.29582 | 317.437 | 0.00561112 | 319.123 | -0.809772 | 317.079 | -17.6934 | 284.109 | 222.332 | 274.681 | 484.2 | 278.072 | 118.015 | 280.718 | 216.277 | 274.784 | 405.889 | 280.718 | 410.526 | 274.784 | 392.925 | 274.784 | 15.224 | 274.784 | 204.341
275.144 | 15.7283 | 317.437 | -4.37154 | 318.279 | -5.75535 | 318.279 | -0.148695 | 319.967 | 1.13721 | 317.923 | -7.53682 | 284.956 | 223.418 | 275.529 | 455.505 | 278.919 | 113.862 | 281.568 | 208.989 | 275.634 | 385.603 | 281.568 | 402.631 | 275.634 | 383.914 | 275.634 | -20.8799 | 275.634 | 94.9077
275.992 | 15.8566 | 318.279 | -3.97426 | 319.123 | -6.09772 | 319.123 | -0.221639 | 320.81 | 3.11477 | 318.767 | 4.23152 | 285.802 | 219.602 | 276.377 | 430.912 | 279.769 | 110.32 | 282.415 | 200.689 | 276.481 | 387.304 | 282.415 | 401.722 | 276.481 | 392.785 | 276.481 | -43.4378 | 276.481 | 75.5023
276.839 | 14.7957 | 319.123 | -3.43031 | 319.967 | -8.26064 | 319.967 | -1.04367 | 321.654 | -0.13383 | 319.61 | 12.6083 | 286.649 | 203.585 | 277.224 | 420.12 | 280.616 | 105.209 | 283.262 | 190.538 | 277.329 | 383.331 | 283.262 | 398.066 | 277.329 | 404.574 | 277.329 | -63.8841 | 277.329 | 75.1301
277.689 | 14.1588 | 319.967 | -2.26409 | 320.81 | -10.2313 | 320.81 | -2.43172 | 322.497 | -5.58009 | 320.454 | 16.808 | 287.496 | 193.364 | 278.072 | 413.443 | 281.463 | 97.49 | 284.109 | 182.551 | 278.176 | 381.697 | 284.109 | 387.367 | 278.176 | 380.419 | 278.176 | -86.2252 | 278.176 | 55.6316
278.536 | 12.7885 | 320.81 | -2.91911 | 321.654 | -12.8599 | 321.654 | -2.04806 | 323.34 | -7.41906 | 321.298 | 13.9477 | 288.344 | 208.439 | 278.919 | 410.93 | 282.31 | 93.079 | 284.956 | 173.288 | 279.024 | 381.404 | 284.956 | 370.41 | 279.024 | 345.49 | 279.024 | -94.0021 | 279.024 | 3.57713
279.384 | 11.6983 | 321.654 | -5.25155 | 322.497 | -10.1088 | 322.497 | 0.284765 | 324.182 | -7.7859 | 322.141 | 4.64014 | 289.191 | 213.876 | 279.769 | 405.516 | 283.157 | 90.5383 | 285.802 | 182.703 | 279.871 | 376.778 | 285.802 | 356.936 | 279.871 | 318.408 | 279.871 | -61.2258 | 279.871 | -16.6657
280.231 | 11.383 | 322.497 | -6.39783 | 323.34 | -8.36367 | 323.34 | 1.88955 | 325.025 | -3.36341 | 322.982 | 0.0136208 | 290.037 | 216.079 | 280.616 | 394.015 | 284.004 | 90.3197 | 286.649 | 182.771 | 280.718 | 365.196 | 286.649 | 349.428 | 280.718 | 320.927 | 280.718 | -51.3279 | 280.718 | 16.3762
281.078 | 10.8196 | 323.34 | -8.23188 | 324.182 | -8.37746 | 324.182 | 1.7633 | 325.868 | -2.14943 | 323.826 | -2.0976 | 290.883 | 219.538 | 281.463 | 380.426 | 284.851 | 92.1228 | 287.496 | 182.701 | 281.568 | 349.857 | 287.496 | 349.024 | 281.568 | 354.9 | 281.568 | -38.14 | 281.568 | 48.3223
281.925 | 10.5068 | 324.182 | -5.13193 | 325.025 | -8.49835 | 325.025 | 0.440473 | 326.711 | -2.0387 | 324.669 | -0.17253 | 291.73 | 213.166 | 282.31 | 375.815 | 285.7 | 93.6677 | 288.344 | 182.006 | 282.415 | 341.232 | 288.344 | 350.071 | 282.415 | 310.96 | 282.415 | -20.8988 | 282.415 | 75.9779
282.772 | 10.8457 | 325.025 | -0.469905 | 325.868 | -8.76689 | 325.868 | 0.336667 | 327.554 | -2.94901 | 325.512 | 1.15776 | 292.576 | 205.677 | 283.157 | 368.163 | 286.547 | 96.4916 | 289.191 | 179.215 | 283.262 | 332.406 | 289.191 | 348.665 | 283.262 | 305.325 | 283.262 | -30.5799 | 283.262 | 54.0705
283.621 | 12.3859 | 325.868 | -2.94189 | 326.711 | -9.46217 | 326.711 | 3.88009 | 328.395 | -2.91708 | 326.355 | -5.6844 | 293.422 | 206.187 | 284.004 | 357.146 | 287.393 | 98.4636 | 290.037 | 178.176 | 284.109 | 336.695 | 290.037 | 355.828 | 284.109 | 335.802 | 284.109 | -34.0112 | 284.109 | -28.3483
284.468 | 11.343 | 326.711 | -7.08845 | 327.554 | -9.66256 | 327.554 | -1.313 | 329.238 | -0.906918 | 327.198 | -6.88756 | 294.268 | 189.946 | 284.851 | 348.47 | 288.24 | 96.7995 | 290.883 | 174.337 | 284.956 | 339.171 | 290.883 | 353.968 | 284.956 | 320.589 | 284.956 | -19.8053 | 284.956 | 0.547942
285.315 | 10.9012 | 327.554 | -4.70902 | 328.395 | -10.2264 | 328.395 | -0.851488 | 330.08 | 0.812489 | 328.039 | -7.24624 | 295.114 | 155.973 | 285.7 | 347.31 | 289.086 | 92.6121 | 291.73 | 166.762 | 285.802 | 338.608 | 291.73 | 345.176 | 285.802 | 294.492 | 285.802 | -19.7016 | 285.802 | -39.5656
286.162 | 11.86 | 328.395 | -1.23457 | 329.238 | -10.8381 | 329.238 | 0.379452 | 330.923 | 1.66438 | 328.882 | -9.00332 | 295.96 | 148.654 | 286.547 | 355.454 | 289.933 | 88.0373 | 292.576 | 159.618 | 286.649 | 333.393 | 292.576 | 331.644 | 286.649 | 247.466 | 286.649 | -49.4991 | 286.649 | -39.8757
287.009 | 11.579 | 329.238 | -0.185114 | 330.08 | -6.83924 | 330.08 | -0.430654 | 331.766 | -0.395375 | 329.725 | -10.488 | 296.806 | 161.14 | 287.393 | 366.462 | 290.779 | 79.3669 | 293.422 | 152.871 | 287.496 | 333.483 | 293.422 | 315.873 | 287.496 | 232.531 | 287.496 | -68.1544 | 287.496 | -22.569
287.855 | 11.1895 | 330.08 | -2.00208 | 330.923 | -6.27296 | 330.923 | -1.12854 | 332.606 | -0.675942 | 330.567 | 0.0454025 | 297.651 | 160.996 | 288.24 | 366.751 | 291.625 | 75.4179 | 294.268 | 152.465 | 288.344 | 331.26 | 294.268 | 298.405 | 288.344 | 220.513 | 288.344 | -82.0303 | 288.344 | 24.3679
288.702 | 8.36967 | 330.923 | -0.20505 | 331.766 | -3.22815 | 331.766 | -1.23655 | 333.448 | -3.90756 | 331.41 | 9.19855 | 298.497 | 158.484 | 289.086 | 367.103 | 292.471 | 68.0788 | 295.114 | 164.334 | 289.191 | 323.996 | 295.114 | 283.72 | 289.191 | 225.412 | 289.191 | -64.0821 | 289.191 | 45.8721
289.548 | 6.66699 | 331.766 | -2.24131 | 332.606 | -0.809675 | 332.606 | 1.83484 | 334.291 | -6.42247 | 332.25 | 10.4698 | 299.342 | 156.634 | 289.933 | 369.183 | 293.318 | 60.536 | 295.96 | 165.261 | 290.037 | 315.668 | 295.96 | 281.171 | 290.037 | 247.416 | 290.037 | -39.884 | 290.037 | -52.7472
290.395 | 5.22726 | 332.606 | -4.82436 | 333.448 | -0.159014 | 333.448 | 5.54169 | 335.133 | -5.70169 | 333.093 | 10.9874 | 300.188 | 174.982 | 290.779 | 359.415 | 294.164 | 53.8973 | 296.806 | 162.663 | 290.883 | 305.169 | 296.806 | 287.415 | 290.883 | 269.679 | 290.883 | -34.0583 | 290.883 | 81.1161
291.241 | 3.52377 | 333.448 | -6.53311 | 334.291 | -1.59014 | 334.291 | 8.99463 | 335.973 | -8.25601 | 333.935 | 9.43919 | 301.033 | 171.894 | 291.625 | 338.846 | 295.009 | 50.2265 | 297.651 | 151.365 | 291.73 | 291.607 | 297.651 | 290.968 | 291.73 | 274.747 | 291.73 | -46.3789 | 291.73 | 95.404
292.087 | 3.79326 | 334.291 | -7.03291 | 335.133 | -1.19748 | 335.133 | 10.0685 | 336.815 | -7.0461 | 334.778 | 1.64357 | 301.879 | 149.758 | 292.471 | 308.253 | 295.855 | 44.4769 | 298.497 | 145.6 | 292.576 | 278.804 | 298.497 | 291.678 | 292.576 | 263.715 | 292.576 | -54.9477 | 292.576 | 86.0166
292.933 | 4.06275 | 335.133 | -4.96248 | 335.973 | -1.93495 | 335.973 | 9.10685 | 337.657 | -2.9789 | 335.618 | 5.11687 | 302.724 | 135.975 | 293.318 | 280.303 | 296.701 | 54.3841 | 299.342 | 147.968 | 293.422 | 272.018 | 299.342 | 288.2 | 293.422 | 240.317 | 293.422 | -79.3437 | 293.422 | 71.8321
293.781 | 3.97047 | 335.973 | 0.585246 | 336.815 | -1.21289 | 336.815 | 9.36637 | 338.499 | -0.100542 | 336.46 | 12.2496 | 303.569 | 112.881 | 294.164 | 276.274 | 297.549 | 57.7866 | 300.188 | 143.14 | 294.268 | 269.501 | 300.188 | 278.516 | 294.268 | 220.224 | 294.268 | -97.0752 | 294.268 | 56.8826
294.627 | 4.53966 | 336.815 | 3.48015 | 337.657 | 1.41653 | 337.657 | 10.0362 | 339.339 | -2.32742 | 337.302 | 19.9181 | 304.414 | 113.134 | 295.009 | 281.805 | 298.395 | 54.5977 | 301.033 | 137.499 | 295.114 | 269.244 | 301.033 | 267.157 | 295.114 | 197.075 | 295.114 | -93.1631 | 295.114 | 102.631
295.473 | 3.62421 | 337.657 | 3.65244 | 338.499 | 1.73293 | 338.499 | 9.06196 | 340.181 | -3.13243 | 338.144 | 28.3993 | 305.259 | 103.923 | 295.855 | 284.954 | 299.24 | 53.3534 | 301.879 | 135.641 | 295.96 | 271.729 | 301.879 | 260.107 | 295.96 | 203.517 | 295.96 | -73.075 | 295.96 | 144.626
296.319 | 2.6908 | 338.499 | 3.60118 | 339.339 | 1.5723 | 339.339 | 6.02985 | 341.023 | -3.27645 | 338.984 | 27.9316 | 306.104 | 95.1893 | 296.701 | 293.066 | 300.086 | 55.3254 | 302.724 | 134.356 | 296.806 | 269.225 | 302.724 | 254.651 | 296.806 | 222.136 | 296.806 | -46.2941 | 296.806 | 146.89
297.165 | 2.99132 | 339.339 | 0.375924 | 340.181 | 0.638492 | 340.181 | 8.16629 | 341.864 | 0.203122 | 339.826 | 22.5378 | 306.949 | 79.4557 | 297.549 | 277.641 | 300.931 | 50.8623 | 303.569 | 135.235 | 297.651 | 266.623 | 303.569 | 246.615 | 297.651 | 217.227 | 297.651 | -27.158 | 297.651 | 121.116
298.01 | 2.78227 | 340.181 | -4.10953 | 341.023 | -0.498948 | 341.023 | 8.32551 | 342.704 | 2.11139 | 340.667 | 24.7943 | 307.794 | 93.6402 | 298.395 | 282.013 | 301.776 | 48.9424 | 304.414 | 137.475 | 298.497 | 260.968 | 304.414 | 237.08 | 298.497 | 211.97 | 298.497 | -14.0362 | 298.497 | 113.776
298.856 | 2.20246 | 341.023 | -2.01347 | 341.864 | 0.905409 | 341.864 | 9.50524 | 343.545 | 2.6963 | 341.509 | 17.1758 | 308.638 | 94.618 | 299.24 | 271.342 | 302.622 | 51.0585 | 305.259 | 136.788 | 299.342 | 249.602 | 305.259 | 234.372 | 299.342 | 201.824 | 299.342 | -0.961514 | 299.342 | 118.614
299.702 | -0.0457314 | 341.864 | 2.92053 | 342.704 | 2.50285 | 342.704 | 9.94081 | 344.387 | -0.0129074 | 342.349 | 11.169 | 309.483 | 55.6262 | 300.086 | 255.655 | 303.467 | 54.3021 | 306.104 | 130.427 | 300.188 | 239.585 | 306.104 | 228.65 | 300.188 | 189.388 | 300.188 | 28.7889 | 300.188 | 97.3786
300.547 | -0.0359318 | 342.704 | 6.27822 | 343.545 | 1.87978 | 343.545 | 10.0011 | 345.226 | -1.87769 | 343.19 | 5.81152 | 310.328 | 89.8367 | 300.931 | 239.354 | 304.312 | 53.6936 | 306.949 | 124.253 | 301.033 | 228.246 | 306.949 | 229.516 | 301.033 | 164.516 | 301.033 | 30.6082 | 301.033 | 111.635
301.392 | -0.293988 | 343.545 | 11.0898 | 344.387 | 0.279898 | 344.387 | 10.0046 | 346.067 | -1.74726 | 344.032 | 11.3325 | 311.172 | 73.398 | 301.776 | 227.439 | 305.157 | 48.8853 | 307.794 | 119.154 | 301.879 | 221.683 | 307.794 | 227.06 | 301.879 | 144.264 | 301.879 | 51.2619 | 301.879 | 64.2747
302.238 | -0.095546 | 344.387 | 14.634 | 345.226 | -1.35974 | 345.226 | 8.81297 | 346.909 | -1.83693 | 344.871 | 17.3392 | 312.016 | 66.545 | 302.622 | 217.698 | 306.002 | 45.9174 | 308.638 | 109.157 | 302.724 | 218.604 | 308.638 | 219.467 | 302.724 | 127.148 | 302.724 | 29.1565 | 302.724 | 18.6404
303.083 | 0.461397 | 345.226 | 13.0748 | 346.067 | -4.27716 | 346.067 | 7.88433 | 347.748 | -2.26084 | 345.712 | 19.909 | 312.861 | 67.7339 | 303.467 | 218.921 | 306.845 | 42.0454 | 309.483 | 102.006 | 303.569 | 215.942 | 309.483 | 208.843 | 303.569 | 116.176 | 303.569 | 3.12963 | 303.569 | 4.89013
303.928 | 1.68798 | 346.067 | 7.45725 | 346.909 | -3.89585 | 346.909 | 6.13857 | 348.589 | -0.851212 | 346.553 | 20.7172 | 313.705 | 57.5382 | 304.312 | 217.369 | 307.689 | 36.8695 | 310.328 | 96.8425 | 304.414 | 212.798 | 310.328 | 208.892 | 304.414 | 145.269 | 304.414 | -10.5861 | 304.414 | -19.9327
304.773 | 2.6761 | 346.909 | 2.84079 | 347.748 | -3.15757 | 347.748 | 5.27446 | 349.43 | -8.51483 | 347.395 | 20.413 | 314.549 | 43.678 | 305.157 | 208.995 | 308.534 | 29.2671 | 311.172 | 98.5399 | 305.259 | 214.42 | 311.172 | 208.917 | 305.259 | 170.59 | 305.259 | -27.6954 | 305.259 | -22.569
305.618 | 2.80513 | 347.748 | 1.00531 | 348.589 | -1.46602 | 348.589 | 4.07999 | 350.269 | 0.295512 | 348.234 | 15.1644 | 315.393 | 39.4062 | 306.002 | 204.154 | 309.379 | 22.9959 | 312.016 | 104.68 | 306.104 | 216.516 | 312.016 | 210.706 | 306.104 | 205.169 | 306.104 | -37.6876 | 306.104 | -12.9232
306.463 | 2.45316 | 348.589 | -0.0469905 | 349.43 | 0.0957332 | 349.43 | 3.20535 | 351.109 | -0.0448364 | 349.075 | 9.23487 | 316.235 | 39.7253 | 306.845 | 201.452 | 310.223 | 19.6207 | 312.861 | 112.044 | 306.949 | 211.112 | 312.861 | 212.371 | 306.949 | 235.856 | 306.949 | -44.1259 | 306.949 | -16.6864
307.308 | 2.02117 | 349.43 | 1.74434 | 350.269 | -0.948407 | 350.269 | 1.19868 | 351.95 | -6.4741 | 349.916 | 8.21786 | 317.079 | 40.4561 | 307.689 | 194.995 | 311.068 | 19.8243 | 313.705 | 114.078 | 307.794 | 196.666 | 313.705 | 217.071 | 307.794 | 222.863 | 307.794 | -46.4166 | 307.794 | -0.909791
308.15 | -0.285005 | 350.269 | 2.74396 | 351.109 | -0.803185 | 351.109 | 0.339473 | 352.789 | -4.61543 | 350.754 | -0.204311 | 317.923 | 56.128 | 308.534 | 184.456 | 311.912 | 23.5622 | 314.549 | 106.729 | 308.638 | 186.335 | 314.549 | 210.617 | 308.638 | 195.501 | 308.638 | -66.6084 | 308.638 | 5.14859
308.995 | -3.67975 | 351.109 | 2.14305 | 351.95 | 0.0292067 | 351.95 | -0.0785557 | 353.629 | -2.86409 | 351.595 | 3.29168 | 318.767 | 73.3285 | 309.379 | 158.428 | 312.757 | 29.5776 | 315.393 | 99.9026 | 309.483 | 174.694 | 315.393 | 197.317 | 309.483 | 158.86 | 309.483 | -111.29 | 309.483 | 16.3452
309.84 | -1.46096 | 351.95 | 0.0569582 | 352.789 | -0.120072 | 352.789 | -2.84835 | 354.47 | 1.68884 | 352.436 | 12.2723 | 319.61 | 57.8753 | 310.223 | 132.653 | 313.601 | 32.1456 | 316.235 | 99.6985 | 310.328 | 167.907 | 316.235 | 188.063 | 310.328 | 134.207 | 310.328 | -129.361 | 310.328 | 20.2118
310.684 | -0.0253156 | 352.789 | -0.291911 | 353.629 | -0.835637 | 353.629 | -1.50238 | 355.308 | 1.92117 | 353.274 | 18.1883 | 320.454 | 39.2801 | 311.068 | 117.593 | 314.445 | 28.5593 | 317.079 | 95.9417 | 311.172 | 164.615 | 317.079 | 178.404 | 311.172 | 101.201 | 311.172 | -119.69 | 311.172 | 14.9495
311.529 | 0.185376 | 353.629 | 4.73892 | 354.47 | -0.438912 | 354.47 | -0.540772 | 356.149 | 1.39536 | 354.115 | 13.9704 | 321.298 | 20.3812 | 311.912 | 123.616 | 315.289 | 24.3669 | 317.923 | 95.042 | 312.016 | 164.877 | 317.923 | 177.318 | 312.016 | 132.744 | 312.016 | -110.14 | 312.016 | -0.868437
312.373 | -0.483446 | 354.47 | 9.10192 | 355.308 | -0.0973558 | 355.308 | -0.0519029 | 356.987 | -0.0339669 | 354.953 | 10.5515 | 322.141 | 15.1469 | 312.757 | 122.592 | 316.133 | 20.8228 | 318.767 | 95.6465 | 312.861 | 167.956 | 318.767 | 176.182 | 312.861 | 184.27 | 312.861 | -72.8488 | 312.861 | 26.7561
313.217 | -1.62673 | 355.308 | 10.1813 | 356.149 | 0.128996 | 356.149 | -0.302299 | 357.827 | -2.33285 | 355.794 | 3.59588 | 322.982 | 20.0158 | 313.601 | 123.981 | 316.977 | 17.7753 | 319.61 | 96.6965 | 313.705 | 167.166 | 319.61 | 176.242 | 313.705 | 192.056 | 313.705 | -47.1896 | 313.705 | 22.1555
314.061 | -3.71649 | 356.149 | 12.7857 | 356.987 | 0.579267 | 356.987 | 0.0406806 | 358.667 | -5.2642 | 356.634 | -4.79451 | 323.826 | 30.1858 | 314.445 | 131.475 | 317.821 | 17.1495 | 320.454 | 92.2178 | 314.549 | 164.991 | 320.454 | 172.643 | 314.549 | 213.175 | 314.549 | -50.5832 | 314.549 | 9.76991
314.906 | -4.19177 | 356.987 | 10.9032 | 357.827 | 1.99255 | 357.827 | -0.862009 | 359.505 | -3.67183 | 357.472 | -9.26666 | 324.669 | 35.6156 | 315.289 | 137.304 | 318.663 | 19.7275 | 321.298 | 90.256 | 315.393 | 158.685 | 321.298 | 173.541 | 315.393 | 201.814 | 315.393 | -51.7709 | 315.393 | -15.3424
315.75 | -3.57767 | 357.827 | 11.2136 | 358.667 | 2.88984 | 358.667 | -1.70508 | 360.345 | -1.7262 | 358.312 | -1.63903 | 325.512 | 17.921 | 316.133 | 125.479 | 319.506 | 20.6415 | 322.141 | 91.4607 | 316.235 | 151.065 | 322.141 | 164.876 | 316.235 | 164.516 | 316.235 | -42.4197 | 316.235 | -15.9213
316.594 | -2.93906 | 358.667 | 8.73454 | 359.505 | 1.59826 | 359.505 | -2.26409 | 361.183 | -2.2785 | 359.15 | 0.844487 | 326.355 | 53.4491 | 316.977 | 103.354 | 320.35 | 15.1179 | 322.982 | 86.6385 | 317.079 | 145.421 | 322.982 | 157.766 | 317.079 | 137.274 | 317.079 | -34.6051 | 317.079 | -48.8392
317.437 | -1.85457 | 359.505 | 3.58837 | 360.345 | -1.26562 | 360.345 | -2.48503 | 362.023 | -5.22955 | 359.99 | 6.56067 | 327.198 | 66.4087 | 317.821 | 115.824 | 321.193 | 1.39332 | 323.826 | 84.9576 | 317.923 | 145.991 | 323.826 | 153.57 | 317.923 | 145.568 | 317.923 | -13.7063 | 317.923 | -23.9544
318.279 | -1.51812 | 360.345 | 1.28441 | 361.183 | -6.48308 | 361.183 | -2.23884 | 362.86 | -9.73561 | 360.83 | 9.97948 | 328.039 | 60.0318 | 318.663 | 132.03 | 322.037 | -0.941296 | 324.669 | 83.7572 | 318.767 | 144.202 | 324.669 | 151.572 | 318.767 | 137.593 | 318.767 | 0.0754128 | 318.767 | 55.4559
319.123 | -1.92235 | 361.183 | 0.996769 | 362.023 | -7.77305 | 362.023 | -1.80748 | 363.7 | -10.3382 | 361.668 | 9.45735 | 328.882 | 54.1027 | 319.506 | 127.654 | 322.88 | -6.4028 | 325.512 | 80.5786 | 319.61 | 142.784 | 325.512 | 149.3 | 319.61 | 108.927 | 319.61 | 3.56326 | 319.61 | 104.409
319.967 | -2.27269 | 362.023 | 1.87677 | 362.86 | -7.79576 | 362.86 | -2.38613 | 364.54 | -7.81104 | 362.508 | -2.30645 | 329.725 | 36.9126 | 320.35 | 118.797 | 323.724 | -5.47144 | 326.355 | 81.3368 | 320.454 | 136.783 | 326.355 | 153.144 | 320.454 | 135.233 | 320.454 | 6.40066 | 320.454 | 103.023
320.81 | -2.53728 | 362.86 | 0.935538 | 363.7 | -7.22542 | 363.7 | -2.00457 | 365.377 | -5.80903 | 363.346 | -22.3653 | 330.567 | 30.1085 | 321.193 | 118.409 | 324.565 | -1.24678 | 327.198 | 80.8617 | 321.298 | 126.021 | 327.198 | 163.655 | 321.298 | 124.281 | 321.298 | 22.1902 | 321.298 | 91.3719
321.654 | -4.2963 | 363.7 | -0.568158 | 364.54 | -6.07987 | 364.54 | -1.48625 | 366.217 | -3.35593 | 364.185 | -21.5571 | 331.41 | 22.0101 | 322.037 | 119.037 | 325.408 | 0.0596071 | 328.039 | 81.7175 | 322.141 | 112.622 | 328.039 | 167.013 | 322.141 | 100.673 | 322.141 | -33.4079 | 322.141 | 48.8082
322.497 | -6.25867 | 364.54 | -2.07897 | 365.377 | -5.73588 | 365.377 | -0.123445 | 367.054 | -3.2092 | 365.023 | -13.3256 | 332.25 | 25.2629 | 322.88 | 122.908 | 326.251 | 0.583653 | 328.882 | 80.8793 | 322.982 | 113.008 | 328.882 | 161.685 | 322.982 | 75.4625 | 322.982 | -87.1207 | 322.982 | 9.29434
323.34 | -9.56277 | 365.377 | -1.86823 | 366.217 | -6.98203 | 366.217 | -0.0336667 | 367.893 | -4.82467 | 365.862 | -2.84674 | 333.093 | 27.6149 | 323.724 | 120.525 | 327.094 | 1.24182 | 329.725 | 79.601 | 323.826 | 112.722 | 329.725 | 155.65 | 323.826 | 58.0281 | 323.826 | -139.891 | 323.826 | -11.3207
324.182 | -10.7052 | 366.217 | 2.3538 | 367.054 | -4.64955 | 367.054 | -1.37753 | 368.73 | -6.28117 | 366.702 | 10.8648 | 333.935 | 30.0133 | 324.565 | 104.216 | 327.937 | -0.0521563 | 330.567 | 75.5732 | 324.669 | 106.557 | 330.567 | 156.186 | 324.669 | 88.7149 | 324.669 | -129.003 | 324.669 | -15.5698
325.025 | -5.38896 | 367.054 | 2.92196 | 367.893 | -0.653095 | 367.893 | -2.0186 | 369.569 | -7.94147 | 367.539 | 14.4289 | 334.778 | -0.223884 | 325.408 | 83.1415 | 328.78 | -4.10048 | 331.41 | 71.7681 | 325.512 | 105.723 | 331.41 | 154.202 | 325.512 | 103.999 | 325.512 | -119.935 | 325.512 | -45.7377
325.868 | -4.17871 | 367.893 | -1.50654 | 368.73 | 1.57473 | 368.73 | -2.39455 | 370.406 | -5.71596 | 368.378 | 14.942 | 335.618 | -0.00257338 | 326.251 | 80.3488 | 329.621 | -8.29533 | 332.25 | 66.8285 | 326.355 | 106.991 | 332.25 | 145.14 | 326.355 | 102.565 | 326.355 | -104.39 | 326.355 | -44.2282
326.711 | -3.85451 | 368.73 | 0.0598061 | 369.569 | 0.808053 | 369.569 | -0.0806599 | 371.245 | -0.853929 | 369.215 | 14.5742 | 336.46 | 7.12054 | 327.094 | 84.6214 | 330.463 | -11.3105 | 333.093 | 64.7284 | 327.198 | 104.484 | 333.093 | 143.053 | 327.198 | 103.989 | 327.198 | -58.6618 | 327.198 | -56.5828
327.554 | -3.94842 | 369.569 | 1.68169 | 370.406 | -4.62115 | 370.406 | 0.695078 | 372.082 | 2.20106 | 370.054 | 13.5254 | 337.302 | 15.6642 | 327.937 | 77.0733 | 331.306 | -6.46986 | 333.935 | 66.451 | 328.039 | 102.347 | 333.935 | 138.048 | 328.039 | 88.8145 | 328.039 | -17.854 | 328.039 | -26.8181
328.395 | -3.43149 | 370.406 | 2.42072 | 371.245 | -8.30688 | 371.245 | -0.0315626 | 372.921 | 1.7031 | 370.891 | 6.50164 | 338.144 | 15.8597 | 328.78 | 69.435 | 332.148 | -0.149018 | 334.778 | 67.6964 | 328.882 | 94.1665 | 334.778 | 128.904 | 328.882 | 94.3604 | 328.882 | -10.5484 | 328.882 | -49.1494
329.238 | -2.14366 | 371.245 | 4.92119 | 372.082 | -8.2225 | 372.082 | -0.979842 | 373.758 | 0.91439 | 371.73 | 9.37562 | 338.984 | 18.7985 | 329.621 | 64.8556 | 332.989 | 4.35381 | 335.618 | 67.2421 | 329.725 | 95.5247 | 335.618 | 118.684 | 329.725 | 82.1534 | 329.725 | -1.47055 | 329.725 | -86.5749
330.08 | -1.50015 | 372.082 | 2.57736 | 372.921 | -7.41607 | 372.921 | -4.98899 | 374.596 | 0.0407603 | 372.567 | 6.86486 | 339.826 | 32.5816 | 330.463 | 65.0677 | 333.831 | 0.255814 | 336.46 | 63.7014 | 330.567 | 88.0476 | 336.46 | 115.482 | 330.567 | 85.6383 | 330.567 | 6.57034 | 330.567 | -73.4759
330.923 | -2.17143 | 372.921 | 2.83225 | 373.758 | -7.35279 | 373.758 | -6.09859 | 375.433 | -0.0869554 | 373.406 | 1.38932 | 340.667 | 39.6429 | 331.306 | 59.2701 | 334.674 | 1.39083 | 337.302 | 68.6092 | 331.41 | 89.3003 | 337.302 | 111.439 | 331.41 | 99.6375 | 331.41 | -2.02672 | 331.41 | -8.99452
331.766 | -2.27595 | 373.758 | -0.700586 | 374.596 | -5.25234 | 374.596 | -9.6371 | 376.272 | -1.39264 | 374.242 | -2.02949 | 341.509 | 38.2687 | 332.148 | 62.1486 | 335.516 | -0.144051 | 338.144 | 71.1482 | 332.25 | 91.7104 | 338.144 | 109.646 | 332.25 | 118.944 | 332.25 | -9.91679 | 332.25 | 26.2082
332.606 | -2.0522 | 374.596 | -1.44674 | 375.433 | -3.78795 | 375.433 | -10.2901 | 377.108 | -0.845098 | 375.081 | -3.68669 | 342.349 | 30.2398 | 332.989 | 58.1873 | 336.358 | 7.05848 | 338.984 | 70.3253 | 333.093 | 87.1829 | 338.984 | 115.035 | 333.093 | 114.483 | 333.093 | -11.7738 | 333.093 | 78.0766
333.448 | -2.46786 | 375.433 | -0.0811654 | 376.272 | -1.54552 | 376.272 | -9.85033 | 377.946 | -0.501352 | 375.918 | 4.92163 | 343.19 | 20.6514 | 333.831 | 56.7481 | 337.198 | 5.22308 | 339.826 | 67.9762 | 333.935 | 74.072 | 339.826 | 124.03 | 333.935 | 104.148 | 333.935 | -33.455 | 333.935 | 103.664
334.291 | -2.57893 | 376.272 | -0.0897092 | 377.108 | -1.36379 | 377.108 | -8.42861 | 378.783 | 0.420511 | 376.756 | 11.0328 | 344.032 | 14.9076 | 334.674 | 61.1831 | 338.04 | -2.59291 | 340.667 | 65.5821 | 334.778 | 67.1275 | 340.667 | 128.673 | 334.778 | 80.3911 | 334.778 | -80.1638 | 334.778 | 93.1708
335.133 | -1.68635 | 377.108 | 0.179418 | 377.946 | -0.101412 | 377.946 | -7.11841 | 379.619 | 0.797544 | 377.592 | 11.8955 | 344.871 | 17.3266 | 335.516 | 74.1046 | 338.882 | -2.09122 | 341.509 | 62.7129 | 335.618 | 62.7124 | 341.509 | 124.474 | 335.618 | 54.3342 | 335.618 | -75.8936 | 335.618 | 63.2511
335.973 | 0.0947294 | 377.946 | 2.77102 | 378.783 | -1.69399 | 378.783 | -5.11734 | 380.457 | -0.108694 | 378.431 | 12.0317 | 345.712 | 8.46899 | 336.358 | 75.6205 | 339.724 | 4.26936 | 342.349 | 60.288 | 336.46 | 61.3746 | 342.349 | 119.429 | 336.46 | 33.3054 | 336.46 | -43.6452 | 336.46 | 21.1423
336.815 | 0.351152 | 378.783 | 0.253464 | 379.619 | -3.36121 | 379.619 | -2.48503 | 381.293 | 0.0319289 | 379.267 | 10.8103 | 346.553 | 14.1356 | 337.198 | 82.4873 | 340.563 | 9.8327 | 343.19 | 60.5975 | 337.302 | 60.6002 | 343.19 | 116.128 | 337.302 | 50.3315 | 337.302 | -7.91835 | 337.302 | -41.7056
337.657 | 0.292354 | 379.619 | 1.60195 | 380.457 | -4.34612 | 380.457 | -2.4212 | 382.131 | 2.39671 | 380.103 | 15.0963 | 347.395 | 18.3147 | 338.04 | 80.042 | 341.405 | 9.69113 | 344.032 | 64.7712 | 338.144 | 57.1194 | 344.032 | 113.707 | 338.144 | 63.7533 | 338.144 | 28.2987 | 338.144 | -84.3107
338.499 | 0.871347 | 380.457 | 1.73011 | 381.293 | -4.04432 | 381.293 | -1.00299 | 382.967 | 0.630427 | 380.941 | 23.1326 | 348.234 | 37.3114 | 338.882 | 75.7063 | 342.247 | 12.361 | 344.871 | 68.5708 | 338.984 | 61.7303 | 344.871 | 112.568 | 338.984 | 77.2846 | 338.984 | 64.6382 | 338.984 | -71.3152
339.339 | 2.10283 | 381.293 | -0.281943 | 382.131 | -3.38555 | 382.131 | 0.00631251 | 383.805 | -0.456516 | 381.777 | 31.3323 | 349.075 | 45.2735 | 339.724 | 74.8535 | 343.086 | 12.9323 | 345.712 | 67.636 | 339.826 | 71.5495 | 345.712 | 108.844 | 339.826 | 81.3967 | 339.826 | 61.7725 | 339.826 | -34.7581
340.181 | 3.04931 | 382.131 | -0.411523 | 382.967 | -3.3101 | 382.967 | -0.199896 | 384.64 | -4.50945 | 382.615 | 34.3379 | 349.916 | 36.313 | 340.563 | 66.6062 | 343.928 | 4.49537 | 346.553 | 61.4083 | 340.667 | 75.8642 | 346.553 | 109.977 | 340.667 | 62.0507 | 340.667 | 48.5753 | 340.667 | -9.71822
341.023 | 3.79571 | 382.967 | 0.321814 | 383.805 | -4.97894 | 383.805 | -0.497286 | 385.476 | -1.89264 | 383.451 | 34.5195 | 350.754 | 25.2268 | 341.405 | 49.9715 | 344.769 | -2.52834 | 347.395 | 58.3635 | 341.509 | 72.7512 | 347.395 | 112.039 | 341.509 | 68.6918 | 341.509 | 33.3325 | 341.509 | 6.25481
341.864 | 4.11828 | 383.805 | 0.941234 | 384.64 | -0.752073 | 384.64 | 1.85518 | 386.313 | 1.24455 | 384.289 | 29.4662 | 351.595 | 0.285645 | 342.247 | 43.0145 | 345.61 | -0.658162 | 348.234 | 59.5496 | 342.349 | 57.4752 | 348.234 | 110.91 | 342.349 | 72.7642 | 342.349 | -0.0188532 | 342.349 | 50.1729
342.704 | 3.95495 | 384.64 | -0.945506 | 385.476 | 0.520042 | 385.476 | 2.68422 | 387.149 | 2.05908 | 385.124 | 19.7274 | 352.436 | -4.54716 | 343.086 | 47.2961 | 346.45 | 0.223527 | 349.075 | 53.5918 | 343.19 | 55.6148 | 349.075 | 106.501 | 343.19 | 62.439 | 343.19 | -30.9475 | 343.19 | 86.8437
343.545 | 3.04849 | 385.476 | 2.77814 | 386.313 | 0.347236 | 386.313 | 5.01705 | 387.986 | 5.07194 | 385.96 | 16.1588 | 353.274 | -3.66192 | 343.928 | 50.919 | 347.291 | 3.38767 | 349.916 | 49.3467 | 344.032 | 54.0115 | 349.916 | 103.949 | 344.032 | 66.0832 | 344.032 | -30.4762 | 344.032 | 95.9002
344.387 | 2.0571 | 386.313 | 2.06473 | 387.149 | 0.470553 | 387.149 | 5.56694 | 388.822 | 1.06996 | 386.797 | 10.5561 | 354.115 | -8.16019 | 344.769 | 49.4482 | 348.132 | 4.69406 | 350.754 | 42.3466 | 344.871 | 57.2113 | 350.754 | 103.293 | 344.871 | 77.7625 | 344.871 | -4.31739 | 344.871 | 96.2207
345.226 | 1.30416 | 387.149 | 0.931267 | 387.986 | 1.85706 | 387.986 | 3.48591 | 389.657 | -1.10461 | 387.633 | 12.4857 | 354.953 | -5.97282 | 345.61 | 47.3187 | 348.971 | 5.27027 | 351.595 | 41.866 | 345.712 | 61.0614 | 351.595 | 101.34 | 345.712 | 62.5585 | 345.712 | -3.78007 | 345.712 | 104.76
346.067 | 0.137194 | 387.986 | -0.64078 | 388.822 | 1.4652 | 388.822 | 1.26461 | 390.494 | -2.18272 | 388.47 | 14.3971 | 355.794 | 4.68098 | 346.45 | 39.0262 | 349.812 | 6.78031 | 352.436 | 43.6665 | 346.553 | 59.9568 | 352.436 | 98.4756 | 346.553 | 36.5912 | 346.553 | 25.2822 | 346.553 | 105.05
346.909 | 0.438532 | 388.822 | -1.27302 | 389.657 | 0.0105469 | 389.657 | -0.460814 | 391.329 | -0.324724 | 389.306 | 20.976 | 356.634 | 26.0503 | 347.291 | 16.4767 | 350.653 | 3.84466 | 353.274 | 45.0874 | 347.395 | 56.6241 | 353.274 | 94.7165 | 347.395 | 20.5309 | 347.395 | 24.5375 | 347.395 | 111.356
347.748 | 1.00201 | 389.657 | -3.30642 | 390.494 | -0.858353 | 390.494 | 0.131861 | 392.164 | 2.44902 | 390.141 | 10.1929 | 357.472 | 30.5898 | 348.132 | 27.192 | 351.491 | -3.43238 | 354.115 | 45.1335 | 348.234 | 49.0687 | 354.115 | 91.4152 | 348.234 | 11.062 | 348.234 | 22.539 | 348.234 | 97.7198
348.589 | 1.29681 | 390.494 | -7.31771 | 391.329 | -0.705829 | 391.329 | -1.04858 | 393.001 | 2.88855 | 390.978 | 7.13728 | 358.312 | 31.1971 | 348.971 | 28.4282 | 352.332 | -4.36374 | 354.953 | 43.345 | 349.075 | 55.9484 | 354.953 | 100.098 | 349.075 | 6.81044 | 349.075 | 28.261 | 349.075 | 61.0077
349.43 | 2.00238 | 391.329 | -11.9812 | 392.164 | 0.766677 | 392.164 | -1.65177 | 393.836 | 3.85253 | 391.813 | 3.50508 | 359.15 | 22.1285 | 349.812 | 13.499 | 353.171 | 3.38271 | 355.794 | 45.3145 | 349.916 | 50.5631 | 355.794 | 100.25 | 349.916 | 7.72646 | 349.916 | 36.3961 | 349.916 | 19.4054
350.269 | 3.29348 | 392.164 | -13.3966 | 393.001 | 1.85382 | 393.001 | -0.136771 | 394.671 | 2.22755 | 392.648 | 0.558451 | 359.99 | 27.3782 | 350.653 | 16.188 | 354.011 | -1.95213 | 356.634 | 41.3986 | 350.754 | 43.5983 | 356.634 | 99.6718 | 350.754 | 3.44505 | 350.754 | 51.6766 | 350.754 | 20.9148
351.109 | 3.15628 | 393.001 | -8.45972 | 393.836 | 2.22377 | 393.836 | 1.68474 | 395.508 | -0.0815207 | 393.485 | 0.653796 | 360.83 | 21.0837 | 351.491 | 24.0203 | 354.852 | -6.73064 | 357.472 | 35.6547 | 351.595 | 34.9161 | 357.472 | 96.4558 | 351.595 | -27.2716 | 351.595 | 62.7341 | 351.595 | -20.553
351.95 | 4.39675 | 393.836 | -0.363109 | 394.671 | 1.71995 | 394.671 | 3.89342 | 396.342 | -3.26083 | 394.32 | 2.49714 | 361.668 | -1.86055 | 352.332 | 1.87687 | 355.69 | 4.10048 | 358.312 | 35.4155 | 352.436 | 29.3827 | 358.312 | 93.5238 | 352.436 | -43.3419 | 352.436 | 48.1134 | 352.436 | -49.9558
352.789 | 5.15867 | 394.671 | 3.90733 | 395.508 | -0.755318 | 395.508 | 6.50119 | 397.177 | -3.50335 | 395.154 | 2.76501 | 362.508 | -20.78 | 353.171 | 6.36149 | 356.53 | 1.88011 | 359.15 | 39.4083 | 353.274 | 24.5165 | 359.15 | 90.0664 | 353.274 | 46.6774 | 353.274 | 38.2626 | 353.274 | -71.3565
353.629 | 5.21093 | 395.508 | -1.07936 | 396.342 | -2.34871 | 396.342 | 7.65638 | 398.013 | -5.03526 | 395.991 | -1.03518 | 363.346 | -41.1998 | 354.011 | 2.61678 | 357.371 | 8.33258 | 359.99 | 37.6988 | 354.115 | 26.9913 | 359.99 | 91.7667 | 354.115 | 87.102 | 354.115 | 30.825 | 354.115 | -53.6156
354.47 | 4.50618 | 396.342 | 0.764664 | 397.177 | -2.67809 | 397.177 | 5.75701 | 398.848 | -5.30224 | 396.826 | 3.76387 | 364.185 | -53.8351 | 354.852 | 0.0766988 | 358.209 | 7.00384 | 360.83 | 34.8373 | 354.953 | 34.0769 | 360.83 | 88.7778 | 354.953 | 109.485 | 354.953 | 67.7207 | 354.953 | -0.0516926
355.308 | 3.92147 | 397.177 | -1.75004 | 398.013 | -1.80189 | 398.013 | 6.03827 | 399.682 | -4.31652 | 397.66 | 3.10099 | 365.023 | -30.2578 | 355.69 | 5.73436 | 359.049 | 5.7347 | 361.668 | 34.0342 | 355.794 | 40.6622 | 361.668 | 86.1723 | 355.794 | 108.947 | 355.794 | 126.071 | 355.794 | 72.4317
356.149 | 3.58665 | 398.013 | -0.989649 | 398.848 | -1.40517 | 398.848 | 6.16452 | 400.519 | -2.06723 | 398.497 | -0.054483 | 365.862 | -11.9045 | 356.53 | 7.77365 | 359.887 | 4.20975 | 362.508 | 33.4384 | 356.634 | 47.1352 | 362.508 | 85.0293 | 356.634 | 112.522 | 356.634 | 177.362 | 356.634 | 175.29
356.987 | 3.83654 | 398.848 | 0.758968 | 399.682 | -0.733413 | 399.682 | 3.24253 | 401.353 | -0.561134 | 399.331 | 0.00908051 | 366.702 | -7.25179 | 357.371 | 15.7458 | 360.727 | 6.42764 | 363.346 | 21.7444 | 357.472 | 51.7205 | 363.346 | 78.9026 | 357.472 | 124.739 | 357.472 | 162.515 | 357.472 | 247.711
357.827 | 3.42006 | 399.682 | 0.932691 | 400.519 | 1.04171 | 400.519 | -0.558307 | 402.187 | -1.54753 | 400.165 | 5.74796 | 367.539 | -13.6955 | 358.209 | 16.1564 | 361.567 | 2.44886 | 364.185 | 10.7131 | 358.312 | 50.3759 | 364.185 | 71.6186 | 358.312 | 93.0063 | 358.312 | 127.778 | 358.312 | 259.228
358.667 | 2.23022 | 400.519 | 0.0740457 | 401.353 | 1.26157 | 401.353 | 3.21588 | 403.021 | -0.447684 | 401.002 | 6.70595 | 368.378 | -15.9035 | 359.049 | 17.8799 | 362.404 | -2.33958 | 365.023 | 19.0716 | 359.15 | 44.674 | 365.023 | 66.184 | 359.15 | 87.1418 | 359.15 | 107.878 | 359.15 | 178.071
359.505 | 1.17432 | 401.353 | -8.3102 | 402.187 | 2.35114 | 402.187 | 3.74262 | 403.857 | 0.414397 | 401.836 | 8.79447 | 369.215 | -18.0651 | 359.887 | 22.0216 | 363.244 | -4.021 | 365.862 | 19.2976 | 359.99 | 39.721 | 365.862 | 63.4188 | 359.99 | 71.6191 | 359.99 | 77.6375 | 359.99 | 111.522
360.345 | 0.356868 | 402.187 | -3.81335 | 403.021 | 2.32843 | 403.021 | 2.20938 | 404.691 | 0.830152 | 402.67 | 8.72637 | 370.054 | -13.747 | 360.727 | 14.2524 | 364.082 | -2.64507 | 366.702 | 23.5515 | 360.83 | 30.232 | 366.702 | 60.1211 | 360.83 | 60.4576 | 360.83 | 36.9429 | 360.83 | 33.2694
361.183 | -0.146994 | 403.021 | -2.21567 | 403.857 | 1.06118 | 403.857 | 1.7156 | 405.525 | 0.00747273 | 403.504 | 7.81832 | 370.891 | -11.0089 | 361.567 | 3.91164 | 364.921 | -4.64439 | 367.539 | 26.3998 | 361.668 | 23.5889 | 367.539 | 58.2185 | 361.668 | 32.9868 | 361.668 | 42.8251 | 361.668 | -47.9811
362.023 | -0.105346 | 403.857 | 0.316118 | 404.691 | -0.554117 | 404.691 | 1.8159 | 406.358 | -1.06928 | 404.34 | 14.9601 | 371.73 | -5.02324 | 362.404 | 6.95252 | 365.759 | -2.29736 | 368.378 | 28.976 | 362.508 | 19.2554 | 368.378 | 61.644 | 362.508 | 10.6139 | 362.508 | 46.822 | 362.508 | -32.9903
362.86 | 0.799483 | 404.691 | -2.18435 | 405.525 | -4.44997 | 405.525 | 5.36634 | 407.194 | -2.69562 | 405.174 | 25.5616 | 372.567 | 8.41495 | 363.244 | -0.369959 | 366.598 | 1.45541 | 369.215 | 32.0449 | 363.346 | 20.8843 | 369.215 | 63.8945 | 363.346 | 1.90175 | 363.346 | 56.9273 | 363.346 | -19.7879
363.7 | 2.56096 | 405.525 | -6.08171 | 406.358 | -6.4912 | 406.358 | 6.28446 | 408.028 | -4.9354 | 406.007 | 27.9634 | 373.406 | 1.25581 | 364.082 | 4.66058 | 367.435 | 11.2037 | 370.054 | 31.0596 | 364.185 | 15.6487 | 370.054 | 60.2986 | 364.185 | -35.8643 | 364.185 | 62.8472 | 364.185 | 5.31401
364.54 | 4.98799 | 406.358 | -9.48924 | 407.194 | -8.94943 | 407.194 | 5.74509 | 408.861 | -2.00745 | 406.843 | 23.9635 | 374.242 | -2.70205 | 364.921 | 2.47692 | 368.274 | 13.198 | 370.891 | 29.4127 | 365.023 | 13.7373 | 370.891 | 51.6054 | 365.023 | -77.4737 | 365.023 | 52.2422 | 365.023 | 25.4741
365.377 | 6.60247 | 407.194 | -10.093 | 408.028 | -5.95168 | 408.028 | 2.58953 | 409.695 | 2.7092 | 407.677 | 24.1859 | 375.081 | 0.319099 | 365.759 | 0.0947456 | 369.112 | 15.8406 | 371.73 | 28.6732 | 365.862 | 15.9704 | 371.73 | 45.5816 | 365.862 | -35.1873 | 365.862 | 47.5761 | 365.862 | 34.2722
366.217 | 6.54449 | 408.028 | -9.3326 | 408.861 | -4.57978 | 408.861 | 0.00140278 | 410.53 | 6.87899 | 408.51 | 16.9306 | 375.918 | 12.5246 | 366.598 | 4.83654 | 369.951 | 15.0881 | 372.567 | 29.4424 | 366.702 | 18.0997 | 372.567 | 51.1972 | 366.702 | 57.819 | 366.702 | 54.1464 | 366.702 | 77.4666
367.054 | 5.45919 | 408.861 | -8.64483 | 409.695 | -3.97617 | 409.695 | 0.279855 | 411.363 | 11.8205 | 409.344 | 10.4244 | 376.756 | 10.4222 | 367.435 | 4.99896 | 370.79 | 8.26056 | 373.406 | 30.5253 | 367.539 | 19.892 | 373.406 | 53.4406 | 367.539 | 116.415 | 367.539 | 42.7874 | 367.539 | 80.5888
367.893 | 4.21872 | 409.695 | -9.26283 | 410.53 | -2.23594 | 410.53 | -1.39927 | 412.196 | 16.3979 | 410.177 | 8.78539 | 377.592 | 6.31507 | 368.274 | 5.1704 | 371.627 | 5.45157 | 374.242 | 30.4057 | 368.378 | 15.3117 | 374.242 | 50.5831 | 368.378 | 135.313 | 368.378 | 50.4606 | 368.378 | 2.7914
368.73 | 1.89377 | 410.53 | -8.26748 | 411.363 | 1.68993 | 411.363 | 4.06105 | 413.03 | 16.315 | 411.013 | 18.6831 | 378.431 | 7.8308 | 369.112 | 0.487263 | 372.465 | 3.70558 | 375.081 | 24.2252 | 369.215 | 11.6132 | 375.081 | 46.3377 | 369.215 | 106.269 | 369.215 | 29.6561 | 369.215 | 56.6758
369.569 | -0.591242 | 411.363 | -3.03018 | 412.196 | 2.35844 | 412.196 | 4.5401 | 413.863 | 11.6228 | 411.846 | 18.6377 | 379.267 | 8.97852 | 369.951 | 0.388006 | 373.302 | 3.94152 | 375.918 | 16.5513 | 370.054 | 4.6228 | 375.918 | 42.6993 | 370.054 | 41.9081 | 370.054 | 10.9349 | 370.054 | 42.8532
370.406 | -1.43564 | 412.196 | -0.696314 | 413.03 | 5.45841 | 413.03 | 4.44331 | 414.698 | 7.26485 | 412.679 | 25.1757 | 380.103 | 5.15448 | 370.79 | 11.5951 | 374.139 | 2.81892 | 376.756 | 16.8476 | 370.891 | 0.524235 | 376.756 | 46.682 | 370.891 | 17.1755 | 370.891 | 4.4305 | 370.891 | -0.909791
371.245 | -1.27476 | 413.03 | 1.61192 | 413.863 | 2.46959 | 413.863 | 4.04281 | 415.53 | 2.92387 | 413.512 | 28.6218 | 380.941 | -3.50494 | 371.627 | 19.3822 | 374.977 | -0.1366 | 377.592 | 20.3784 | 371.73 | -2.47309 | 377.592 | 44.6729 | 371.73 | 27.7396 | 371.73 | 21.5021 | 371.73 | -49.8214
372.082 | -0.497329 | 413.863 | -0.444274 | 414.698 | 0.264483 | 414.698 | 3.683 | 416.363 | 1.55569 | 414.347 | 27.9362 | 381.777 | -6.97129 | 372.465 | 14.478 | 375.814 | -0.961165 | 378.431 | 19.6114 | 372.567 | -6.42868 | 378.431 | 41.4498 | 372.567 | 25.6785 | 372.567 | 36.9994 | 372.567 | -52.5301
372.921 | -0.0261322 | 414.698 | -0.185114 | 415.53 | -2.64564 | 415.53 | 2.26128 | 417.196 | 4.73703 | 415.18 | 25.5979 | 382.615 | -6.52352 | 373.302 | 17.7851 | 376.652 | -0.486792 | 379.267 | 19.6827 | 373.406 | -11.9008 | 379.267 | 42.5644 | 373.406 | 40.5042 | 373.406 | 47.0199 | 373.406 | -23.6959
373.758 | 0.129028 | 415.53 | 2.38085 | 416.363 | -3.4829 | 416.363 | -0.874634 | 418.029 | 7.85044 | 416.013 | 22.0429 | 383.451 | -8.30687 | 374.139 | 21.6426 | 377.489 | -1.04561 | 380.103 | 18.2103 | 374.242 | -14.4913 | 380.103 | 44.3889 | 374.242 | 25.6885 | 374.242 | 85.0845 | 374.242 | -0.165416
374.596 | 0.502229 | 416.363 | 5.43666 | 417.196 | -5.71478 | 417.196 | -0.940565 | 418.861 | 8.09908 | 416.846 | 27.7818 | 384.289 | -14.9462 | 374.977 | 16.012 | 378.327 | 0.0248363 | 380.941 | 14.4326 | 375.081 | -10.146 | 380.941 | 43.9807 | 375.081 | 48.4796 | 375.081 | 100.591 | 375.081 | 27.6659
375.433 | 1.17595 | 417.196 | 0.458514 | 418.029 | -5.38215 | 418.029 | -0.813613 | 419.696 | 4.94559 | 417.678 | 29.7841 | 385.124 | -15.4557 | 375.814 | 5.49073 | 379.163 | 3.42244 | 381.777 | 10.847 | 375.918 | -6.4457 | 381.777 | 45.0492 | 375.918 | 37.3977 | 375.918 | 74.7436 | 375.918 | 59.705
376.272 | 1.36133 | 418.029 | 0.12246 | 418.861 | -4.22849 | 418.861 | 0.772231 | 420.528 | 2.60051 | 418.511 | 29.4889 | 385.96 | -18.2015 | 376.652 | -6.16749 | 380.002 | 5.9483 | 382.615 | 8.07322 | 376.756 | -5.52999 | 382.615 | 46.9056 | 376.756 | -6.57148 | 376.756 | 42.4857 | 376.756 | 47.2161
377.108 | 0.935044 | 418.861 | 1.32713 | 419.696 | -2.43714 | 419.696 | 1.9162 | 421.361 | 1.52036 | 419.346 | 30.0338 | 386.797 | -25.2166 | 377.489 | 18.8769 | 380.838 | 8.31271 | 383.451 | 10.1755 | 377.592 | -4.50535 | 383.451 | 47.0441 | 377.592 | 14.4772 | 377.592 | 10.4635 | 377.592 | 46.4717
377.946 | 0.251523 | 419.696 | -1.09787 | 420.528 | 0.0705829 | 420.528 | 0.663515 | 422.193 | -1.12838 | 420.178 | 24.7398 | 387.633 | -30.1574 | 378.327 | 35.7056 | 381.676 | 14.333 | 384.289 | 10.7998 | 378.431 | -2.02886 | 384.289 | 48.1125 | 378.431 | 70.7529 | 378.431 | 9.37004 | 378.431 | 19.819
378.783 | -0.643506 | 420.528 | -4.42138 | 421.361 | 0.160637 | 421.361 | -0.207612 | 423.025 | -1.98775 | 421.01 | 15.8001 | 388.47 | -36.1817 | 379.163 | 33.5129 | 382.512 | 24.5631 | 385.124 | 12.7704 | 379.267 | 0.343816 | 385.124 | 50.324 | 379.267 | 57.7991 | 379.267 | 11.9812 | 379.267 | -23.8923
379.619 | -1.49525 | 421.361 | -7.9357 | 422.193 | 1.44817 | 422.193 | 0.163424 | 423.857 | -1.1114 | 421.843 | 20.1769 | 389.306 | -12.3008 | 380.002 | 27.4988 | 383.347 | 24.5581 | 385.96 | 12.7001 | 380.103 | 0.384666 | 385.96 | 50.1891 | 380.103 | 50.3714 | 380.103 | 7.99376 | 380.103 | -1.74721
380.457 | -1.90684 | 422.193 | -7.09557 | 423.025 | 0.292067 | 423.025 | 1.49887 | 424.689 | -1.79278 | 422.675 | 16.4176 | 390.141 | -16.6601 | 380.838 | 16.2466 | 384.185 | 20.4279 | 386.797 | 13.4748 | 380.941 | 0.112336 | 386.797 | 47.9386 | 380.941 | 40.9423 | 380.941 | -18.8815 | 380.941 | -22.4656
381.293 | -1.78353 | 423.025 | -5.28999 | 423.857 | 0.270974 | 423.857 | 2.09225 | 425.521 | 0.253393 | 423.507 | 15.4005 | 390.978 | -16.1969 | 381.676 | 3.79434 | 385.021 | 12.6094 | 387.633 | 10.8327 | 381.777 | -2.50033 | 387.633 | 46.359 | 381.777 | 60.6069 | 381.777 | 11.2836 | 381.777 | -28.8652
382.131 | -0.815816 | 423.857 | -3.83329 | 424.689 | 0.307482 | 424.689 | 1.2127 | 426.355 | 1.38993 | 424.339 | 14.6696 | 391.813 | -9.9281 | 382.512 | 0.21205 | 385.858 | 7.04109 | 388.47 | 6.83887 | 382.615 | -7.71884 | 388.47 | 40.8783 | 382.615 | 45.4826 | 382.615 | 34.7842 | 382.615 | -17.5445
382.967 | 0.280105 | 424.689 | -1.67742 | 425.521 | -1.47575 | 425.521 | 1.66791 | 427.187 | 1.8247 | 425.173 | 10.7422 | 392.648 | -1.61608 | 383.347 | 9.98889 | 386.694 | 0.990969 | 389.306 | 2.65852 | 383.451 | -10.98 | 389.306 | 28.898 | 383.451 | 57.0723 | 383.451 | 74.9698 | 383.451 | -1.7989
383.805 | 1.6251 | 425.521 | -1.53787 | 426.355 | 1.08227 | 426.355 | 3.84923 | 428.019 | -0.0237769 | 426.005 | 11.0056 | 393.485 | 1.3047 | 384.185 | 16.7655 | 387.529 | -5.76948 | 390.141 | 1.16523 | 384.289 | -5.31894 | 390.141 | 28.0923 | 384.289 | 53.4082 | 384.289 | 69.8323 | 384.289 | 1.17859
384.64 | 3.03624 | 426.355 | 0.553918 | 427.187 | 1.0701 | 427.187 | 4.66355 | 428.851 | 0.235731 | 426.837 | 10.1929 | 394.32 | -12.7562 | 385.021 | 24.7512 | 388.367 | -8.2233 | 390.978 | 0.932623 | 385.124 | -5.36319 | 390.978 | 20.7622 | 385.124 | 38.4631 | 385.124 | 59.3876 | 385.124 | -13.6055
385.476 | 2.91456 | 427.187 | 1.57347 | 428.019 | 1.75484 | 428.019 | 4.85923 | 429.682 | -0.0278529 | 427.669 | 18.1837 | 395.154 | 12.6507 | 385.858 | 29.1591 | 389.202 | -5.91849 | 391.813 | 1.87951 | 385.96 | -8.87624 | 391.813 | 23.1866 | 385.96 | 29.3028 | 385.96 | 28.3458 | 385.96 | -10.2248
386.313 | 2.43765 | 428.019 | 3.78487 | 428.851 | 4.59032 | 428.851 | 4.46295 | 430.514 | -0.271056 | 428.501 | 28.1768 | 395.991 | 20.8675 | 386.694 | 22.193 | 390.039 | -2.16076 | 392.648 | 1.60082 | 386.797 | -15.3866 | 392.648 | 26.7221 | 386.797 | 14.1884 | 386.797 | -0.197959 | 386.797 | -22.1761
387.149 | 1.23393 | 428.851 | 4.12805 | 429.682 | 5.13714 | 429.682 | 6.0025 | 431.345 | 0.600536 | 429.332 | 28.2449 | 396.826 | 25.4816 | 387.529 | -0.487263 | 390.875 | 0.496726 | 393.485 | 0.113012 | 387.633 | -19.1703 | 393.485 | 27.5882 | 387.633 | 6.60135 | 387.633 | -15.1486 | 387.633 | -39.9688
387.986 | 0.31767 | 429.682 | 3.0615 | 430.514 | 3.38798 | 430.514 | 5.144 | 432.177 | 2.76899 | 430.164 | 19.5549 | 397.66 | 32.2393 | 388.367 | -5.97349 | 391.71 | 2.80402 | 394.32 | 0.765848 | 388.47 | -17.8104 | 394.32 | 28.9229 | 388.47 | -17.8127 | 388.47 | -32.8423 | 388.47 | -43.9904
388.822 | 0.506312 | 430.514 | 0.0797415 | 431.345 | 2.62374 | 431.345 | 5.48137 | 433.008 | 4.07535 | 430.995 | 17.253 | 398.497 | 33.2455 | 389.202 | -0.29326 | 392.547 | 3.78754 | 395.154 | 0.367563 | 389.306 | -17.2197 | 395.154 | 29.2175 | 389.306 | -31.4634 | 389.306 | -38.1777 | 389.306 | -43.8871
389.657 | 1.29273 | 431.345 | -0.776056 | 432.177 | 3.90153 | 432.177 | 5.57746 | 433.839 | 5.6915 | 431.827 | 18.2972 | 399.331 | 30.4997 | 390.039 | 4.23197 | 393.382 | 5.90359 | 395.991 | 2.30522 | 390.141 | -16.0981 | 395.991 | 24.3296 | 390.141 | -21.0586 | 390.141 | -41.3639 | 390.141 | -56.5931
390.494 | 1.45769 | 432.177 | -1.807 | 433.008 | 5.63122 | 433.008 | 4.44892 | 434.67 | 6.69013 | 432.658 | 8.39493 | 400.165 | 28.3998 | 390.875 | 13.6479 | 394.216 | 7.54527 | 396.826 | 3.62955 | 390.978 | -14.8318 | 396.826 | 25.8489 | 390.978 | -19.824 | 390.978 | 2.95995 | 390.978 | -74.5408
391.329 | 1.01997 | 433.008 | -3.17257 | 433.839 | 3.99889 | 433.839 | 3.4824 | 435.501 | 7.12355 | 433.489 | 7.60946 | 401.002 | 34.9928 | 391.71 | 10.792 | 395.053 | 6.98149 | 397.66 | 5.90076 | 391.813 | -17.8325 | 397.66 | 22.0826 | 391.813 | -12.9239 | 391.813 | 17.2413 | 391.813 | -58.1129
392.164 | 1.79659 | 433.839 | -2.09464 | 434.67 | 2.61806 | 434.67 | 0.561814 | 436.333 | 7.1976 | 434.321 | 3.01927 | 401.836 | 35.1472 | 392.547 | -0.306795 | 395.888 | 4.79341 | 398.497 | 7.86366 | 392.648 | -20.2647 | 398.497 | 15.9488 | 392.648 | 26.3656 | 392.648 | 33.6059 | 392.648 | -78.4074
393.001 | 1.45034 | 434.67 | -1.44959 | 435.501 | 0.00730168 | 435.501 | 1.47993 | 437.163 | 4.54342 | 435.152 | -0.0454025 | 402.67 | 24.4445 | 393.382 | 6.00056 | 396.722 | 3.13931 | 399.331 | 3.71294 | 393.485 | -22.874 | 399.331 | 7.14553 | 393.485 | 65.7944 | 393.485 | 18.0991 | 393.485 | -80.1443
393.836 | 0.520195 | 435.501 | -0.502656 | 436.333 | -2.00228 | 436.333 | 0.700689 | 437.994 | 0.178666 | 435.985 | 10.0249 | 403.504 | 25.618 | 394.216 | 4.75984 | 397.559 | 6.1147 | 400.165 | -0.182136 | 394.32 | -23.1412 | 400.165 | -1.88489 | 394.32 | 54.3143 | 394.32 | -7.56956 | 394.32 | -59.9325
394.671 | -1.02569 | 436.333 | -0.113916 | 437.163 | 0.292067 | 437.163 | 0.894273 | 438.825 | -2.81858 | 436.816 | 7.1963 | 404.34 | 25.2732 | 395.053 | 25.658 | 398.394 | 11.2956 | 401.002 | -2.59269 | 395.154 | -23.4374 | 401.002 | -0.422413 | 395.154 | 10.2057 | 395.154 | -9.92622 | 395.154 | -38.9349
395.508 | -2.42458 | 437.163 | 3.87031 | 437.994 | 2.0826 | 437.994 | 1.52623 | 439.656 | -0.158965 | 437.647 | 2.28829 | 405.174 | 31.8533 | 395.888 | 23.4337 | 399.228 | 8.81192 | 401.836 | -6.36159 | 395.991 | -17.9482 | 401.836 | 4.78854 | 395.991 | -25.808 | 395.991 | 5.15635 | 395.991 | 19.24
396.342 | -1.54997 | 437.994 | 7.92289 | 438.825 | 4.19198 | 438.825 | 2.83783 | 440.486 | 1.02173 | 438.478 | 0.249714 | 406.007 | 28.6983 | 396.722 | 14.5547 | 400.064 | 5.50373 | 402.67 | -5.91283 | 396.826 | -13.2829 | 402.67 | 13.5101 | 396.826 | -43.0432 | 396.826 | 16.6568 | 396.826 | 65.2258
397.177 | -1.57528 | 438.825 | 10.9118 | 439.656 | 5.02356 | 439.656 | 0 | 441.317 | 4.61135 | 439.308 | 4.83083 | 406.843 | 8.5848 | 397.559 | -7.09239 | 400.898 | 2.82637 | 403.504 | 6.06754 | 397.66 | -10.0524 | 403.504 | 17.2373 | 397.66 | -49.2164 | 397.66 | 39.9122 | 397.66 | 102.476
398.013 | -1.23475 | 439.656 | 11.1182 | 440.486 | 3.60784 | 440.486 | 0.155007 | 442.147 | 5.87017 | 440.139 | 10.1565 | 407.677 | -20.1418 | 398.394 | -13.3275 | 401.733 | -3.90924 | 404.34 | 11.3561 | 398.497 | -9.03454 | 404.34 | 18.4336 | 398.497 | -39.2496 | 398.497 | 55.5793 | 398.497 | 69.4749
398.848 | 0.730886 | 440.486 | 7.5968 | 441.317 | -0.021905 | 441.317 | 2.07682 | 442.978 | 7.44691 | 440.97 | 18.2382 | 408.51 | -35.8961 | 399.228 | -7.01118 | 402.569 | -2.45134 | 405.174 | 13.421 | 399.331 | -13.4259 | 405.174 | 16.3783 | 399.331 | -11.0919 | 399.331 | 59.727 | 399.331 | 36.3503
399.682 | 0.198442 | 441.317 | 1.7059 | 442.147 | 2.14751 | 442.147 | 2.35597 | 443.808 | 10.4686 | 441.8 | 21.7978 | 409.344 | -42.9703 | 400.064 | 10.4671 | 403.403 | -8.3301 | 406.007 | 12.7901 | 400.165 | -15.3441 | 406.007 | 10.6988 | 400.165 | 17.5638 | 400.165 | 57.672 | 400.165 | -35.5439
400.519 | 1.37766 | 442.147 | -3.49866 | 442.978 | 2.23918 | 442.978 | 1.2113 | 444.638 | 12.3375 | 442.631 | 20.9124 | 410.177 | -36.8225 | 400.898 | 18.322 | 404.237 | -4.95733 | 406.843 | 10.9819 | 401.002 | -12.8454 | 406.843 | 10.7556 | 401.002 | -8.18448 | 401.002 | 43.6075 | 401.002 | -49.9041
401.353 | 1.39318 | 442.978 | -1.35988 | 443.808 | 2.40225 | 443.808 | 1.2085 | 445.469 | 12.6826 | 443.461 | 21.5026 | 411.013 | -6.70366 | 401.733 | 8.79781 | 405.071 | -0.715286 | 407.677 | 7.70566 | 401.836 | -11.6489 | 407.677 | 11.1851 | 401.836 | -10.8728 | 401.836 | 54.8911 | 401.836 | 5.57247
402.187 | 2.31434 | 443.808 | -2.08752 | 444.638 | 1.59745 | 444.638 | -0.306508 | 446.299 | 11.1948 | 444.291 | 18.2972 | 411.846 | 13.1577 | 402.569 | 10.5799 | 405.906 | 3.1567 | 408.51 | 7.46428 | 402.67 | -8.95794 | 408.51 | 13.7231 | 402.67 | 40.0561 | 402.67 | 60.4622 | 402.67 | 45.6653
403.021 | 3.2061 | 444.638 | -3.82759 | 445.469 | 2.00553 | 445.469 | -2.15187 | 447.129 | 8.83616 | 445.121 | 10.261 | 412.679 | 22.023 | 403.403 | 17.1399 | 406.74 | 2.15828 | 409.344 | 3.21261 | 403.504 | -1.52845 | 409.344 | 11.2774 | 403.504 | 36.5115 | 403.504 | 67.3625 | 403.504 | -2.59497
403.857 | 4.02518 | 445.469 | -2.69412 | 446.299 | 3.37257 | 446.299 | -6.65269 | 447.959 | 6.35997 | 445.952 | -0.440405 | 413.512 | 25.0467 | 404.237 | 25.3693 | 407.574 | 1.45541 | 410.177 | 0.781209 | 404.34 | 7.17418 | 410.177 | 9.215 | 404.34 | 7.57711 | 404.34 | 70.9258 | 404.34 | -46.2649
404.691 | 4.4335 | 446.299 | -2.84649 | 447.129 | 6.35327 | 447.129 | -11.6466 | 448.789 | 6.91635 | 446.78 | -7.90458 | 414.347 | 32.9573 | 405.071 | 33.5896 | 408.407 | 0.75254 | 411.013 | -0.359883 | 405.174 | 10.3383 | 411.013 | 3.4574 | 405.174 | -29.0141 | 405.174 | 77.9486 | 405.174 | -52.6438
405.525 | 3.68056 | 447.129 | -4.07678 | 447.959 | 8.28903 | 447.959 | -11.0553 | 449.618 | 8.05424 | 447.61 | -13.9386 | 415.18 | 37.4067 | 405.906 | 53.6531 | 409.243 | 2.82141 | 411.846 | 2.79019 | 406.007 | 5.91977 | 411.846 | 0.11004 | 406.007 | -18.2906 | 406.007 | 75.4977 | 406.007 | -47.2574
406.358 | 2.91129 | 447.959 | -5.23019 | 448.789 | 4.97326 | 448.789 | -9.66025 | 450.448 | 9.02706 | 448.439 | -18.1201 | 416.013 | 26.8995 | 406.74 | 55.5751 | 410.076 | 3.75028 | 412.679 | 1.49439 | 406.843 | -0.326796 | 412.679 | 0.649594 | 406.843 | -24.6331 | 406.843 | 54.7309 | 406.843 | -74.5511
407.194 | 2.396 | 448.789 | -5.92508 | 449.618 | 5.36755 | 449.618 | -4.90973 | 451.278 | 6.04068 | 449.269 | -8.76269 | 416.846 | 22.6946 | 407.574 | 42.9333 | 410.909 | 4.40596 | 413.512 | 8.03372 | 407.677 | 2.74372 | 413.512 | 3.62424 | 407.677 | -12.6252 | 407.677 | 38.3286 | 407.677 | -31.3671
408.028 | 2.00238 | 449.618 | -3.80196 | 450.448 | 3.2168 | 450.448 | -2.59234 | 452.107 | 2.97143 | 450.099 | 4.02266 | 417.678 | 6.41286 | 408.407 | 40.2443 | 411.743 | 2.30978 | 414.347 | 9.70147 | 408.51 | -2.86967 | 414.347 | 4.13894 | 408.51 | -4.64982 | 408.51 | 5.79736 | 408.51 | -27.9761
408.861 | 2.12161 | 450.448 | -1.20182 | 451.278 | 2.75192 | 451.278 | -0.94337 | 452.937 | 0.130433 | 450.929 | 6.51526 | 418.511 | 3.76486 | 409.243 | 29.6644 | 412.576 | 5.98555 | 415.18 | 9.60711 | 409.344 | -7.05844 | 415.18 | 10.0669 | 409.344 | -41.4899 | 409.344 | 0.047133 | 409.344 | -9.72856
409.695 | 2.23186 | 451.278 | -0.595213 | 452.107 | 0.618209 | 452.107 | -2.23253 | 453.764 | -1.72824 | 451.758 | 15.6366 | 419.346 | 2.68146 | 410.076 | 22.2742 | 413.411 | 3.15173 | 416.013 | 4.41954 | 410.177 | -9.48047 | 416.013 | 9.52738 | 410.177 | -40.7432 | 410.177 | 23.2083 | 410.177 | 25.288
410.53 | 2.39763 | 452.107 | -0.187962 | 452.937 | 2.49718 | 452.937 | -5.25973 | 454.594 | -1.69495 | 452.588 | 7.35975 | 420.178 | -0.774587 | 410.909 | 22.3419 | 414.244 | -2.6103 | 416.846 | 0.868985 | 411.013 | -3.99474 | 416.846 | 12.3742 | 411.013 | -50.1025 | 411.013 | 30.9758 | 411.013 | 49.4699
411.363 | 3.93454 | 452.937 | -0.232105 | 453.764 | 2.45418 | 453.764 | -6.76351 | 455.423 | 2.6141 | 453.417 | 19.1689 | 421.01 | -18.1166 | 411.743 | 16.6888 | 415.077 | -1.7907 | 417.678 | -2.65852 | 411.846 | -4.75215 | 417.678 | 14.5786 | 411.846 | -42.9834 | 411.846 | 38.2343 | 411.846 | 29.6096
412.196 | 6.36728 | 453.764 | -1.81697 | 454.594 | 1.45141 | 454.594 | -8.56117 | 456.252 | 6.88238 | 454.247 | 13.816 | 421.843 | -5.13389 | 412.576 | -11.8206 | 415.91 | 0.968616 | 418.511 | -3.57579 | 412.679 | -9.04134 | 418.511 | 15.6541 | 412.679 | -9.3992 | 412.679 | 40.4684 | 412.679 | -56.4587
413.03 | 8.05036 | 454.594 | -1.3912 | 455.423 | -0.236899 | 455.423 | -7.73984 | 457.081 | 3.8043 | 455.076 | -9.02148 | 422.675 | -2.53735 | 413.411 | 8.21129 | 416.743 | 5.31994 | 419.346 | -5.89198 | 413.512 | -13.4259 | 419.346 | 15.8068 | 413.512 | 27.0426 | 413.512 | 37.9892 | 413.512 | -77.8181
413.863 | 8.26187 | 455.423 | 0.371652 | 456.252 | -0.197145 | 456.252 | -3.40665 | 457.91 | -2.25405 | 455.905 | -5.78428 | 423.507 | 8.28371 | 414.244 | 12.8809 | 417.577 | 7.59743 | 420.178 | -7.60582 | 414.347 | -13.6761 | 420.178 | 11.1283 | 414.347 | 50.0328 | 414.347 | 40.5061 | 414.347 | -81.4159
414.698 | 8.11896 | 456.252 | 2.60441 | 457.081 | 1.72157 | 457.081 | -1.40769 | 458.739 | -3.56585 | 456.734 | -13.5209 | 424.339 | 18.3533 | 415.077 | 13.3952 | 418.41 | 10.5629 | 421.01 | -7.90206 | 415.18 | -12.5306 | 421.01 | 5.56237 | 415.18 | 51.5164 | 415.18 | 57.7662 | 415.18 | -41.4162
415.53 | 7.93195 | 457.081 | 1.95794 | 457.91 | 1.13987 | 457.91 | -0.320535 | 459.568 | -6.61744 | 457.562 | -5.64807 | 425.173 | 40.6028 | 415.91 | 0.500798 | 419.243 | 9.08264 | 421.843 | -13.139 | 416.013 | -9.55196 | 421.843 | 0.748985 | 416.013 | 42.854 | 416.013 | 67.3625 | 416.013 | -20.8321
416.363 | 6.92668 | 457.91 | 1.55496 | 458.739 | -3.02127 | 458.739 | -0.945474 | 460.395 | -6.73836 | 458.391 | -4.83991 | 426.005 | 47.2087 | 416.743 | -0.207538 | 420.075 | 5.61549 | 422.675 | -8.57465 | 416.846 | -3.48922 | 422.675 | -2.26115 | 416.846 | 2.2801 | 416.846 | 35.2272 | 416.846 | -40.5787
417.196 | 6.11903 | 458.739 | 0.0982529 | 459.568 | -6.18452 | 459.568 | -2.27671 | 461.224 | -7.45439 | 459.22 | -0.326898 | 426.837 | 49.1284 | 417.577 | -5.97349 | 420.907 | 2.49108 | 423.507 | -2.58391 | 417.678 | 4.10877 | 423.507 | -7.37981 | 417.678 | -11.6096 | 417.678 | 34.4165 | 417.678 | -23.8096
418.029 | 5.30076 | 459.568 | -3.07859 | 460.395 | -5.40568 | 460.395 | -2.24866 | 462.053 | -2.37565 | 460.048 | 8.95338 | 427.669 | 39.5631 | 418.41 | 1.96259 | 421.74 | -0.529013 | 424.339 | -1.85976 | 418.511 | -3.9624 | 424.339 | -7.02129 | 418.511 | 6.96975 | 418.511 | 30.5045 | 418.511 | -32.9179
418.861 | 3.36861 | 460.395 | -5.05219 | 461.224 | -5.10631 | 461.224 | -2.49625 | 462.881 | -0.377033 | 460.877 | 12.6128 | 428.501 | 14.3363 | 419.243 | 14.3472 | 422.574 | -3.2933 | 425.173 | -1.85537 | 419.346 | -7.5197 | 425.173 | 1.79969 | 419.346 | -9.96674 | 419.346 | 11.7173 | 419.346 | -5.69653
419.696 | 1.98442 | 461.224 | -7.39745 | 462.053 | -3.8991 | 462.053 | -3.21447 | 463.71 | -0.919825 | 461.706 | 11.8364 | 429.332 | 9.94869 | 420.075 | 8.05789 | 423.406 | -0.529013 | 426.005 | -3.09521 | 420.178 | -3.3854 | 426.005 | 7.58214 | 420.178 | -10.2754 | 420.178 | 6.50436 | 420.178 | 30.0438
420.528 | 1.86764 | 462.053 | -7.49997 | 462.881 | -1.37596 | 462.881 | -3.16538 | 464.538 | -1.27036 | 462.535 | 22.2291 | 430.164 | 11.5751 | 420.907 | 5.19296 | 424.238 | 5.30007 | 426.837 | -3.81717 | 421.01 | -0.711461 | 426.837 | 8.76774 | 421.01 | -0.527709 | 421.01 | -14.6678 | 421.01 | 26.0841
421.361 | 2.95539 | 462.881 | -7.72211 | 463.71 | 1.07091 | 463.71 | 0.00140278 | 465.364 | -0.798903 | 463.361 | 19.2053 | 430.995 | 8.25798 | 421.74 | 12.9215 | 425.07 | 14.9465 | 427.669 | -2.41275 | 421.843 | -1.63228 | 427.669 | 8.60446 | 421.843 | 0.358444 | 421.843 | -25.0936 | 421.843 | 14.7634
422.193 | 2.56341 | 463.71 | -2.60157 | 464.538 | 1.80433 | 464.538 | 1.03104 | 466.193 | -0.175949 | 464.19 | 14.8103 | 431.827 | 7.41648 | 422.574 | 14.5006 | 425.902 | 15.0235 | 428.501 | -0.0965539 | 422.675 | -2.52586 | 428.501 | 3.62424 | 422.675 | -9.75765 | 422.675 | -16.9208 | 422.675 | 11.7963
423.025 | 1.00772 | 464.538 | -0.0498384 | 465.364 | 4.51163 | 465.364 | 0.629147 | 467.021 | 5.06515 | 465.018 | 12.2678 | 432.658 | -1.84254 | 423.406 | -12.2267 | 426.734 | 16.9086 | 429.332 | -0.064735 | 423.507 | -6.21933 | 429.332 | 1.7287 | 423.507 | -40.9523 | 423.507 | -15.4879 | 423.507 | 15.2493
423.857 | 0.326653 | 465.364 | 0.437154 | 466.193 | 3.6046 | 466.193 | -1.20709 | 467.849 | 5.9021 | 465.846 | 1.71622 | 433.489 | -5.83385 | 424.238 | -33.9505 | 427.566 | 14.7279 | 430.164 | -0.264426 | 424.339 | -10.0047 | 430.164 | 3.01014 | 424.339 | -59.5416 | 424.339 | -7.4753 | 424.339 | 13.6158
424.689 | 1.41686 | 466.193 | 6.30527 | 467.021 | 4.01998 | 467.021 | -1.70578 | 468.677 | 7.2798 | 466.675 | -1.50282 | 434.321 | -12.8772 | 425.07 | -35.1055 | 428.398 | 6.52947 | 430.995 | 5.83932 | 425.173 | -11.9893 | 430.995 | 13.9041 | 425.173 | -29.5916 | 425.173 | -0.697569 | 425.173 | 26.2392
425.521 | 1.93052 | 467.021 | 8.87124 | 467.849 | 4.79396 | 467.849 | -3.92007 | 469.503 | 4.57331 | 467.501 | -34.1518 | 435.152 | -8.31717 | 425.902 | -19.3777 | 429.229 | 0.973584 | 431.827 | 7.24154 | 426.005 | -6.12231 | 431.827 | 16.7723 | 426.005 | -7.73642 | 426.005 | -18.3725 | 426.005 | 46.1926
426.355 | 2.48991 | 467.849 | 8.35719 | 468.677 | 5.30589 | 468.677 | -2.12732 | 470.331 | 3.05295 | 468.329 | -17.8069 | 435.985 | -4.2435 | 426.734 | -6.50587 | 430.061 | 6.24633 | 432.658 | 6.355 | 426.837 | -4.79641 | 432.658 | 20.9751 | 426.837 | -7.70655 | 426.837 | -13.612 | 426.837 | 72.5972
427.187 | 3.35718 | 468.677 | 5.42669 | 469.503 | 5.443 | 469.503 | -0.549189 | 471.159 | -2.36002 | 469.157 | -14.6514 | 436.816 | -11.0192 | 427.566 | 23.3796 | 430.895 | 15.0309 | 433.489 | 3.50776 | 427.669 | -0.0595721 | 433.489 | 23.2008 | 427.669 | 12.9836 | 427.669 | -2.14927 | 427.669 | 118.614
428.019 | 3.68546 | 469.503 | -0.365956 | 470.331 | 3.38392 | 470.331 | -0.540772 | 471.987 | -3.04887 | 469.985 | -7.68211 | 437.647 | -10.6384 | 428.398 | 48.9248 | 431.726 | 13.1359 | 434.321 | 0.0153608 | 428.501 | 2.96669 | 434.321 | 15.8032 | 428.501 | 24.414 | 428.501 | 34.2846 | 428.501 | 100.18
428.851 | 3.84062 | 470.331 | -2.41645 | 471.159 | 0.295312 | 471.159 | -1.14818 | 472.812 | 0.529205 | 470.813 | -0.89443 | 438.478 | 4.74274 | 429.229 | 33.2332 | 432.557 | 12.0059 | 435.152 | -7.42807 | 429.332 | 3.35987 | 435.152 | 26.7434 | 429.332 | 11.2113 | 429.332 | 44.9555 | 429.332 | 58.9813
429.682 | 2.60424 | 471.159 | -1.78279 | 471.987 | -0.468119 | 471.987 | -1.63775 | 473.64 | 1.15352 | 471.638 | -0.458566 | 439.308 | 7.22348 | 430.061 | 44.5079 | 433.389 | 10.6622 | 435.985 | -7.23825 | 430.164 | 2.04758 | 435.985 | 30.2469 | 430.164 | 0.657148 | 430.164 | 29.0622 | 430.164 | -6.65801
430.514 | 1.73779 | 471.987 | -5.06501 | 472.812 | 4.64387 | 472.812 | -3.36948 | 474.468 | 2.42524 | 472.466 | 0.967074 | 440.139 | -1.31242 | 430.895 | 45.3019 | 434.22 | 5.69993 | 436.816 | -8.02934 | 430.995 | 0.549765 | 436.816 | 26.644 | 430.995 | -19.3958 | 430.995 | 36.481 | 430.995 | -33.6209
431.345 | -0.814183 | 472.812 | -6.15718 | 473.64 | 3.42368 | 473.64 | -0.044889 | 475.295 | 1.19156 | 473.294 | 0.54029 | 440.97 | -38.6882 | 431.726 | 37.4606 | 435.051 | 5.61797 | 437.647 | -11.6304 | 431.827 | -4.15813 | 437.647 | 24.7591 | 431.827 | -60.5572 | 431.827 | -2.68658 | 431.827 | -121.964
432.177 | -1.35561 | 473.64 | -6.4434 | 474.468 | 1.59907 | 474.468 | 1.717 | 476.121 | 0.448364 | 474.121 | -1.7934 | 441.8 | -36.3336 | 432.557 | 33.5445 | 435.882 | 7.12554 | 438.478 | -12.7627 | 432.658 | -8.85412 | 438.478 | 22.3595 | 432.658 | -56.0766 | 432.658 | 13.5649 | 432.658 | -18.2475
433.008 | -2.74307 | 474.468 | -3.53995 | 475.295 | -2.33329 | 475.295 | 2.976 | 476.948 | 0.689529 | 474.947 | -2.61065 | 442.631 | -36.2666 | 433.389 | 27.9906 | 436.713 | 6.87966 | 439.308 | -12.4083 | 433.489 | -11.86 | 439.308 | 12.9741 | 433.489 | -57.9385 | 433.489 | 10.0676 | 433.489 | 16.3762
433.839 | -0.437715 | 475.295 | -2.00635 | 476.121 | -3.21193 | 476.121 | 3.6332 | 477.775 | 0.0394017 | 475.774 | 0.0408623 | 443.461 | -3.62589 | 434.22 | 26.4882 | 437.544 | 1.04809 | 440.139 | -10.8009 | 434.321 | -9.23878 | 440.139 | 7.68508 | 434.321 | -83.0495 | 434.321 | 23.8682 | 434.321 | -10.9692
434.67 | -1.2764 | 476.121 | -1.69023 | 476.948 | -0.513552 | 476.948 | 1.93233 | 478.602 | -0.523091 | 476.602 | -0.476727 | 444.291 | 30.8137 | 435.051 | 35.9627 | 438.375 | -4.98713 | 440.97 | -7.36772 | 435.152 | 0.72678 | 440.97 | 6.40365 | 435.152 | -83.0694 | 435.152 | 33.6059 | 435.152 | -17.0276
435.501 | -0.503046 | 476.948 | -3.07717 | 477.775 | 0.653095 | 477.775 | 0.884453 | 479.427 | -0.566569 | 477.429 | -9.87959 | 445.121 | 29.5836 | 435.882 | 45.1937 | 439.206 | -6.98149 | 441.8 | -7.4544 | 435.985 | 0.0153185 | 441.8 | 2.51318 | 435.985 | -47.7926 | 435.985 | 42.1935 | 435.985 | -31.1086
436.333 | -0.626357 | 477.775 | -4.33737 | 478.602 | 0.243389 | 478.602 | 0.0105209 | 480.254 | -1.39944 | 478.254 | -13.5436 | 445.952 | 15.2293 | 436.713 | 46.0554 | 440.036 | -2.32965 | 442.631 | -7.86475 | 436.816 | -4.55642 | 442.631 | -0.102941 | 436.816 | -7.08923 | 436.816 | 29.0811 | 436.816 | -62.238
437.163 | -0.88278 | 478.602 | -4.9696 | 479.427 | -0.345613 | 479.427 | -2.5222 | 481.081 | -0.909635 | 479.081 | -12.9034 | 446.78 | -15.569 | 437.544 | 55.4668 | 440.867 | 0.66313 | 443.461 | -10.1118 | 437.647 | -9.11113 | 443.461 | -1.26369 | 437.647 | -29.5916 | 437.647 | -9.94507 | 437.647 | -114.437
437.994 | -1.85866 | 479.427 | -4.13659 | 480.254 | -0.893239 | 480.254 | -3.57639 | 481.906 | 1.74183 | 479.908 | -6.78768 | 447.61 | -34.3289 | 438.375 | 58.3994 | 441.697 | -1.30391 | 444.291 | -12.0978 | 438.478 | -12.3025 | 444.291 | -0.308823 | 438.478 | -22.0244 | 438.478 | -27.2994 | 438.478 | -131.248
438.825 | -0.711287 | 480.254 | -2.48053 | 481.081 | -0.932993 | 481.081 | -2.79785 | 482.733 | 2.87768 | 480.735 | -13.7524 | 448.439 | -49.9699 | 439.206 | 44.4718 | 442.528 | -0.668097 | 445.121 | -10.3916 | 439.308 | -16.8385 | 445.121 | -2.15111 | 439.308 | -46.299 | 439.308 | -26.1211 | 439.308 | -128.57
439.656 | -2.01382 | 481.081 | -1.00246 | 481.906 | 0.682302 | 481.906 | -2.04245 | 483.56 | 2.17524 | 481.56 | -11.9045 | 449.269 | -54.6586 | 440.036 | 27.1018 | 443.358 | -0.817115 | 445.952 | -8.12808 | 440.139 | -20.3737 | 445.952 | -0.518255 | 440.139 | -83.1093 | 440.139 | -21.0496 | 440.139 | -113.238
440.486 | -2.70632 | 481.906 | -0.296183 | 482.733 | 2.28543 | 482.733 | 0.239174 | 484.384 | -1.16167 | 482.387 | -12.5356 | 450.099 | -39.5786 | 440.867 | 12.6327 | 444.188 | -4.23956 | 446.78 | -6.92555 | 440.97 | -19.4375 | 446.78 | 5.95283 | 440.97 | -62.2 | 440.97 | 6.38181 | 440.97 | -96.872
441.317 | -2.30699 | 482.733 | 5.10061 | 483.56 | 1.37921 | 483.56 | 1.77101 | 485.211 | -5.66637 | 483.214 | -10.3018 | 450.929 | -56.5063 | 441.697 | 9.65503 | 445.019 | -4.57237 | 447.61 | -5.10748 | 441.8 | -17.0359 | 447.61 | 14.0248 | 441.8 | -44.7557 | 441.8 | 32.0222 | 441.8 | -104.388
442.147 | -2.10446 | 483.56 | 7.76198 | 484.384 | -1.48224 | 484.384 | 3.17028 | 486.038 | -6.76146 | 484.039 | 0.254254 | 451.758 | -48.606 | 442.528 | 2.77018 | 445.849 | -2.42651 | 448.439 | 0.143734 | 442.631 | -13.8905 | 448.439 | 24.0492 | 442.631 | -23.6075 | 442.631 | 24.6034 | 442.631 | -39.8344
442.978 | -2.3323 | 484.384 | 9.71564 | 485.211 | -4.40859 | 485.211 | 3.51116 | 486.862 | -5.79612 | 484.865 | 17.816 | 452.588 | -30.4276 | 443.358 | -0.721871 | 446.679 | 3.46467 | 449.269 | -0.343425 | 443.461 | -10.0422 | 449.269 | 24.5852 | 443.461 | -47.1454 | 443.461 | 17.6749 | 443.461 | -30.9949
443.808 | -3.22651 | 485.211 | 7.0144 | 486.038 | -5.85595 | 486.038 | 1.8685 | 487.688 | -2.62972 | 485.692 | 32.4492 | 453.417 | 5.59968 | 444.188 | 4.66058 | 447.509 | 5.75954 | 450.099 | -4.14743 | 444.291 | -7.00398 | 450.099 | 20.0345 | 444.291 | -69.0304 | 444.291 | 6.59862 | 444.291 | -9.04622
444.638 | -3.72466 | 486.038 | 3.67808 | 486.862 | -7.64811 | 486.862 | 0.578647 | 488.515 | -1.33898 | 486.516 | 29.5207 | 454.247 | 6.38713 | 445.019 | 2.86041 | 448.339 | 5.7968 | 450.929 | -9.88142 | 445.121 | -3.77687 | 450.929 | 14.8945 | 445.121 | -63.7931 | 445.121 | -5.18463 | 445.121 | 6.36854
445.469 | -4.52659 | 486.862 | 0.887124 | 487.688 | -6.31595 | 487.688 | 0.533057 | 489.339 | 0.0584232 | 487.343 | 18.2427 | 455.076 | -0.772014 | 445.849 | -0.0225585 | 449.169 | -2.69226 | 451.758 | -11.3264 | 445.952 | -2.04758 | 451.758 | 13.3113 | 445.952 | -60.8758 | 445.952 | -9.93564 | 445.952 | 25.836
446.299 | -5.05251 | 487.688 | -1.92376 | 488.515 | -1.93332 | 488.515 | 0.795377 | 490.165 | 0.145379 | 488.169 | -6.22015 | 455.905 | -10.1803 | 446.679 | 1.33095 | 449.998 | -3.73538 | 452.588 | -10.3784 | 446.78 | -7.16738 | 452.588 | 11.2561 | 446.78 | -80.3612 | 446.78 | -14.1965 | 446.78 | -36.2882
447.129 | -5.66498 | 488.515 | -7.78191 | 489.339 | -1.50901 | 489.339 | 1.89866 | 490.991 | -2.00473 | 488.993 | -18.8103 | 456.734 | -30.0262 | 447.509 | 9.87159 | 450.828 | 2.74441 | 453.417 | -4.86061 | 447.61 | -10.9323 | 453.417 | 10.0066 | 447.61 | -77.8621 | 447.61 | -16.8265 | 447.61 | -67.0557
447.959 | -6.23009 | 489.339 | -9.00936 | 490.165 | -0.141977 | 490.165 | 4.32057 | 491.815 | 1.16371 | 489.819 | -19.5776 | 457.562 | -24.1821 | 448.339 | 6.61866 | 451.656 | 11.1441 | 454.247 | -1.73907 | 448.439 | -12.3161 | 454.247 | 7.34786 | 448.439 | -65.197 | 448.439 | -42.6742 | 448.439 | -112.39
448.789 | -5.39386 | 490.165 | -10.8292 | 490.991 | -0.401592 | 490.991 | 5.92324 | 492.641 | 2.37429 | 490.645 | -28.2495 | 458.391 | -22.0925 | 449.169 | 7.55258 | 452.485 | 24.0391 | 455.076 | -6.56567 | 449.269 | -16.2666 | 455.076 | 5.28549 | 449.269 | -60.3381 | 449.269 | -58.0867 | 449.269 | -138.433
449.618 | -5.34078 | 490.991 | -6.28961 | 491.815 | -1.3216 | 491.815 | 7.09807 | 493.465 | -4.32467 | 491.469 | -26.4515 | 459.22 | -27.2495 | 449.998 | 8.28798 | 453.315 | 26.7661 | 455.905 | -8.36947 | 450.099 | -15.9636 | 455.905 | 2.19726 | 450.099 | -81.8049 | 450.099 | -88.0351 | 450.099 | -104.326
450.448 | -4.94144 | 491.815 | -0.888548 | 492.641 | -1.51956 | 492.641 | 6.82313 | 494.29 | -1.58558 | 492.295 | -19.1054 | 460.048 | -33.8168 | 450.828 | -5.24259 | 454.144 | 20.8103 | 456.734 | -8.60866 | 450.929 | -18.515 | 456.734 | -1.66126 | 450.929 | -100.006 | 450.929 | -78.1371 | 450.929 | -61.018
451.278 | -4.35918 | 492.641 | -0.0227833 | 493.465 | 1.10174 | 493.465 | 8.14455 | 495.116 | -0.69904 | 493.119 | -8.09073 | 460.877 | -42.0259 | 451.656 | -20.6951 | 454.973 | 0.00496726 | 457.562 | -7.46208 | 451.758 | -18.7516 | 457.562 | -2.69777 | 451.758 | -89.621 | 451.758 | -47.5101 | 451.758 | -12.8301
452.107 | -3.92229 | 493.465 | 0.30615 | 494.29 | 1.71103 | 494.29 | 10.2172 | 495.94 | 3.18202 | 493.945 | -0.0227013 | 461.706 | -28.1013 | 452.485 | -14.4961 | 455.803 | -6.58411 | 458.391 | -4.786 | 452.588 | -16.4998 | 458.391 | -1.6861 | 452.588 | -87.9981 | 452.588 | -1.40456 | 452.588 | -16.2315
452.937 | -4.22281 | 494.29 | -3.05581 | 495.116 | -0.64985 | 495.116 | 9.66867 | 496.765 | 1.0523 | 494.771 | 3.75025 | 462.535 | 0.787454 | 453.315 | -23.6097 | 456.632 | -11.077 | 459.22 | -3.51873 | 453.417 | -13.8463 | 459.22 | -0.68864 | 453.417 | -56.903 | 453.417 | 17.8728 | 453.417 | -24.4093
453.764 | -4.48168 | 495.116 | -7.51848 | 495.94 | -0.00892428 | 495.94 | 9.9871 | 497.589 | 0.490483 | 495.594 | 3.52324 | 463.361 | 3.51266 | 454.144 | -34.1671 | 457.461 | -6.95168 | 460.048 | -3.61748 | 454.247 | -19.3984 | 460.048 | 0.291075 | 454.247 | -57.3511 | 454.247 | -0.131972 | 454.247 | -36.9086
454.594 | -4.67032 | 495.94 | -10.6056 | 496.765 | -1.04495 | 496.765 | 10.4353 | 498.414 | -1.46737 | 496.42 | 0.594773 | 464.19 | 16.7244 | 454.973 | -28.2342 | 458.29 | 2.09122 | 460.877 | -5.19306 | 455.076 | -24.7599 | 460.877 | -4.17444 | 455.076 | -74.7954 | 455.076 | -30.4008 | 455.076 | -107.893
455.423 | -5.2093 | 496.765 | -9.63448 | 497.589 | -1.73456 | 497.589 | 9.58099 | 499.237 | -3.82128 | 497.243 | -3.6322 | 465.018 | 12.4269 | 455.803 | -13.4809 | 459.119 | 7.51795 | 461.706 | -2.49175 | 455.905 | -22.5438 | 461.706 | -5.27484 | 455.905 | -90.3479 | 455.905 | -21.4738 | 455.905 | -109.568
456.252 | -4.7528 | 497.589 | -9.82814 | 498.414 | -1.33702 | 498.414 | 10.389 | 500.063 | -4.46937 | 498.069 | -4.20427 | 465.846 | 11.1119 | 456.632 | 5.42757 | 459.946 | 11.1689 | 462.535 | -0.505811 | 456.734 | -16.8861 | 462.535 | -4.93762 | 456.734 | -104.646 | 456.734 | -25.2067 | 456.734 | -69.1958
457.081 | -4.76913 | 498.414 | -10.1685 | 499.237 | -1.2567 | 499.237 | 9.45895 | 500.888 | -6.71459 | 498.894 | 5.41652 | 466.675 | 21.2098 | 457.461 | 13.8509 | 460.775 | 9.53218 | 463.361 | 1.94534 | 457.562 | -10.9919 | 463.361 | 1.83874 | 457.562 | -44.1185 | 457.562 | -29.0905 | 457.562 | -49.4802
457.91 | -4.8067 | 499.237 | -8.15926 | 500.063 | -1.77918 | 500.063 | 7.17873 | 501.711 | 0.716023 | 499.717 | 0.422244 | 467.501 | 40.8215 | 458.29 | 17.8122 | 461.603 | 4.4457 | 464.19 | 3.58347 | 458.391 | -5.65424 | 464.19 | 4.12474 | 458.391 | 16.5283 | 458.391 | -37.7724 | 458.391 | 19.85
458.739 | -3.71568 | 500.063 | -8.30593 | 500.888 | -1.87653 | 500.888 | 6.39528 | 502.536 | -3.50675 | 500.543 | -4.48577 | 468.329 | 32.3989 | 459.119 | 15.3939 | 462.432 | 4.13276 | 465.018 | 5.67803 | 459.22 | -2.32161 | 465.018 | 3.51775 | 459.22 | 32.25 | 459.22 | -12.7731 | 459.22 | 44.9313
459.568 | -3.11219 | 500.888 | -12.1862 | 501.711 | -1.46439 | 501.711 | 7.05318 | 503.359 | -3.8206 | 501.366 | -8.17246 | 469.157 | 17.0924 | 459.946 | 15.3759 | 463.261 | 6.70332 | 465.846 | 3.15117 | 460.048 | 2.26544 | 465.846 | 0.156186 | 460.048 | 31.9812 | 460.048 | 8.9647 | 460.048 | 52.2613
460.395 | -2.68264 | 501.711 | -11.8502 | 502.536 | -1.18206 | 502.536 | 5.99128 | 504.184 | -4.92317 | 502.191 | -12.068 | 469.985 | 29.9722 | 460.775 | 3.89359 | 464.089 | 3.53421 | 466.675 | -1.65239 | 460.877 | 2.95988 | 466.675 | -2.65872 | 460.877 | 0.637234 | 460.877 | 37.6122 | 460.877 | 15.5388
461.224 | -2.99051 | 502.536 | -9.50348 | 503.359 | -0.871334 | 503.359 | 6.09789 | 505.006 | -4.94015 | 503.014 | -0.17707 | 470.813 | 27.2084 | 461.603 | -5.29673 | 464.915 | -2.86114 | 467.501 | -1.09062 | 461.706 | 2.26374 | 467.501 | -8.98782 | 461.706 | -4.32124 | 461.706 | 53.0718 | 461.706 | 58.5471
462.053 | -3.4813 | 503.359 | -5.95213 | 504.184 | -0.11845 | 504.184 | 6.27464 | 505.831 | 0.53464 | 503.839 | -1.12598 | 471.638 | 20.8958 | 462.432 | 2.12501 | 465.744 | -8.4965 | 468.329 | -5.31376 | 462.535 | 1.86205 | 468.329 | -13.0451 | 462.535 | -8.99098 | 462.535 | 60.4057 | 462.535 | 31.8117
462.881 | -3.52377 | 504.184 | -4.55808 | 505.006 | 0.236088 | 505.006 | 7.07633 | 506.654 | -2.17321 | 504.661 | -3.40973 | 472.466 | 11.5982 | 463.261 | -3.21233 | 466.572 | -10.4188 | 469.157 | -6.29356 | 463.361 | -1.22378 | 469.157 | -18.217 | 463.361 | -20.4512 | 463.361 | 43.221 | 463.361 | 4.15609
463.71 | -4.3943 | 505.006 | -4.04403 | 505.831 | 0.299369 | 505.831 | 6.40159 | 507.478 | -3.79954 | 505.486 | -1.19863 | 473.294 | -3.7417 | 464.089 | 4.30867 | 467.4 | -7.79612 | 469.985 | -5.99402 | 464.19 | 4.11048 | 469.985 | -19.8002 | 464.19 | -20.5408 | 464.19 | 31.664 | 464.19 | -20.4703
464.538 | -5.24033 | 505.831 | -3.57555 | 506.654 | 0.8689 | 506.654 | 6.82242 | 508.301 | -0.387223 | 506.309 | 5.86601 | 474.121 | -5.51218 | 464.915 | -1.62421 | 468.228 | -3.718 | 470.813 | -2.59269 | 465.018 | 0.183822 | 470.813 | -20.3468 | 465.018 | -2.94721 | 465.018 | 18.3819 | 465.018 | -44.5281
465.364 | -5.47552 | 506.654 | -6.09738 | 507.478 | 0.113582 | 507.478 | 6.36863 | 509.125 | 2.8342 | 507.133 | 2.27467 | 474.947 | 9.75311 | 465.744 | -18.2408 | 469.054 | -0.583653 | 471.638 | -1.03137 | 465.846 | -4.5462 | 471.638 | -13.2546 | 465.846 | 26.485 | 465.846 | -0.593876 | 465.846 | -81.9535
466.193 | -5.35548 | 507.478 | -2.88066 | 508.301 | -2.77139 | 508.301 | 4.00775 | 509.948 | 1.04618 | 507.956 | 5.25761 | 475.774 | 18.5129 | 466.572 | -10.1964 | 469.882 | 3.87446 | 472.466 | -1.73029 | 466.675 | -11.3613 | 472.466 | -7.29817 | 466.675 | 21.9149 | 466.675 | -7.92778 | 466.675 | -104.326
467.021 | -5.80381 | 508.301 | 2.67134 | 509.125 | -1.94306 | 509.125 | 2.14345 | 510.772 | -0.00135868 | 508.78 | 11.9953 | 476.602 | 40.523 | 467.4 | -4.1282 | 470.71 | 6.64868 | 473.294 | -4.02125 | 467.501 | -12.1238 | 473.294 | -2.21501 | 467.501 | 24.9417 | 467.501 | -17.92 | 467.501 | -133.563
467.849 | -6.12066 | 509.125 | 6.22411 | 509.948 | -0.977614 | 509.948 | 1.40839 | 511.594 | -2.82265 | 509.603 | 23.8681 | 477.429 | 43.1041 | 468.228 | -12.1229 | 471.538 | 5.62046 | 474.121 | -5.22379 | 468.329 | -11.8906 | 474.121 | 3.05629 | 468.329 | -22.7114 | 468.329 | -26.9695 | 468.329 | -118.769
468.677 | -6.23009 | 509.948 | 6.31524 | 510.772 | 2.13128 | 510.772 | 2.27531 | 512.418 | -5.44015 | 510.427 | 13.53 | 478.254 | 38.2533 | 469.054 | -18.4032 | 472.366 | -7.23233 | 474.947 | -5.01422 | 469.157 | -4.48323 | 474.947 | 10.6207 | 469.157 | -39.2795 | 469.157 | -20.0315 | 469.157 | -69.0097
469.503 | -6.87523 | 510.772 | 3.25943 | 511.594 | 0.767488 | 511.594 | 1.72402 | 513.24 | -1.38178 | 511.249 | 0.0817246 | 479.081 | 23.2634 | 469.882 | -12.9801 | 473.191 | -7.06096 | 475.774 | -0.235899 | 469.985 | 3.66113 | 475.774 | 13.2439 | 469.985 | -32.6383 | 469.985 | -2.58289 | 469.985 | -29.1753
470.331 | -7.31866 | 511.594 | 0.0199354 | 512.418 | 1.37758 | 512.418 | 3.0279 | 514.062 | 0.00475537 | 512.073 | -7.33705 | 479.908 | 13.2606 | 470.71 | -14.5412 | 474.019 | -0.0397381 | 476.602 | 2.00569 | 470.813 | 7.81246 | 476.602 | 17.9047 | 470.813 | -9.9767 | 470.813 | 3.07307 | 470.813 | 18.5266
471.159 | -8.57464 | 512.418 | 0.551071 | 513.24 | 2.1402 | 513.24 | 3.35615 | 514.886 | -0.296871 | 512.896 | -13.371 | 480.735 | -3.45605 | 471.538 | -24.2684 | 474.847 | 7.11064 | 477.429 | 3.15556 | 471.638 | 10.2158 | 477.429 | 22.4412 | 471.638 | 28.8946 | 471.638 | 17.2413 | 471.638 | 67.8311
471.987 | -9.56113 | 513.24 | 3.24519 | 514.062 | 1.61043 | 514.062 | 2.20728 | 515.708 | -3.44968 | 513.719 | -20.5492 | 481.56 | -4.45967 | 472.366 | -27.3319 | 475.674 | 11.4048 | 478.254 | 1.43624 | 472.466 | 9.18091 | 478.254 | 21.5431 | 472.466 | 66.0434 | 472.466 | 25.5084 | 472.466 | 94.1427
472.812 | -10.3043 | 514.062 | 8.02399 | 514.886 | -0.570342 | 514.886 | 3.08261 | 516.532 | -5.08621 | 514.541 | -3.27352 | 482.387 | -11.2817 | 473.191 | -16.1022 | 476.499 | 10.9429 | 479.081 | -0.424618 | 473.294 | 5.6985 | 479.081 | 11.0821 | 473.294 | 63.3849 | 473.294 | 52.5627 | 473.294 | 69.5887
473.64 | -9.92617 | 514.886 | 3.87458 | 515.708 | -0.42512 | 515.708 | 2.24866 | 517.353 | -8.66089 | 515.365 | 3.5187 | 483.214 | -21.8917 | 474.019 | -9.9122 | 477.327 | 15.0781 | 479.908 | -2.24159 | 474.121 | 5.65765 | 479.908 | 2.52028 | 474.121 | 50.3216 | 474.121 | 57.6908 | 474.121 | 24.3783
474.468 | -8.81473 | 515.708 | -0.17657 | 516.532 | -0.305048 | 516.532 | 1.56059 | 518.177 | -10.1106 | 516.187 | 15.0328 | 484.039 | -33.3304 | 474.847 | -0.58652 | 478.154 | 10.5033 | 480.735 | -4.12439 | 474.947 | 12.1493 | 480.735 | 3.11663 | 474.947 | 44.8752 | 474.947 | 35.4723 | 474.947 | 1.65416
475.295 | -7.42482 | 516.532 | 1.96791 | 517.353 | 0.511118 | 517.353 | 2.50607 | 518.998 | -8.14935 | 517.011 | 4.15433 | 484.865 | -31.614 | 475.674 | 1.67835 | 478.981 | 8.74238 | 481.56 | -5.67145 | 475.774 | 21.1855 | 481.56 | 0.0638945 | 475.774 | 32.7578 | 475.774 | 49.3106 | 475.774 | -3.47375
476.121 | -5.49757 | 517.353 | -0.341749 | 518.177 | 1.05388 | 518.177 | 2.68142 | 519.82 | -4.38242 | 517.832 | 7.92274 | 485.692 | -19.1408 | 476.499 | 4.58388 | 479.806 | 2.05148 | 482.387 | -3.51654 | 476.602 | 22.0876 | 482.387 | -5.55882 | 476.602 | -0.627277 | 476.602 | 39.5163 | 476.602 | 18.6507
476.948 | -4.91858 | 518.177 | 5.63886 | 518.998 | 1.19666 | 518.998 | 3.54763 | 520.643 | -3.49316 | 518.654 | 16.9669 | 486.516 | -1.67784 | 477.327 | 9.65052 | 480.633 | 8.79951 | 483.214 | -2.89552 | 477.429 | 23.0561 | 483.214 | -4.82048 | 477.429 | -21.0287 | 477.429 | 67.7207 | 477.429 | 45.045
477.775 | -3.9525 | 518.998 | 8.80289 | 519.82 | -0.146034 | 519.82 | 4.8936 | 521.465 | -3.76082 | 519.477 | 19.4595 | 487.343 | -1.54145 | 478.154 | 2.892 | 481.46 | 12.8404 | 484.039 | 1.2168 | 478.254 | 13.4463 | 484.039 | 1.71805 | 478.254 | -16.4984 | 478.254 | 83.9533 | 478.254 | 43.0807
478.602 | -2.97336 | 519.82 | 11.4258 | 520.643 | 0.0016226 | 520.643 | 4.81434 | 522.288 | -0.00951075 | 520.299 | 15.7274 | 488.169 | 3.88066 | 478.981 | 3.58229 | 482.285 | 10.1233 | 484.865 | 4.89463 | 479.081 | 18.7686 | 484.865 | 8.6151 | 479.081 | -23.5578 | 479.081 | 84.0288 | 479.081 | 34.3343
479.427 | -2.11998 | 520.643 | 10.6384 | 521.465 | -1.28915 | 521.465 | 5.07386 | 523.109 | 1.57675 | 521.122 | 13.7025 | 488.993 | 14.5447 | 479.806 | -2.19268 | 483.112 | 7.41364 | 485.692 | 8.66242 | 479.908 | 13.4939 | 485.692 | 15.6293 | 479.908 | -30.5275 | 479.908 | 67.9187 | 479.908 | 23.2824
480.254 | -1.61448 | 521.465 | 9.67293 | 522.288 | -1.80108 | 522.288 | 3.57849 | 523.93 | 2.82741 | 521.943 | 9.42556 | 489.819 | 19.9874 | 480.633 | -9.31214 | 483.938 | 7.8756 | 486.516 | 9.86935 | 480.735 | 14.2394 | 486.516 | 15.4802 | 480.735 | -32.2898 | 480.735 | 50.5549 | 480.735 | 47.671
481.081 | -2.88843 | 522.288 | 7.98554 | 523.109 | -1.80189 | 523.109 | 3.47679 | 524.753 | 5.21189 | 522.765 | 11.7729 | 490.645 | 8.39437 | 481.46 | -8.82488 | 484.763 | 11.4719 | 487.343 | 11.5766 | 481.56 | 6.83377 | 487.343 | 11.6643 | 481.56 | -50.1424 | 481.56 | 49.122 | 481.56 | 46.0478
481.906 | -5.33016 | 523.109 | 2.82228 | 523.93 | -4.42076 | 523.93 | 2.79013 | 525.574 | 4.08283 | 523.588 | 10.3518 | 491.469 | 3.40201 | 482.285 | -7.30895 | 485.589 | 16.2554 | 488.169 | 12.1252 | 482.387 | 4.65343 | 488.169 | 8.51926 | 482.387 | -24.3443 | 482.387 | 39.2241 | 482.387 | 12.6337
482.733 | -7.23945 | 523.93 | 1.19612 | 524.753 | -0.11277 | 524.753 | 1.36771 | 526.395 | 1.24047 | 524.409 | 5.93411 | 492.295 | 0.517249 | 483.112 | 0.0225585 | 486.416 | 15.0632 | 488.993 | 4.62691 | 483.214 | 0.437429 | 488.993 | 5.88539 | 483.214 | -4.6299 | 483.214 | 33.5304 | 483.214 | 35.4612
483.56 | -8.47746 | 524.753 | 0.324662 | 525.574 | -0.605228 | 525.574 | 0.498689 | 527.218 | 1.4796 | 525.232 | 1.20771 | 493.119 | 7.39847 | 483.938 | 6.80815 | 487.24 | 15.5028 | 489.819 | -2.57294 | 484.039 | 6.50698 | 489.819 | 0.646044 | 484.039 | 31.7522 | 484.039 | 24.7448 | 484.039 | 10.3902
484.384 | -8.94131 | 525.574 | 1.88959 | 526.395 | -1.41896 | 526.395 | 2.28022 | 528.038 | 6.29136 | 526.053 | -0.0771843 | 493.945 | 2.85645 | 484.763 | 16.2331 | 488.067 | 17.9964 | 490.645 | -5.40921 | 484.865 | 8.30435 | 490.645 | 0.152637 | 484.865 | 36.7704 | 484.865 | 30.6647 | 484.865 | -18.8058
485.211 | -7.96543 | 526.395 | 3.16972 | 527.218 | 3.23951 | 527.218 | 4.75543 | 528.859 | 3.67115 | 526.873 | 0.776383 | 494.771 | -20.2963 | 485.589 | 9.27153 | 488.893 | 21.5331 | 491.469 | -5.23915 | 485.692 | 13.5433 | 491.469 | -1.43408 | 485.692 | 40.5938 | 485.692 | 17.6466 | 485.692 | 16.6967
486.038 | -8.86128 | 527.218 | 4.99523 | 528.038 | 2.0826 | 528.038 | 6.64708 | 529.681 | 2.37021 | 527.696 | -0.576612 | 495.594 | -14.6194 | 486.416 | -11.7575 | 489.717 | 20.2739 | 492.295 | -4.56437 | 486.516 | 14.9458 | 492.295 | 2.81846 | 486.516 | 43.312 | 486.516 | 50.2061 | 486.516 | 59.767
486.862 | -7.92215 | 528.038 | 6.35654 | 528.859 | 2.88579 | 528.859 | 7.7167 | 530.502 | 3.24248 | 528.517 | -0.708279 | 496.42 | -19.6092 | 487.24 | -16.1925 | 490.543 | 14.9117 | 493.119 | -3.46497 | 487.343 | 14.6377 | 493.119 | 5.7363 | 487.343 | 39.4587 | 487.343 | 53.3075 | 487.343 | 29.2684
487.688 | -5.59312 | 528.859 | 4.70048 | 529.681 | 2.743 | 529.681 | 7.90116 | 531.322 | -0.957868 | 529.337 | 0.236093 | 497.243 | -9.62444 | 488.067 | -19.1567 | 491.369 | 8.55859 | 493.945 | -2.72875 | 488.169 | 12.0506 | 493.945 | 7.00709 | 488.169 | 35.2371 | 488.169 | -8.81388 | 488.169 | -25.0503
488.515 | -2.70142 | 529.681 | 1.89956 | 530.502 | -1.26887 | 530.502 | 7.55187 | 532.145 | 0.000679339 | 530.16 | -0.449485 | 498.069 | -19.0533 | 488.893 | -15.4706 | 492.193 | 1.32874 | 494.771 | -2.8242 | 488.993 | 12.6225 | 494.771 | 9.49898 | 488.993 | 20.8296 | 488.993 | -50.1684 | 488.993 | -44.1869
489.339 | 0.229474 | 530.502 | 1.71159 | 531.322 | -0.657151 | 531.322 | 5.00302 | 532.965 | -2.95784 | 530.98 | 7.8955 | 498.894 | -23.513 | 489.717 | -17.943 | 493.019 | 4.324 | 495.594 | -1.47684 | 489.819 | 11.7374 | 495.594 | 10.0918 | 489.819 | 9.67799 | 489.819 | -58.2659 | 489.819 | -21.5869
490.165 | -0.153527 | 531.322 | 0.00142396 | 532.145 | 0.110337 | 532.145 | 2.70947 | 533.785 | -4.44967 | 531.801 | 10.0703 | 499.717 | -34.0227 | 490.543 | -11.7485 | 493.843 | 9.49492 | 496.42 | -1.48452 | 490.645 | 10.3826 | 496.42 | 7.5218 | 490.645 | -1.46365 | 490.645 | -48.8015 | 490.645 | 16.3142
490.991 | -0.0596142 | 532.145 | -1.65606 | 532.965 | 0.361028 | 532.965 | -0.649488 | 534.607 | -1.90351 | 532.623 | 8.09527 | 500.543 | -34.2234 | 491.369 | -3.75373 | 494.669 | 8.80944 | 497.243 | -3.34428 | 491.469 | 6.32486 | 497.243 | 3.37221 | 491.469 | 0.209092 | 491.469 | -17.4392 | 491.469 | 26.5287
491.815 | 0.383001 | 532.965 | -0.00427186 | 533.785 | 0.623077 | 533.785 | -1.67211 | 535.427 | -3.48908 | 533.443 | 0.390462 | 501.366 | -42.7155 | 492.193 | 0.378982 | 495.494 | 9.13976 | 498.069 | -7.08245 | 492.295 | 6.95972 | 498.069 | 1.22109 | 492.295 | -2.14071 | 492.295 | -14.0551 | 492.295 | 25.6912
492.641 | 0.3879 | 533.785 | 1.92376 | 534.607 | 5.9168 | 534.607 | -0.0869724 | 536.247 | -3.78528 | 534.263 | -2.25651 | 502.191 | -50.9169 | 493.019 | 1.43923 | 496.318 | 10.7814 | 498.894 | -8.80835 | 493.119 | 8.79114 | 498.894 | -3.25862 | 493.119 | 8.17452 | 493.119 | 1.81933 | 493.119 | 33.7243
493.465 | 0.0367485 | 534.607 | 3.77775 | 535.427 | 7.30898 | 535.427 | -0.29739 | 537.069 | -1.88992 | 535.085 | -11.2871 | 503.014 | -51.4933 | 493.843 | 2.61678 | 497.143 | 6.78776 | 499.717 | -8.45505 | 493.945 | 5.29 | 499.717 | -6.19421 | 493.945 | 35.6154 | 493.945 | 9.3889 | 493.945 | 70.1159
494.29 | -0.88278 | 535.427 | 2.78241 | 536.247 | 7.33657 | 536.247 | -1.818 | 537.889 | -1.07132 | 535.905 | -14.0112 | 503.839 | -60.4281 | 494.669 | 10.6566 | 497.967 | 2.54821 | 500.543 | -7.90535 | 494.771 | -1.33271 | 500.543 | -3.41835 | 494.771 | 11.9083 | 494.771 | 8.02204 | 494.771 | 44.2903
495.116 | -2.03586 | 536.247 | 2.69839 | 537.069 | 6.53582 | 537.069 | -1.35579 | 538.709 | -1.07403 | 536.725 | 2.41541 | 504.661 | -57.6797 | 495.494 | 12.7049 | 498.792 | -1.00339 | 501.366 | -9.08594 | 495.594 | -2.38799 | 501.366 | 0.468559 | 495.594 | 6.16325 | 495.594 | 2.06443 | 495.594 | 27.4695
495.94 | -3.52622 | 537.069 | -4.75601 | 537.889 | 3.80012 | 537.889 | -1.79486 | 539.528 | 0.0163041 | 537.545 | 6.46986 | 505.486 | -75.1993 | 496.318 | 12.9215 | 499.617 | -0.295552 | 502.191 | -6.41315 | 496.42 | 3.83985 | 502.191 | -0.773833 | 496.42 | 9.56847 | 496.42 | 0.669289 | 496.42 | -2.50192
496.765 | -4.7626 | 537.889 | -7.24793 | 538.709 | 2.15075 | 538.709 | -0.112222 | 540.35 | 2.27986 | 538.367 | -2.09306 | 506.309 | -40.1962 | 497.143 | 12.5109 | 500.44 | 1.65161 | 503.014 | -4.24069 | 497.243 | 5.6985 | 503.014 | 2.3002 | 497.243 | -2.22036 | 497.243 | 14.7149 | 497.243 | -40.0928
497.589 | -5.39876 | 538.709 | -7.29635 | 539.528 | -3.56971 | 539.528 | -0.400494 | 541.169 | 1.78326 | 539.187 | 0.395002 | 507.133 | -42.4453 | 497.967 | 19.689 | 501.266 | 6.27614 | 503.839 | -2.51369 | 498.069 | 4.52748 | 503.839 | 9.50963 | 498.069 | -18.7486 | 498.069 | 32.682 | 498.069 | -44.7452
498.414 | -4.13543 | 539.528 | -4.62501 | 540.35 | 0.624699 | 540.35 | -0.624939 | 541.989 | 1.85595 | 540.006 | -1.87512 | 507.956 | -41.2564 | 498.792 | 20.6816 | 502.089 | 12.2468 | 504.661 | 1.50865 | 498.894 | 6.38273 | 504.661 | 8.65415 | 498.894 | -18.44 | 498.894 | 34.096 | 498.894 | -45.4068
499.237 | -4.03171 | 540.35 | -3.38617 | 541.169 | 1.25508 | 541.169 | -1.20499 | 542.808 | -0.0278529 | 540.826 | 0.939832 | 508.78 | -31.3798 | 499.617 | 13.6298 | 502.914 | 17.9691 | 505.486 | 3.83802 | 499.717 | 5.4534 | 505.486 | 2.21856 | 499.717 | -26.8833 | 499.717 | 24.5469 | 499.717 | -53.2434
500.063 | -1.78679 | 541.169 | 0.0142396 | 541.989 | 0.294501 | 541.989 | -3.4824 | 543.628 | -0.201084 | 541.647 | 0.467646 | 509.603 | -25.7647 | 500.44 | -6.6367 | 503.737 | 24.8711 | 506.309 | 5.80969 | 500.543 | 1.84674 | 506.309 | -1.7074 | 501.366 | 1.71647 | 500.543 | 66.0334 | 500.543 | 37.4565
500.888 | -1.05182 | 541.989 | 1.03237 | 542.808 | 0.227975 | 542.808 | -4.47698 | 544.449 | 0.0686132 | 542.467 | -0.976154 | 510.427 | -18.2504 | 501.266 | -17.1625 | 504.561 | 29.1727 | 507.133 | 1.4527 | 501.366 | -0.0306371 | 507.133 | -3.91176 | 502.191 | 12.6411 | 501.366 | 71.8402 | 501.366 | 49.2838
501.711 | -0.566743 | 542.808 | 6.13155 | 543.628 | 0.621454 | 543.628 | -4.55483 | 545.268 | -0.0679339 | 543.286 | -12.9806 | 511.249 | -33.279 | 502.089 | -5.50878 | 505.384 | 28.825 | 507.956 | -4.81453 | 502.191 | -0.888475 | 507.956 | 0.422413 | 503.014 | 17.1826 | 502.191 | 48.1511 | 502.191 | 41.6643
502.536 | -1.96318 | 543.628 | 9.25001 | 544.449 | -0.0973558 | 544.449 | -4.30794 | 546.087 | -0.508825 | 544.105 | -9.6208 | 512.073 | -39.4087 | 502.914 | 11.8387 | 506.209 | 23.4157 | 508.78 | -5.58257 | 503.014 | -1.87737 | 508.78 | -2.12982 | 503.839 | 30.6998 | 503.014 | 47.3404 | 503.014 | 13.0059
503.359 | -3.6577 | 544.449 | 10.2838 | 545.268 | 2.1256 | 545.268 | -2.64494 | 546.906 | -0.416435 | 544.927 | -0.558451 | 512.896 | -40.505 | 503.737 | 19.5492 | 507.031 | 17.6884 | 509.603 | -1.62057 | 503.839 | -5.50446 | 509.603 | 1.76775 | 504.661 | -8.24263 | 503.839 | 22.6898 | 503.839 | 5.47942
504.184 | -4.81568 | 545.268 | 7.52133 | 546.087 | 4.1433 | 546.087 | 0.683856 | 547.725 | 1.01561 | 545.746 | -0.635635 | 513.719 | -32.6665 | 504.561 | 24.3496 | 507.856 | 9.96681 | 510.427 | -0.908485 | 504.661 | -5.35468 | 510.427 | 4.96602 | 505.486 | -3.3793 | 504.661 | 30.0237 | 504.661 | 22.2485
505.006 | -5.16193 | 546.087 | 6.89337 | 546.906 | 6.40357 | 546.906 | 3.88149 | 548.546 | 0.0455157 | 546.565 | -0.281496 | 514.541 | -29.3906 | 505.384 | 22.6893 | 508.678 | 2.86611 | 511.249 | 0.990775 | 505.486 | -3.29689 | 511.249 | 2.05172 | 506.309 | 3.21838 | 505.486 | 22.6993 | 505.486 | 42.3259
505.831 | -4.35428 | 546.906 | 7.10126 | 547.725 | 4.6966 | 547.725 | 2.03824 | 549.365 | 0.247279 | 547.384 | 2.46536 | 515.365 | -45.1062 | 506.209 | 21.3493 | 509.503 | -4.61707 | 512.073 | -5.82505 | 506.309 | 3.85176 | 512.073 | -3.60294 | 507.133 | 22.6896 | 506.309 | 33.3136 | 506.309 | 21.0699
506.654 | -3.98517 | 547.725 | 7.37751 | 548.546 | 14.046 | 548.546 | 1.59075 | 550.183 | -1.70174 | 548.202 | -0.0953453 | 516.187 | -69.5199 | 507.031 | 27.4086 | 510.325 | -7.18018 | 512.896 | -6.41535 | 507.133 | 5.38362 | 512.896 | -11.714 | 507.956 | 24.2272 | 507.133 | 26.2531 | 507.133 | 0.651327
507.478 | -5.06394 | 548.546 | 8.52522 | 549.365 | 13.9235 | 549.365 | -0.484661 | 551.002 | -3.65044 | 549.023 | -9.21217 | 517.011 | -87.0806 | 507.856 | 12.6418 | 511.149 | -8.70264 | 513.719 | -4.60496 | 507.956 | 8.83369 | 513.719 | -13.212 | 508.78 | -39.3357 | 507.956 | 32.4369 | 507.956 | -44.7348
508.301 | -4.51598 | 549.365 | 8.9581 | 550.183 | 15.0966 | 550.183 | -2.40787 | 551.821 | -10.5818 | 549.842 | -13.6934 | 517.832 | -99.7751 | 508.678 | 0.406053 | 511.971 | -6.16934 | 514.541 | -4.88694 | 508.78 | 7.92479 | 514.541 | -14.8164 | 509.603 | 1.01915 | 508.78 | 61.7725 | 508.78 | -73.0004
509.125 | -3.67076 | 550.183 | 8.72172 | 551.002 | 8.14717 | 551.002 | -13.1672 | 552.641 | -13.465 | 551.479 | 46.3472 | 518.654 | -104.515 | 509.503 | 4.71923 | 512.796 | -0.340257 | 515.365 | -5.40812 | 509.603 | 3.41433 | 515.365 | -14.1633 | 510.427 | -23.7802 | 509.603 | 103.212 | 509.603 | -75.3576
509.948 | -3.02889 | 551.002 | -20.3073 | 551.821 | -0.653891 | 551.821 | -6.28722 | 553.459 | -22.877 | 552.298 | 56.7397 | 519.477 | -97.3613 | 510.325 | 14.5592 | 513.618 | 1.01581 | 516.187 | -4.84964 | 510.427 | -3.54709 | 516.187 | -15.931 | 511.249 | 18.452 | 510.427 | 81.5967 | 510.427 | -51.6823
510.772 | -3.9476 | 551.821 | -6.17797 | 552.641 | -3.87197 | 552.641 | 2.76749 | 554.278 | 14.2511 | 553.116 | 60.6237 | 520.299 | -87.935 | 511.149 | 18.2498 | 514.441 | 5.49628 | 517.011 | -3.27406 | 511.249 | -11.8753 | 517.011 | -11.8879 | 512.073 | 24.853 | 511.249 | 35.2649 | 511.249 | -24.0991
511.594 | -4.09949 | 552.641 | 10.1319 | 553.459 | 1.49928 | 553.459 | 8.37858 | 555.096 | 16.8071 | 553.937 | 37.3031 | 521.122 | -71.2234 | 511.971 | 12.1274 | 515.263 | 4.51027 | 517.832 | 0.070221 | 512.073 | -17.0206 | 517.832 | -10.7414 | 512.896 | -4.38057 | 512.073 | 8.84216 | 512.073 | -21.8763
512.418 | -3.15628 | 553.459 | 20.5351 | 554.278 | 14.465 | 554.278 | 10.9807 | 555.914 | 2.5819 | 554.755 | 10.0374 | 521.943 | -62.6978 | 512.796 | 7.74658 | 516.087 | 9.3459 | 518.654 | 1.13231 | 512.896 | -19.2775 | 518.654 | -3.15923 | 513.719 | 8.54658 | 512.896 | 18.4007 | 512.896 | -20.7908
513.24 | -0.895846 | 554.278 | 20.162 | 555.096 | 26.604 | 555.096 | 9.12057 | 556.732 | 6.69365 | 555.573 | -18.843 | 522.765 | -59.2032 | 513.618 | -5.49525 | 516.909 | 11.3502 | 519.477 | -0.0427909 | 513.719 | -17.121 | 519.477 | -2.26825 | 514.541 | -16.2707 | 513.719 | 28.9962 | 513.719 | -1.2613
514.062 | -2.347 | 555.096 | 19.9536 | 555.914 | 30.5772 | 555.914 | 7.31607 | 557.55 | -31.5642 | 556.391 | -27.3267 | 523.588 | -50.5438 | 514.441 | 5.1704 | 517.73 | 13.9282 | 520.299 | -2.28218 | 514.541 | -18.4708 | 520.299 | -1.81034 | 515.365 | -19.9361 | 514.541 | 30.8061 | 514.541 | 30.6124
514.886 | -1.4879 | 555.914 | 19.9536 | 556.732 | 19.1138 | 556.732 | 2.15575 | 558.368 | -42.5438 | 557.209 | -21.9835 | 524.409 | -48.9071 | 515.263 | 2.25134 | 518.554 | 17.0278 | 521.122 | -4.66092 | 515.365 | -19.2622 | 521.122 | -0.848377 | 516.187 | -2.23499 | 515.365 | 27.6859 | 515.365 | 59.8187
515.708 | -1.43727 | 556.732 | 19.1154 | 557.55 | 7.65052 | 557.55 | 0.889812 | 559.188 | -51.2215 | 558.027 | -5.59296 | 525.232 | -53.1249 | 516.087 | 17.9881 | 519.375 | 15.7189 | 521.943 | -6.2771 | 516.187 | -13.8769 | 521.943 | 0.468559 | 517.011 | -1.10855 | 516.187 | 34.4542 | 516.187 | 49.0563
516.532 | -1.13349 | 557.55 | 10.4081 | 558.368 | -3.16826 | 558.368 | 0.368804 | 560.006 | -29.0199 | 558.845 | -24.8854 | 526.053 | -66.877 | 516.909 | 7.70598 | 520.199 | 11.226 | 522.765 | -5.60561 | 517.011 | -5.00406 | 522.765 | 5.70081 | 517.832 | -9.4227 | 517.011 | 32.2201 | 517.011 | 8.65335
517.353 | -0.334003 | 558.368 | -0.324646 | 559.188 | 0.328502 | 559.188 | -0.332216 | 560.824 | -28.4198 | 559.663 | -27.0382 | 526.873 | -75.557 | 517.73 | -1.43472 | 521.02 | -2.66494 | 523.588 | -3.01512 | 517.832 | -1.61696 | 523.588 | 12.0441 | 518.654 | 31.8977 | 517.832 | -20.3803 | 517.832 | -6.50294
518.177 | -0.187825 | 559.188 | -13.9598 | 560.006 | 10.2365 | 560.006 | -1.44887 | 561.642 | -26.1274 | 560.483 | -47.3127 | 527.696 | -83.218 | 518.554 | -11.013 | 521.841 | 12.5101 | 524.409 | -1.25849 | 518.654 | 3.36157 | 524.409 | 13.4356 | 519.477 | 33.042 | 518.654 | -31.3529 | 518.654 | -4.04237
518.998 | 0.0424649 | 560.006 | -4.44814 | 560.824 | 7.70968 | 560.824 | -7.78293 | 562.459 | -22.8912 | 561.301 | -66.6384 | 528.517 | -78.8484 | 519.375 | -6.97959 | 522.665 | 11.9885 | 525.232 | -1.62386 | 519.477 | 7.31886 | 525.232 | 15.5832 | 520.299 | -22.0459 | 519.477 | -28.6663 | 519.477 | 35.2234
519.82 | 0.24989 | 560.824 | 0.760738 | 561.642 | 4.79209 | 561.642 | -5.54376 | 563.277 | -19.7279 | 562.118 | -20.5741 | 529.337 | -81.9493 | 520.199 | -2.49497 | 523.486 | 7.14044 | 526.053 | -1.30787 | 520.299 | 9.1707 | 526.053 | 13.2581 | 521.122 | -64.6 | 520.299 | 5.49571 | 520.299 | 74.1583
520.643 | -0.569193 | 561.642 | -6.4057 | 562.459 | 1.72036 | 562.459 | 1.97573 | 564.094 | -4.23649 | 562.936 | -17.6833 | 530.16 | -83.5885 | 521.02 | 0.333865 | 524.309 | 10.5679 | 526.873 | -4.09915 | 521.122 | 7.56906 | 526.873 | 8.50506 | 521.943 | -83.2487 | 521.122 | 46.8125 | 521.122 | 48.6945
521.465 | -0.236823 | 562.459 | -30.352 | 563.277 | 4.33281 | 563.277 | 13.8477 | 564.911 | 18.4923 | 563.753 | -27.6153 | 530.98 | -82.6338 | 521.841 | 7.84584 | 525.13 | 10.5455 | 527.696 | -5.90076 | 521.943 | 9.24559 | 527.696 | 7.88742 | 522.765 | -87.4505 | 521.943 | 67.174 | 521.943 | 24.9365
522.288 | 0.040015 | 563.277 | -23.7282 | 564.094 | 6.21041 | 564.094 | 12.4822 | 565.729 | 24.4916 | 564.571 | -25.5956 | 531.801 | -69.5945 | 522.665 | 17.4287 | 525.951 | 8.07925 | 528.517 | -3.57908 | 522.765 | 5.74615 | 528.517 | 6.84736 | 523.588 | -35.2591 | 522.765 | 41.6373 | 522.765 | -47.5159
523.109 | 0.144544 | 564.094 | -28.4477 | 564.911 | -0.577604 | 564.911 | 19.6388 | 566.546 | 30.5004 | 565.388 | -14.737 | 532.623 | -65.2609 | 523.486 | 23.6097 | 526.774 | 3.7478 | 529.337 | 1.12134 | 523.588 | 6.13422 | 529.337 | 4.46906 | 524.409 | 17.5759 | 523.588 | 21.8886 | 523.588 | -40.0825
523.93 | -0.39035 | 564.911 | -34.5045 | 565.729 | 2.51748 | 565.729 | 23.0707 | 567.363 | 30.5851 | 566.205 | -1.15965 | 533.443 | -63.9202 | 524.309 | 22.6262 | 527.594 | 0.0422217 | 530.16 | 6.32538 | 524.409 | 3.639 | 530.16 | 1.76065 | 525.232 | 0.232438 | 524.409 | -32.9743 | 524.409 | -59.0434
524.753 | -0.743136 | 565.729 | -47.0882 | 566.546 | 1.51796 | 566.546 | 18.4973 | 568.18 | 16.8871 | 567.023 | 0.760155 | 534.263 | -66.5733 | 525.13 | 18.5837 | 528.415 | -0.322872 | 530.98 | 9.37231 | 525.232 | -1.18463 | 530.98 | 0.436612 | 526.053 | 37.8696 | 525.232 | -60.8959 | 525.232 | -17.193
525.574 | -1.12614 | 566.546 | -34.9261 | 567.363 | -7.32513 | 567.363 | 15.9566 | 568.997 | -0.943795 | 567.84 | -2.24162 | 535.085 | -64.826 | 525.951 | 14.9427 | 529.238 | -1.07293 | 531.801 | 6.5525 | 526.053 | -5.58106 | 531.801 | 0.149087 | 526.873 | 16.0919 | 526.053 | -56.6728 | 526.053 | -25.6085
526.395 | -1.71656 | 567.363 | -25.6664 | 568.18 | -9.96405 | 568.18 | 8.7225 | 569.814 | -10.5206 | 568.657 | -9.77104 | 535.905 | -60.3612 | 526.774 | 7.47588 | 530.058 | -3.97629 | 532.623 | 3.52093 | 526.873 | -0.0799968 | 532.623 | 1.57606 | 527.696 | 3.34354 | 526.873 | -35.2272 | 526.873 | -36.5984
527.218 | -2.20654 | 568.18 | -21.1359 | 568.997 | -16.3846 | 568.997 | 0.0629308 | 570.631 | -14.164 | 569.474 | -2.69106 | 536.725 | -40.3377 | 527.594 | -1.43472 | 530.879 | -3.30323 | 533.443 | -1.51304 | 527.696 | -1.88588 | 533.443 | 6.10547 | 528.517 | 39.4967 | 527.696 | -63.0828 | 527.696 | -25.5155
528.038 | -1.12532 | 568.997 | -20.1135 | 569.814 | -17.1086 | 569.814 | -0.59272 | 571.448 | -6.31472 | 570.291 | -0.11652 | 537.545 | -25.4147 | 528.415 | -5.21552 | 531.701 | 1.78821 | 534.263 | -8.05238 | 528.517 | -2.60245 | 534.263 | 8.95233 | 529.337 | 46.5235 | 528.517 | -48.4528 | 528.517 | -15.2803
528.859 | 0.197625 | 569.814 | -34.1363 | 570.631 | -10.21 | 570.631 | -1.20739 | 572.265 | -15.329 | 571.107 | 3.80077 | 538.367 | -7.94403 | 529.238 | -0.663219 | 532.521 | 1.98691 | 535.085 | -6.61285 | 529.337 | -5.10448 | 535.085 | 13.5208 | 530.16 | -7.11619 | 529.337 | -18.0425 | 529.337 | -51.8167
529.681 | 1.78598 | 570.631 | -39.3306 | 571.448 | -5.6546 | 571.448 | 2.29917 | 573.081 | -21.1165 | 571.924 | 11.5022 | 539.187 | 19.1923 | 530.058 | 1.80919 | 533.341 | -7.59246 | 535.905 | -1.81368 | 530.16 | -7.47545 | 535.905 | 18.5152 | 530.98 | -10.0843 | 530.16 | -11.8398 | 530.16 | -70.6225
530.502 | 2.52829 | 571.448 | -57.7337 | 572.265 | -1.28754 | 572.265 | 0.431734 | 573.898 | -19.4949 | 572.741 | -30.1676 | 540.006 | 19.1099 | 530.879 | -10.228 | 534.164 | -16.0169 | 536.725 | 7.82087 | 530.98 | -3.58794 | 536.725 | 23.3641 | 531.801 | 11.8186 | 530.98 | -55.7018 | 530.98 | -37.3738
531.322 | 2.99704 | 572.265 | -45.8139 | 573.081 | -0.151018 | 573.081 | -1.45034 | 574.714 | -14.1852 | 573.557 | -16.1131 | 540.826 | 15.4531 | 531.701 | -25.3377 | 534.984 | -9.68865 | 537.545 | 14.8452 | 531.801 | -2.41693 | 537.545 | 22.7464 | 532.623 | -37.6908 | 531.801 | -68.7482 | 531.801 | -9.47009
532.145 | 2.35027 | 573.081 | -40.4548 | 573.898 | -4.40442 | 573.898 | -1.34057 | 575.531 | -0.929674 | 574.374 | -26.4501 | 541.647 | 1.59807 | 532.521 | -33.9144 | 535.804 | -4.13028 | 538.367 | 17.1438 | 532.623 | -6.42357 | 538.367 | 20.1978 | 533.443 | -7.24135 | 532.623 | -87.7711 | 532.623 | 0.599635
532.965 | 1.48627 | 573.898 | -42.5432 | 574.714 | -1.46658 | 574.714 | 7.96001 | 576.347 | 0.72491 | 575.19 | -47.5124 | 542.467 | -11.0758 | 533.341 | -32.3263 | 536.626 | 0.976067 | 539.187 | 15.4991 | 533.443 | -1.94545 | 539.187 | 12.3458 | 534.263 | 5.20304 | 533.443 | -41.0152 | 533.443 | 0.827082
533.785 | 0.901562 | 574.714 | -35.4155 | 575.531 | -12.617 | 575.531 | 13.0398 | 577.163 | -1.18386 | 576.007 | -62.4048 | 543.286 | -30.739 | 534.164 | -24.2098 | 537.445 | -0.166403 | 540.006 | 9.63893 | 534.263 | 5.37681 | 540.006 | 6.17292 | 535.085 | 18.756 | 534.263 | 1.57424 | 534.263 | 19.0849
534.607 | 0.56756 | 575.531 | -27.3914 | 576.347 | -18.1424 | 576.347 | 7.77561 | 577.98 | 5.05319 | 576.823 | -60.3796 | 544.105 | -39.0433 | 534.984 | -14.645 | 538.265 | -4.02845 | 540.826 | 6.09497 | 535.085 | 27.2721 | 540.826 | 6.55628 | 535.905 | 23.673 | 535.085 | 52.9398 | 535.085 | 58.7642
535.427 | -0.086563 | 576.347 | -19.5902 | 577.163 | -23.7222 | 577.163 | -2.9036 | 578.796 | -6.90077 | 577.639 | -37.525 | 544.927 | -29.8975 | 535.804 | -6.90741 | 539.085 | -4.99707 | 541.647 | 3.63942 | 535.905 | 35.2973 | 541.647 | 9.8788 | 536.725 | 40.194 | 535.905 | 50.1213 | 535.905 | 96.045
536.247 | -0.208241 | 577.163 | -25.492 | 577.98 | -26.5978 | 577.98 | 4.62907 | 579.612 | -19.8974 | 578.456 | -16.568 | 545.746 | -5.64085 | 536.626 | 7.70598 | 539.907 | -5.77196 | 542.467 | 2.58391 | 536.725 | 38.9959 | 542.467 | 18.4052 | 537.545 | -2.12771 | 536.725 | 55.0891 | 536.725 | 85.479
537.069 | -0.00571643 | 577.98 | -25.647 | 578.796 | -22.6059 | 578.796 | 4.63054 | 580.428 | -14.976 | 579.272 | -3.09056 | 546.565 | 5.65886 | 537.445 | -1.03318 | 540.726 | -5.0989 | 543.286 | 1.66446 | 537.545 | 32.6523 | 543.286 | 26.2784 | 538.367 | -26.8198 | 537.545 | 25.6121 | 537.545 | 62.3103
537.889 | 0.260506 | 578.796 | -33.4967 | 579.612 | -10.7752 | 579.612 | 0.620527 | 581.244 | 4.0482 | 580.088 | -20.6851 | 547.384 | -0.0231604 | 538.265 | -13.1335 | 541.546 | -1.29397 | 544.105 | -0.224927 | 538.367 | 23.965 | 544.105 | 29.1323 | 539.187 | -26.9092 | 538.367 | -12.528 | 538.367 | 66.9317
538.709 | 1.70595 | 579.612 | -35.5996 | 580.428 | -6.6728 | 580.428 | -3.24898 | 582.06 | 28.3374 | 580.904 | -19.2702 | 548.202 | -7.84109 | 539.085 | -20.3929 | 542.365 | 1.25672 | 544.927 | -0.0866791 | 539.187 | 13.8582 | 544.927 | 29.8245 | 540.006 | -13.696 | 539.187 | -61.5369 | 539.187 | 33.8897
539.528 | 2.6859 | 580.428 | -40.198 | 581.244 | 0.904549 | 581.244 | 3.58852 | 582.875 | 41.0092 | 581.72 | -13.8104 | 549.023 | -0.790028 | 539.907 | -22.7615 | 543.186 | 2.1235 | 545.746 | -0.87118 | 540.006 | 7.30865 | 545.746 | 23.6481 | 540.826 | -12.0332 | 540.006 | -51.507 | 540.006 | -7.54713
540.35 | 3.46987 | 581.244 | -26.1897 | 582.06 | 5.71843 | 582.06 | 10.5563 | 583.691 | 17.0754 | 582.535 | -26.733 | 549.842 | -26.7323 | 540.726 | -24.6339 | 544.006 | 3.09709 | 546.565 | 0.0888735 | 540.826 | 1.80078 | 546.565 | 20.6699 | 541.647 | 12.1047 | 540.826 | -50.0364 | 540.826 | -16.1591
541.169 | 3.5744 | 582.06 | -23.1129 | 582.875 | 7.03711 | 582.875 | 11.6993 | 584.507 | 10.8454 | 583.351 | 2.82977 | 551.479 | -20.2382 | 541.546 | -18.6017 | 544.825 | -2.67735 | 547.384 | 2.66511 | 541.647 | -3.85517 | 547.384 | 22.6328 | 542.467 | -12.5159 | 541.647 | -41.8353 | 541.647 | -18.3716
541.989 | 3.24938 | 582.875 | -32.8522 | 583.691 | -10.9838 | 583.691 | -0.891276 | 585.32 | -21.6414 | 584.167 | 20.3078 | 552.298 | 0 | 542.365 | -13.7652 | 545.644 | 1.08783 | 548.202 | 4.24398 | 542.467 | -0.563382 | 548.202 | 23.6232 | 543.286 | -42.4111 | 542.467 | 1.35743 | 542.467 | -49.2528
542.808 | 4.25629 | 583.691 | -34.9649 | 584.507 | -21.6858 | 584.507 | -5.835 | 586.136 | 1.28036 | 584.982 | -0.144263 | 553.116 | 8.46636 | 543.186 | -6.41563 | 546.463 | -0.678031 | 549.023 | 6.49215 | 543.286 | 7.6831 | 549.023 | 24.8408 | 544.105 | -50.8504 | 543.286 | 31.4849 | 543.286 | -59.0123
543.628 | 4.36735 | 584.507 | -33.1963 | 585.32 | -23.0995 | 585.32 | -5.12959 | 586.951 | 13.2885 | 585.798 | -5.34883 | 553.937 | -13.4779 | 544.006 | -3.36573 | 547.284 | -1.84037 | 549.842 | 9.02889 | 544.105 | 0.444238 | 549.842 | 22.4625 | 544.927 | 0.679435 | 544.105 | 41.5242 | 544.105 | -65.0811
544.449 | 4.026 | 585.32 | -40.8376 | 586.136 | -33.8264 | 586.136 | 1.58205 | 587.766 | 5.15439 | 586.613 | -4.02827 | 554.755 | -56.9613 | 544.825 | 0.126327 | 548.103 | 0.439603 | 555.573 | 3.94857 | 544.927 | 7.37332 | 551.479 | 0.599878 | 545.746 | 52.388 | 544.927 | 24.9994 | 544.927 | -59.8808
545.268 | 3.75324 | 586.136 | -36.7577 | 586.951 | -22.9874 | 586.951 | 2.61821 | 588.582 | -8.27292 | 587.427 | -3.57328 | 555.573 | -55.2553 | 545.644 | -0.739918 | 548.922 | 1.02574 | 556.391 | 0.703073 | 545.746 | 7.55374 | 552.298 | -34.7179 | 546.565 | 88.4697 | 545.746 | -35.9625 | 545.746 | -66.7145
546.087 | 3.16037 | 586.951 | -23.4472 | 587.766 | -9.3304 | 587.766 | 6.47455 | 589.397 | -6.07701 | 588.242 | -2.49686 | 556.391 | -56.0657 | 546.463 | -6.75401 | 549.74 | 7.42606 | 557.209 | -4.467 | 546.565 | 11.6778 | 553.116 | -8.99817 | 547.384 | 110.265 | 546.565 | -36.0945 | 546.565 | -73.9308
546.906 | 3.03951 | 587.766 | -15.5152 | 588.582 | 9.86752 | 588.582 | 3.00165 | 590.212 | -3.65515 | 589.057 | -1.39269 | 557.209 | -23.9063 | 547.284 | -4.92226 | 551.38 | 10.1445 | 558.027 | -2.23705 | 547.384 | 16.6257 | 553.937 | 31.2936 | 548.202 | 50.9219 | 547.384 | -40.3459 | 547.384 | -89.3663
547.725 | 3.62095 | 588.582 | -13.4171 | 589.397 | 20.2192 | 589.397 | -0.490275 | 591.027 | -26.4757 | 589.872 | -2.45802 | 558.027 | -5.09688 | 548.103 | -0.0270702 | 552.198 | 10.1783 | 558.845 | -0.816701 | 548.202 | 18.5048 | 554.755 | 26.0197 | 549.023 | 19.3103 | 548.202 | -14.9412 | 548.202 | -70.7879
548.546 | 4.42288 | 589.397 | -6.91932 | 590.212 | 21.91 | 590.212 | -8.68884 | 591.84 | 3.96818 | 590.687 | -15.475 | 558.845 | -8.10382 | 548.922 | 0.757965 | 553.017 | 0.262503 | 559.663 | 0.561038 | 549.023 | 18.1491 | 555.573 | -32.9933 | 549.842 | -23.8339 | 549.023 | 2.34722 | 549.023 | -21.2353
549.365 | 5.05414 | 590.212 | -12.9083 | 591.027 | -1.30778 | 591.027 | -11.7124 | 592.655 | 16.6353 | 591.502 | -7.2076 | 559.663 | 3.09225 | 549.74 | 1.1189 | 553.835 | -7.78195 | 560.483 | -2.18024 | 549.842 | 21.2604 | 556.391 | 15.6218 | 550.661 | -14.8582 | 549.842 | 18.7118 | 549.842 | 33.0833
550.183 | 5.27871 | 591.027 | -22.9917 | 591.84 | -0.414131 | 591.84 | -6.5287 | 593.47 | 7.7363 | 592.317 | -5.18237 | 560.483 | 28.6193 | 551.38 | -4.9665 | 554.653 | -7.1892 | 561.301 | 0 | 554.755 | -50.6172 | 557.209 | 63.587 | 551.479 | -64.3676 | 550.661 | 21.6435 | 550.661 | 85.4893
551.002 | 2.6872 | 591.84 | -28.8305 | 592.655 | 6.41903 | 592.655 | -0.992258 | 594.285 | -12.8013 | 593.13 | 5.71503 | 561.301 | -13.1367 | 552.198 | 4.312 | 555.472 | -6.07144 | 562.118 | 0 | 555.573 | -105.706 | 558.027 | -1.59967 | 552.298 | -51.6013 | 551.479 | 29.4204 | 551.479 | 149.423
551.821 | -1.84759 | 592.655 | -30.7154 | 593.47 | 6.54981 | 593.47 | 0.301482 | 595.099 | -16.2752 | 593.945 | 4.63861 | 562.118 | 13.4566 | 553.017 | -2.31 | 556.29 | -0.652024 | 562.936 | 0 | 556.391 | -84.1418 | 558.845 | 0 | 553.116 | 1.01915 | 552.298 | 41.939 | 552.298 | 160.268
552.641 | -5.10053 | 593.47 | -27.3817 | 594.285 | 13.534 | 594.285 | 6.24039 | 595.914 | -4.799 | 594.76 | 6.25879 | 562.936 | -0.703753 | 553.835 | 2.464 | 557.11 | 1.17703 | 563.753 | 0 | 557.209 | -110.552 | 559.663 | 5.77382 | 553.937 | 28.733 | 553.116 | 31.2398 | 553.116 | 127.795
553.459 | -1.5782 | 594.285 | -10.471 | 595.099 | 15.1812 | 595.099 | 5.61548 | 596.726 | -8.36942 | 595.574 | 1.80329 | 563.753 | 35.6995 | 554.653 | 13.09 | 557.928 | -1.00767 | 564.571 | 0 | 558.027 | -135.332 | 560.483 | -10.4979 | 554.755 | -17.0395 | 553.937 | 19.7676 | 553.937 | 36.8672
554.278 | -1.42554 | 595.099 | 0.440937 | 595.914 | 20.5711 | 595.914 | 4.66566 | 597.541 | -11.9469 | 596.389 | 4.32789 | 564.571 | 13.158 | 555.472 | -6.6605 | 558.746 | 1.04154 | 565.388 | 0 | 558.845 | -180.883 | 561.301 | -43.2412 | 555.573 | -48.4902 | 554.755 | -19.6262 | 554.755 | -38.1078
555.096 | 0.720629 | 595.914 | 9.65216 | 596.726 | 20.9697 | 596.726 | 2.62699 | 598.355 | -18.4734 | 597.203 | -5.00482 | 565.388 | -11.7719 | 556.29 | -0.6545 | 559.564 | 11.1437 | 566.205 | 0 | 559.663 | -196.081 | 562.118 | -19.696 | 556.391 | -49.7776 | 555.573 | -19.136 | 555.573 | -56.2933
555.914 | 2.64455 | 596.726 | 11.0767 | 597.541 | 15.1189 | 597.541 | 5.66084 | 599.169 | -11.4432 | 598.016 | -21.7227 | 566.205 | 47.7272 | 557.11 | 4.5045 | 560.382 | 1.10929 | 567.023 | 0 | 560.483 | -172.733 | 562.936 | 17.9963 | 557.209 | -30.6998 | 556.391 | -0.461904 | 556.391 | -46.6888
556.732 | 2.52557 | 597.541 | 5.3397 | 598.355 | 7.53687 | 598.355 | 3.17288 | 599.984 | -15.4161 | 598.83 | -33.3469 | 567.023 | 9.51133 | 557.928 | -11.1265 | 561.199 | -8.23921 | 567.84 | 0 | 561.301 | -97.7322 | 563.753 | -4.64905 | 558.027 | -9.94121 | 557.209 | 27.7991 | 557.209 | -38.0044
557.55 | 4.40459 | 598.355 | -7.27789 | 599.169 | 3.57772 | 599.169 | -3.84171 | 600.796 | -19.2054 | 599.644 | -36.038 | 567.84 | -1.91933 | 558.746 | 0.0385 | 562.017 | 5.83434 | 568.657 | 0 | 562.118 | -47.3793 | 564.571 | 2.9494 | 558.845 | -24.71 | 558.027 | 45.1346 | 558.027 | 56.2209
558.368 | 5.31604 | 599.169 | -23.9075 | 599.984 | -2.51904 | 599.984 | -4.46516 | 601.61 | -34.911 | 600.458 | -33.6133 | 568.657 | -17.7005 | 559.564 | 42.0035 | 562.834 | -23.8624 | 569.474 | 0 | 562.936 | -41.2118 | 565.388 | -2.54948 | 559.663 | -7.00891 | 558.845 | 68.9745 | 558.845 | 108.544
559.188 | 2.64904 | 599.984 | -47.1851 | 600.796 | -8.13471 | 600.796 | -9.72208 | 602.424 | -59.8004 | 601.273 | -9.29941 | 569.474 | 0 | 560.382 | -1.3475 | 563.652 | -8.56099 | 570.291 | 0 | 563.753 | -93.9436 | 566.205 | -32.5184 | 560.483 | -38.3702 | 559.663 | 69.6438 | 559.663 | 122.687
560.006 | -0.563482 | 600.796 | -33.5548 | 601.61 | -12.3025 | 601.61 | -16.2844 | 603.238 | -45.361 | 602.085 | 12.2069 | 570.291 | 6.20582 | 561.199 | -51.0895 | 564.469 | 1.54115 | 571.107 | 0 | 564.571 | -146.301 | 567.023 | -39.9918 | 561.301 | -80.4416 | 560.483 | 43.994 | 560.483 | 98.8467
560.824 | -2.7119 | 601.61 | -5.27186 | 602.424 | -10.6444 | 602.424 | -23.0912 | 604.05 | -15.9998 | 602.899 | 23.3429 | 571.107 | 0 | 562.017 | -2.4255 | 565.289 | 5.53797 | 571.924 | 0 | 565.388 | -148.57 | 567.84 | 0.424913 | 562.118 | -30.9501 | 561.301 | 22.6804 | 561.301 | 68.5755
561.642 | -4.40684 | 602.424 | 28.9953 | 603.238 | -1.85736 | 603.238 | -19.7222 | 604.864 | -8.20231 | 603.713 | 13.8104 | 571.924 | 21.1979 | 562.834 | 13.86 | 566.106 | 0 | 572.741 | 0 | 566.205 | -105.111 | 568.657 | 10.6228 | 562.936 | -6.86587 | 562.118 | 33.8321 | 562.118 | 24.0371
562.459 | -3.91968 | 603.238 | 43.2409 | 604.05 | 5.50669 | 604.05 | -18.787 | 605.677 | -16.72 | 604.526 | -2.07517 | 572.741 | 7.42139 | 563.652 | -27.489 | 566.923 | -10.7203 | 573.557 | 0 | 567.023 | -74.6703 | 569.474 | -10.2729 | 563.753 | 9.29754 | 562.936 | 5.36374 | 562.936 | -47.4745
563.277 | -1.35819 | 604.05 | 39.2725 | 604.864 | 7.53064 | 604.864 | -7.92343 | 606.491 | -40.1548 | 605.338 | -4.13924 | 573.557 | 11.2387 | 564.469 | 4.928 | 567.74 | -8.90817 | 574.374 | 0 | 567.84 | -15.9473 | 570.291 | 6.89859 | 564.571 | 5.54276 | 563.753 | 0.0094266 | 563.753 | -59.002
564.094 | -1.51759 | 604.864 | 26.0686 | 605.677 | 15.7479 | 605.677 | 0.636625 | 607.303 | -50.2165 | 606.152 | -21.3842 | 574.374 | -4.49975 | 565.289 | 0 | 568.557 | 0 | 575.19 | 0 | 568.657 | 10.9252 | 571.107 | 36.5425 | 565.388 | -27.4099 | 564.571 | 20.3426 | 564.571 | -37.2497
564.911 | -2.20903 | 605.677 | 8.51348 | 606.491 | 15.6778 | 606.491 | 2.62699 | 608.116 | -49.7505 | 606.965 | -34.2514 | 575.19 | 1.85535 | 566.106 | -0.5775 | 569.374 | -1.58349 | 576.007 | 0 | 569.474 | -3.17184 | 571.924 | 8.44828 | 566.205 | -17.862 | 565.388 | 33.4833 | 565.388 | -11.8583
565.729 | -4.19357 | 606.491 | 0.784965 | 607.303 | 3.71005 | 607.303 | 2.24941 | 608.93 | -46.1048 | 607.779 | -40.2216 | 576.007 | 18.8947 | 566.923 | 13.475 | 570.191 | 4.86054 | 576.823 | 0 | 570.291 | -0.110133 | 572.741 | 12.0725 | 567.023 | -29.1263 | 566.205 | 22.8689 | 566.205 | 14.4533
566.546 | -6.33525 | 607.303 | -18.374 | 608.116 | -6.96238 | 608.116 | -13.2316 | 609.743 | -36.5397 | 608.59 | -30.4894 | 576.823 | 3.49744 | 567.74 | -8.778 | 571.008 | 4.43715 | 577.639 | 0 | 571.107 | -36.6083 | 573.557 | 0.774842 | 567.84 | -3.39718 | 567.023 | -3.20505 | 567.023 | 10.0284
567.363 | -8.22999 | 608.116 | -26.7082 | 608.93 | -5.67951 | 608.93 | -17.7904 | 610.554 | -41.5905 | 609.404 | 11.2858 | 577.639 | -38.1733 | 568.557 | 22.946 | 571.825 | 2.52342 | 578.456 | 0 | 571.924 | -105.133 | 574.374 | -1.29973 | 568.657 | -12.355 | 567.84 | -23.048 | 567.84 | -0.547942
568.18 | -8.13345 | 608.93 | -31.5391 | 609.743 | -0.951255 | 609.743 | -28.0759 | 611.367 | -19.4996 | 610.217 | -10.448 | 578.456 | -51.9284 | 569.374 | 0 | 572.642 | 25.9031 | 579.272 | 0 | 572.741 | -149.032 | 575.19 | -2.69945 | 569.474 | -0.911874 | 568.657 | -37.3953 | 568.657 | -44.8485
568.997 | -9.31654 | 609.743 | -10.9314 | 610.554 | 7.4419 | 610.554 | -12.0271 | 612.181 | -25.9508 | 611.03 | -22.5272 | 579.272 | -2.87899 | 570.191 | 9.394 | 573.458 | 55.5067 | 580.088 | 0 | 573.557 | -182.226 | 576.007 | -30.0939 | 570.291 | 54.9985 | 569.474 | -40.4684 | 569.474 | 8.50861
569.814 | -10.6927 | 610.554 | 5.20403 | 611.367 | 16.626 | 611.367 | -0.256114 | 612.992 | -17.3767 | 611.842 | -22.6271 | 580.088 | -2.94297 | 571.008 | -23.6005 | 574.275 | 54.7615 | 580.904 | 11.4196 | 574.374 | -165.883 | 576.823 | -54.8138 | 571.107 | 29.1442 | 570.291 | -44.7481 | 570.291 | 58.8469
570.631 | -9.15715 | 611.367 | 16.2808 | 612.181 | 20.6598 | 612.181 | 9.61231 | 613.805 | -5.31209 | 612.655 | -36.3987 | 580.904 | 6.9309 | 571.825 | 20.636 | 575.091 | 0.474199 | 581.72 | 14.8213 | 575.19 | -126.873 | 577.639 | -21.7956 | 571.924 | -18.2732 | 571.107 | -26.5076 | 571.107 | 102.072
571.448 | -4.92991 | 612.181 | 15.5297 | 612.992 | 25.1203 | 612.992 | 15.9859 | 614.617 | 0.223592 | 613.468 | -41.4201 | 581.72 | -16.1863 | 572.642 | -0.1925 | 575.908 | -3.94602 | 582.535 | -32.0573 | 576.007 | -45.7934 | 578.456 | 15.3969 | 572.741 | 22.2962 | 571.924 | -9.97335 | 571.924 | 70.8189
572.265 | -0.66675 | 612.992 | 3.69224 | 613.805 | 35.2883 | 613.805 | 11.0744 | 615.428 | 15.9457 | 614.279 | -48.2671 | 582.535 | -84.3011 | 573.458 | -3.157 | 576.724 | 0 | 583.351 | -15.6167 | 576.823 | 3.85466 | 579.272 | 25.8447 | 573.557 | 34.8658 | 572.741 | 2.72429 | 572.741 | 12.4579
573.081 | -0.224495 | 613.805 | -2.6747 | 614.617 | 31.7293 | 614.617 | 1.66986 | 616.241 | 32.3691 | 615.092 | -39.1951 | 583.351 | 0.917011 | 574.275 | 17.094 | 577.54 | -5.69039 | 584.167 | 1.6121 | 577.639 | 73.8113 | 580.088 | -12.6974 | 574.374 | 76.651 | 573.557 | 31.2775 | 573.557 | 12.6337
573.898 | -0.511849 | 614.617 | -3.00903 | 615.428 | 20.965 | 615.428 | 3.70414 | 617.054 | 34.8004 | 615.904 | -41.8418 | 584.167 | 0.703753 | 575.091 | -6.1215 | 578.356 | -13.7857 | 584.982 | 17.2644 | 578.456 | 174.099 | 580.904 | -52.1394 | 575.19 | 86.4671 | 574.374 | 53.7505 | 574.374 | -43.9491
574.714 | -0.309803 | 615.428 | 13.9016 | 616.241 | 7.05579 | 616.241 | 0.569304 | 617.865 | 48.3783 | 616.715 | -40.4103 | 584.982 | 27.7236 | 575.908 | 4.3505 | 579.172 | -38.3678 | 585.798 | 18.1592 | 579.272 | 215.883 | 581.72 | -13.5972 | 576.007 | 1.64495 | 575.19 | 66.3162 | 575.19 | -22.0624
575.531 | -1.71739 | 616.241 | 26.0783 | 617.054 | -2.98766 | 617.054 | -2.59187 | 618.677 | 56.3335 | 617.528 | -15.8245 | 585.798 | -65.4277 | 576.724 | -2.0405 | 579.989 | -8.25615 | 586.613 | -8.04628 | 580.088 | 182.491 | 582.535 | 23.9201 | 576.823 | 2.16347 | 576.007 | 70.8598 | 576.007 | 30.0024
576.347 | -0.931654 | 617.054 | 34.6257 | 617.865 | -2.92071 | 617.865 | -11.9203 | 619.49 | 59.8098 | 618.34 | 6.65829 | 586.613 | -6.33378 | 577.54 | 6.622 | 580.804 | -3.77666 | 587.427 | -16.3482 | 580.904 | 133.592 | 583.351 | 11.7476 | 577.639 | 29.7879 | 576.823 | 79.636 | 576.823 | 35.0683
577.163 | -2.65129 | 617.865 | 39.539 | 618.677 | 0.175928 | 618.677 | -5.90671 | 620.3 | 61.5609 | 619.151 | 0.0443886 | 587.427 | -14.9921 | 578.356 | 64.1025 | 581.618 | -4.86901 | 588.242 | -21.1561 | 581.72 | 106.829 | 584.167 | 8.92318 | 578.456 | -2.98594 | 577.639 | 84.5095 | 577.639 | 58.2473
577.98 | -5.86156 | 618.677 | 40.697 | 619.49 | 1.20036 | 619.49 | -6.03989 | 621.112 | 56.1123 | 619.963 | 7.21315 | 588.242 | -32.8205 | 579.172 | 56.6335 | 582.434 | -2.59963 | 589.057 | -8.9482 | 582.535 | 118.415 | 584.982 | -40.8417 | 579.272 | 39.9973 | 578.456 | 102.279 | 578.456 | 58.2059
578.796 | -9.28062 | 619.49 | 42.9211 | 620.3 | 0.406346 | 620.3 | 2.49821 | 621.923 | 30.1591 | 620.776 | 12.5842 | 589.057 | 0.76773 | 579.989 | 46.2 | 583.25 | -14.0905 | 589.872 | 3.30941 | 583.351 | 123.041 | 585.798 | 0 | 580.088 | 22.5287 | 579.272 | 133.066 | 579.272 | 46.9059
579.612 | -8.40285 | 620.3 | 39.0835 | 621.112 | 4.65508 | 621.112 | 6.59895 | 622.735 | 2.74195 | 621.586 | 0.0554858 | 589.872 | 130.834 | 580.804 | 10.78 | 584.066 | 13.7348 | 590.687 | 2.443 | 584.167 | 184.055 | 586.613 | 21.1457 | 580.904 | -0.321838 | 580.088 | 150.043 | 580.088 | 17.9374
580.428 | -6.5575 | 621.112 | 35.2507 | 621.923 | 5.14705 | 621.923 | 12.3022 | 623.547 | -28.5539 | 622.398 | -20.6241 | 590.687 | 81.4861 | 581.618 | 1.848 | 584.881 | 0 | 591.502 | -7.00943 | 584.982 | 120.618 | 587.427 | 41.1166 | 581.72 | 7.86715 | 580.904 | 144.548 | 580.904 | -31.8944
581.244 | -0.590422 | 621.923 | 21.9451 | 622.735 | 4.63951 | 622.735 | 22.6624 | 624.357 | -59.3155 | 623.208 | -30.9721 | 591.502 | 7.42139 | 582.434 | -5.8135 | 585.697 | 0 | 592.317 | -23.1659 | 585.798 | 71.8289 | 588.242 | -27.9943 | 582.535 | 31.8798 | 581.72 | 127.994 | 581.72 | -67.035
582.06 | 6.23423 | 622.735 | 16.6006 | 623.547 | 4.79831 | 623.547 | 24.0527 | 625.169 | -46.6131 | 624.02 | -13.3943 | 592.317 | -63.6363 | 583.25 | -60.4065 | 586.512 | 6.85049 | 593.13 | -24.5863 | 586.613 | 78.7012 | 589.057 | -0.349929 | 583.351 | 8.7075 | 582.535 | 106.228 | 582.535 | -93.9876
582.875 | 5.68197 | 623.547 | 16.8235 | 624.357 | 4.2176 | 624.357 | 28.1901 | 625.979 | -22.6558 | 624.832 | 15.9799 | 593.13 | -5.43809 | 584.066 | -0.3465 | 587.327 | 0 | 593.945 | -25.8078 | 587.427 | 87.0493 | 589.872 | 0.574883 | 584.167 | 34.24 | 583.351 | 98.4232 | 583.351 | -59.2501
583.691 | 1.49738 | 624.357 | 8.69761 | 625.169 | 4.82322 | 625.169 | 23.1117 | 626.791 | -4.19412 | 625.642 | 25.7842 | 593.945 | 32.6072 | 584.881 | -29.26 | 588.143 | 15.0812 | 594.76 | -3.78523 | 588.242 | 156.653 | 590.687 | -40.9916 | 584.982 | 31.0931 | 584.167 | 96.4436 | 584.167 | -10.6177
584.507 | -2.42679 | 625.169 | -6.93386 | 625.979 | -1.71257 | 625.979 | 12.3857 | 627.602 | 30.9193 | 626.454 | 18.1605 | 594.76 | -3.64672 | 585.697 | -46.3925 | 588.958 | 0 | 595.574 | 2.30097 | 589.057 | 160.993 | 591.502 | -13.5222 | 585.798 | 12.1404 | 584.982 | 90.2032 | 584.982 | 35.4095
585.32 | -1.06635 | 625.979 | -15.0161 | 626.791 | 0.591615 | 626.791 | 2.80115 | 628.412 | 33.1976 | 627.264 | 5.27115 | 595.574 | -8.85023 | 586.512 | 6.776 | 589.771 | -9.41624 | 596.389 | -3.96278 | 589.872 | 77.7981 | 592.317 | 12.7474 | 586.613 | 3.48658 | 585.798 | 76.4592 | 585.798 | 36.9086
586.136 | -0.161636 | 626.791 | -13.5721 | 627.602 | -0.57916 | 627.602 | -1.50448 | 629.224 | 32.1196 | 628.076 | 2.86861 | 596.389 | 5.20351 | 587.327 | 31.6085 | 590.586 | -26.8685 | 597.203 | -7.62018 | 590.687 | -11.9384 | 593.13 | 0.624873 | 587.427 | -1.66283 | 586.613 | 82.5017 | 586.613 | 57.6373
586.951 | 0.572462 | 627.602 | 4.78732 | 628.412 | 2.68095 | 628.412 | -4.04952 | 630.033 | 9.74392 | 628.887 | 0.0998744 | 597.203 | -43.5687 | 588.143 | 36.8445 | 591.401 | -26.9785 | 598.016 | -1.01555 | 591.502 | -111.499 | 593.945 | -6.47368 | 588.242 | -48.6512 | 587.427 | 88.8646 | 587.427 | 60.4701
587.766 | -0.491644 | 628.412 | 16.2953 | 629.224 | 0.722394 | 629.224 | -11.5617 | 630.845 | -1.64988 | 629.697 | -3.45121 | 598.016 | 51.8005 | 588.958 | 3.5805 | 592.216 | -0.601217 | 598.83 | -30.4452 | 592.317 | -173.482 | 594.76 | -7.3735 | 589.057 | 3.07534 | 588.242 | 60.745 | 588.242 | 59.5189
588.582 | 0.0830631 | 629.224 | 21.3249 | 630.033 | 0.650777 | 630.033 | -21.1945 | 631.654 | -21.5496 | 630.509 | -1.94755 | 598.83 | 16.0584 | 589.771 | 2.772 | 593.031 | 19.366 | 599.644 | -25.1118 | 593.13 | -281.544 | 595.574 | -18.3713 | 589.872 | -7.43803 | 589.057 | 56.0977 | 589.057 | 53.4399
589.397 | -0.148167 | 630.033 | 35.7304 | 630.845 | 6.97016 | 630.845 | -26.8744 | 632.466 | 15.2914 | 631.318 | -1.30946 | 599.644 | -25.3778 | 590.586 | 5.082 | 593.846 | 38.4017 | 600.458 | -40.2456 | 593.945 | -228.02 | 596.389 | -0.849827 | 590.687 | -1.30523 | 589.872 | 88.0256 | 589.872 | 56.4277
590.212 | -3.07334 | 630.845 | 44.9078 | 631.654 | 8.96765 | 631.654 | -27.7861 | 633.275 | 2.37008 | 632.129 | -37.8801 | 600.458 | -1.25822 | 591.401 | -0.231 | 594.661 | 39.0537 | 601.273 | -21.497 | 594.76 | -159.429 | 597.203 | 26.8695 | 591.502 | 2.82502 | 590.687 | 83.7837 | 590.687 | 38.0148
591.027 | -5.19257 | 631.654 | 37.2955 | 632.466 | 14.8947 | 632.466 | -12.1252 | 634.086 | 0.440124 | 632.939 | -34.9949 | 601.273 | 14.3096 | 592.216 | 18.2875 | 595.473 | 2.49801 | 602.085 | 12.4281 | 595.574 | -61.3662 | 598.016 | 0 | 592.317 | 11.4252 | 591.502 | 74.0931 | 591.502 | -5.33468
591.84 | -0.121227 | 632.466 | 21.3491 | 633.275 | 16.271 | 633.275 | 0.923473 | 634.895 | -19.4784 | 633.75 | -36.7038 | 602.085 | -10.7269 | 593.031 | 1.54 | 596.288 | -2.71818 | 602.899 | 20.3962 | 596.389 | 34.4937 | 598.83 | 0.424913 | 593.13 | 9.49422 | 592.317 | 92.0225 | 592.317 | -40.2582
592.655 | -0.386131 | 633.275 | -1.58447 | 634.086 | 6.76933 | 634.086 | 0.684921 | 635.706 | -30.3262 | 634.559 | -23.6924 | 602.899 | -1.42883 | 593.846 | 11.396 | 597.102 | -8.34083 | 603.713 | 1.50557 | 597.203 | 105.265 | 599.644 | -0.724852 | 593.945 | -19.4176 | 593.13 | 129.861 | 593.13 | -80.7129
593.47 | -4.9097 | 634.086 | -4.02658 | 634.895 | 1.27509 | 634.895 | 7.35705 | 636.515 | -22.2416 | 635.37 | 12.6508 | 603.713 | 0.61845 | 594.661 | -10.164 | 597.917 | 0 | 604.526 | -12.2931 | 598.016 | 120.398 | 600.458 | 0 | 594.76 | -32.7202 | 593.945 | 149.082 | 593.945 | -16.49
594.285 | -4.38214 | 634.895 | -8.87204 | 635.706 | -1.37006 | 635.706 | 4.64956 | 637.326 | -42.5532 | 636.179 | 38.9066 | 604.526 | -1.59944 | 595.473 | 3.1185 | 598.731 | 6.85049 | 605.338 | -25.7651 | 598.83 | 13.5244 | 601.273 | -1.74964 | 595.574 | -46.0765 | 594.76 | 156.84 | 594.76 | 27.5108
595.099 | -2.72537 | 635.706 | -13.8968 | 636.515 | -1.45413 | 636.515 | -0.674677 | 638.135 | -53.5492 | 636.99 | 39.528 | 605.338 | -13.5206 | 596.288 | 15.5925 | 599.543 | 16.1312 | 606.152 | -8.5363 | 599.644 | 6.71812 | 602.085 | -44.316 | 596.389 | -48.526 | 595.574 | 146.848 | 595.574 | 40.7442
595.914 | -2.59741 | 636.515 | -18.248 | 637.326 | 0.104311 | 637.326 | -2.62846 | 638.946 | -51.0968 | 637.799 | 37.8191 | 606.152 | -15.056 | 597.102 | 0 | 600.357 | 35.0315 | 606.965 | -4.16162 | 600.458 | -16.2777 | 602.899 | 2.04958 | 597.203 | -35.277 | 596.389 | 132.02 | 596.389 | 78.7486
596.726 | -3.19905 | 637.326 | -30.1146 | 638.135 | 3.54969 | 638.135 | -1.03763 | 639.754 | -40.1596 | 638.61 | 65.7173 | 606.965 | 9.12746 | 597.917 | 25.1405 | 601.172 | 7.53638 | 607.779 | 0.0355087 | 601.273 | -1.25552 | 603.713 | -14.9719 | 598.016 | -16.0025 | 597.203 | 111.479 | 597.203 | 71.8114
597.541 | -5.80095 | 638.135 | -28.8111 | 638.946 | 1.98503 | 638.946 | 0.683458 | 640.565 | -25.0965 | 639.418 | 87.8062 | 607.779 | 31.5409 | 598.731 | 25.8335 | 601.986 | -18.7732 | 608.59 | 11.6611 | 602.085 | -5.24234 | 604.526 | 26.9945 | 598.83 | -5.00637 | 598.016 | 68.9933 | 598.016 | 4.36286
598.355 | -8.69245 | 638.946 | -25.2885 | 639.754 | 16.914 | 639.754 | -6.08819 | 641.373 | -26.2686 | 640.229 | 90.292 | 608.59 | -5.22483 | 599.543 | 23.7545 | 602.8 | -39.3924 | 609.404 | 26.1557 | 602.899 | 70.4632 | 605.338 | 3.19935 | 599.644 | -6.63344 | 598.83 | 73.5369 | 598.83 | -74.3444
599.169 | -9.09429 | 639.754 | -19.6774 | 640.565 | 18.3712 | 640.565 | -18.4065 | 642.184 | -25.4825 | 641.037 | 79.1726 | 609.404 | -19.5771 | 600.357 | -22.715 | 603.612 | 4.01376 | 610.217 | 21.0283 | 603.713 | 96.6309 | 606.152 | -56.1385 | 600.458 | 36.4928 | 599.644 | 103.297 | 599.644 | -122.987
599.984 | -7.40833 | 640.565 | -17.3661 | 641.373 | 20.9665 | 641.373 | -3.96025 | 642.992 | 0.760214 | 641.848 | 60.0356 | 610.217 | -5.16086 | 601.172 | -8.008 | 604.425 | 25.2511 | 611.03 | 22.3989 | 604.526 | 67.4015 | 606.965 | -98.5799 | 601.273 | 43.8057 | 600.458 | 122.932 | 600.458 | -118.387
600.796 | -5.05787 | 641.373 | -0.915793 | 642.184 | 29.0343 | 642.184 | -4.51345 | 643.803 | 18.384 | 642.656 | 47.3127 | 611.03 | 28.4487 | 601.986 | -3.003 | 605.239 | -4.40328 | 611.842 | 22.5907 | 605.338 | 54.8023 | 607.779 | -132.623 | 602.085 | 19.8288 | 601.273 | 116.315 | 601.273 | -110.622
601.61 | -4.52806 | 642.184 | 1.54086 | 642.992 | 28.8973 | 642.992 | 1.2191 | 644.611 | 22.3216 | 643.467 | 38.7346 | 611.842 | 22.5841 | 602.8 | 24.101 | 606.053 | 4.03916 | 612.655 | -0.0923227 | 606.152 | 75.3972 | 608.59 | -6.79861 | 602.899 | 26.9629 | 602.085 | 115.25 | 602.085 | -76.2984
602.424 | -6.5328 | 642.992 | 7.42325 | 643.803 | 13.7348 | 643.803 | 1.16788 | 645.419 | 1.045 | 644.275 | 29.9512 | 612.655 | 14.1817 | 603.612 | 18.5955 | 606.865 | -20.5769 | 613.468 | -17.8538 | 606.965 | 163.922 | 609.404 | 3.19935 | 603.713 | 42.2502 | 602.899 | 129.39 | 602.899 | -33.1557
603.238 | -7.96059 | 643.803 | 24.2564 | 644.611 | 0.801795 | 644.611 | -3.69535 | 646.229 | -5.57334 | 645.085 | 14.5539 | 613.468 | -7.46405 | 604.425 | 0 | 607.678 | -11.3723 | 614.279 | -27.8033 | 607.779 | 233.46 | 610.217 | -25.3198 | 604.526 | 48.5618 | 603.713 | 115.627 | 603.713 | 5.67585
604.05 | -9.77227 | 644.611 | 23.108 | 645.419 | 1.47904 | 645.419 | -8.42394 | 647.037 | -3.63397 | 645.893 | 13.2888 | 614.279 | 1.42883 | 605.239 | 0 | 608.492 | -2.56576 | 615.092 | -31.2122 | 608.59 | 293.461 | 611.03 | 2.42451 | 605.338 | 44.7891 | 604.526 | 97.6691 | 604.526 | 25.2053
604.864 | -11.4245 | 645.419 | 23.5247 | 646.229 | 7.62561 | 646.229 | -3.29874 | 647.847 | -1.89701 | 646.701 | 19.5698 | 615.092 | 44.8909 | 606.053 | 9.8175 | 609.305 | 0 | 615.904 | -19.6931 | 609.404 | 269.584 | 611.842 | -7.22353 | 606.152 | 5.82884 | 605.338 | 155.294 | 605.338 | 68.6478
605.677 | -9.96758 | 646.229 | 31.1224 | 647.037 | 15.6498 | 647.037 | 2.46308 | 648.655 | -5.54509 | 647.511 | 9.01643 | 615.904 | 49.3054 | 606.865 | 41.349 | 610.116 | 0 | 616.715 | -7.86874 | 610.217 | 174.407 | 612.655 | 52.1894 | 606.965 | 6.07916 | 606.152 | 183.008 | 606.152 | 69.9298
606.491 | -9.96084 | 647.037 | 26.9311 | 647.847 | 13.0405 | 647.847 | 3.89878 | 649.463 | -12.0316 | 648.319 | 8.24518 | 616.715 | 5.18218 | 607.678 | -49.28 | 610.93 | -2.48955 | 617.528 | 1.605 | 611.03 | -31.4761 | 613.468 | 0 | 607.779 | -18.0766 | 606.965 | 194.716 | 606.965 | 63.1788
607.303 | -7.78998 | 647.847 | 23.7573 | 648.655 | 7.4419 | 648.655 | 8.44151 | 650.272 | -24.5881 | 649.129 | 24.042 | 617.528 | -0.980989 | 608.492 | -81.7355 | 611.743 | 10.1953 | 618.34 | 39.2159 | 611.842 | -107.864 | 614.279 | 0 | 608.59 | 41.3562 | 607.779 | 191.85 | 607.779 | 64.3987
608.116 | -3.73335 | 648.655 | 20.6853 | 649.463 | -0.0420358 | 649.463 | 4.85152 | 651.08 | -23.0347 | 649.937 | 14.2099 | 618.34 | -67.1977 | 609.305 | 4.0425 | 612.554 | 1.05848 | 619.151 | 46.3531 | 612.655 | -46.9608 | 615.092 | 0.224954 | 609.404 | 35.0982 | 608.59 | 182.358 | 608.59 | 84.9414
608.93 | 0.0404091 | 649.463 | 1.36642 | 650.272 | -0.683472 | 650.272 | 3.41729 | 651.89 | -18.6617 | 650.745 | 19.2092 | 619.151 | 8.2531 | 610.116 | 20.405 | 613.367 | -13.955 | 619.963 | 27.711 | 613.468 | 57.7979 | 615.904 | 4.94899 | 610.217 | 3.16474 | 609.404 | 201.842 | 609.404 | 61.2041
609.743 | 2.45373 | 650.272 | -13.2136 | 651.08 | 1.48682 | 651.08 | 1.6684 | 652.697 | -7.02316 | 651.554 | 4.00052 | 619.963 | 38.6851 | 610.93 | -12.8205 | 614.18 | -8.70494 | 620.776 | 10.816 | 614.279 | 16.7402 | 616.715 | 7.94838 | 611.03 | -21.2592 | 610.217 | 199.835 | 610.217 | 29.5268
610.554 | 1.74433 | 651.08 | -21.257 | 651.89 | -8.99567 | 651.89 | -1.6523 | 653.505 | 2.57014 | 652.362 | 31.6768 | 620.776 | 0.831708 | 611.743 | 0 | 614.991 | 0.872188 | 621.586 | -2.32227 | 615.092 | -1.9824 | 617.528 | 31.1686 | 611.842 | -29.5554 | 611.03 | 234.656 | 611.03 | -2.8431
611.367 | -0.0493889 | 651.89 | -20.9809 | 652.697 | -15.1625 | 652.697 | -0.415636 | 654.314 | 0.181228 | 653.171 | 64.2192 | 621.586 | -24.9939 | 612.554 | -45.815 | 615.804 | 7.39243 | 622.398 | -31.7306 | 615.904 | -4.82383 | 618.34 | 30.7937 | 612.655 | -13.0702 | 611.842 | 240.341 | 611.842 | 2.45023
612.181 | -1.20329 | 652.697 | -12.3075 | 653.505 | -11.9055 | 653.505 | -4.76371 | 655.121 | -7.79043 | 653.979 | 86.3913 | 622.398 | -18.6388 | 613.367 | -43.6205 | 616.616 | 1.32098 | 623.208 | -24.8064 | 616.715 | 65.1107 | 619.151 | -1.92461 | 613.468 | -16.8607 | 612.655 | 237.315 | 612.655 | 26.8285
612.992 | -2.99476 | 653.505 | 6.68674 | 654.314 | -4.2067 | 654.314 | -8.03758 | 655.929 | -38.9569 | 654.786 | 88.006 | 623.208 | 0.0639775 | 614.18 | -1.4245 | 617.427 | -0.482667 | 624.02 | -0.305375 | 617.528 | 73.2386 | 619.963 | -16.6216 | 614.279 | -6.25796 | 613.468 | 245.29 | 613.468 | 62.2173
613.805 | -3.98254 | 654.314 | 19.44 | 655.121 | -0.213293 | 655.121 | -1.37862 | 656.738 | -59.911 | 655.595 | 86.7631 | 624.02 | 9.72459 | 614.991 | 4.6585 | 618.24 | -5.63112 | 624.832 | 9.79331 | 618.34 | 33.3483 | 620.776 | -0.949806 | 615.092 | -4.21965 | 614.279 | 270.223 | 614.279 | 83.2872
614.617 | -6.11524 | 655.121 | 20.5254 | 655.929 | 18.7059 | 655.929 | 0.566377 | 657.545 | -61.7751 | 656.402 | 78.1239 | 624.832 | -5.35279 | 615.804 | -22.5225 | 619.052 | -15.1066 | 625.642 | 11.1284 | 619.151 | 81.1021 | 621.586 | -7.22353 | 615.904 | -8.49294 | 615.092 | 283.383 | 615.092 | 105.267
615.428 | -6.62485 | 655.929 | 3.02841 | 656.738 | 12.3445 | 656.738 | 0 | 658.352 | -60.5841 | 657.21 | 56.3291 | 625.642 | -2.85766 | 616.616 | -21.5215 | 619.862 | -17.5792 | 626.454 | -6.1004 | 619.963 | 174.561 | 622.398 | -16.3217 | 616.715 | -1.16219 | 615.904 | 261.428 | 615.904 | 76.1226
616.241 | -4.79072 | 656.738 | -5.11196 | 657.545 | 0.823591 | 657.545 | -4.94373 | 659.161 | -86.0431 | 658.019 | 44.261 | 626.454 | -0.298562 | 617.427 | 1.617 | 620.675 | 2.00688 | 627.264 | 2.72707 | 620.776 | 193.57 | 623.208 | 0.624873 | 617.528 | 21.7956 | 616.715 | 222.609 | 616.715 | 85.7064
617.054 | -3.72213 | 657.545 | -0.566919 | 658.352 | -10.3813 | 658.352 | 2.44698 | 659.968 | -57.435 | 658.826 | 47.7732 | 627.264 | -18.0417 | 618.24 | -38.1535 | 621.487 | -1.96454 | 628.076 | -0.085221 | 621.586 | 239.209 | 624.02 | 5.44889 | 618.34 | 0.0893994 | 617.528 | 187.806 | 617.528 | 53.6983
617.865 | -3.03068 | 658.352 | 0.547537 | 659.161 | -31.8974 | 659.161 | 6.84921 | 660.775 | -36.4314 | 659.633 | 58.0658 | 628.076 | 0 | 619.052 | -12.1275 | 622.297 | -8.81503 | 628.887 | -13.053 | 622.398 | 245.421 | 624.832 | -3.29933 | 619.151 | 8.45718 | 618.34 | 183.649 | 618.34 | 26.3943
618.677 | -2.7119 | 659.161 | 4.17679 | 659.968 | -9.51411 | 659.968 | 6.02233 | 661.583 | -28.2221 | 660.441 | 35.8937 | 628.887 | 12.6249 | 619.862 | 0 | 623.11 | 0.990738 | 629.697 | -12.5346 | 623.208 | 250.157 | 625.642 | 28.9441 | 619.963 | 19.8288 | 619.151 | 204.369 | 619.151 | -3.1119
619.49 | -4.5999 | 659.968 | 9.97196 | 660.775 | -9.23854 | 660.775 | -0.957133 | 662.39 | -11.1373 | 661.248 | 36.554 | 629.697 | -28.8965 | 620.675 | -18.5185 | 623.92 | -0.397989 | 630.509 | -3.68581 | 624.02 | 275.553 | 626.454 | -0.599878 | 620.776 | -0.733075 | 619.963 | 226.031 | 619.963 | -35.9678
620.3 | -1.60514 | 660.775 | -5.24279 | 661.583 | -4.85125 | 661.583 | -4.67883 | 663.197 | -23.6749 | 662.055 | 44.2277 | 630.509 | -1.94065 | 621.487 | -14.63 | 624.732 | 0.66896 | 631.318 | 0.177544 | 624.832 | 210.773 | 627.264 | -6.14875 | 621.586 | 30.4494 | 620.776 | 254.094 | 620.776 | -40.6821
621.112 | -1.87229 | 661.583 | -21.3007 | 662.39 | -3.39712 | 662.39 | -4.63639 | 664.003 | -41.2563 | 662.863 | 43.9725 | 631.318 | -17.018 | 622.297 | 32.3015 | 625.544 | -10.3138 | 632.129 | -22.9386 | 625.642 | 102.182 | 628.076 | 4.4241 | 622.398 | 0 | 621.586 | 261.569 | 621.586 | -34.2205
621.923 | -0.837366 | 662.39 | -9.65216 | 663.197 | -4.17712 | 663.197 | 3.92512 | 664.811 | -57.7222 | 663.67 | 35.5553 | 632.129 | -15.0347 | 623.11 | -2.5025 | 626.354 | -27.2749 | 632.939 | -37.135 | 626.454 | 7.09258 | 628.887 | -8.19833 | 623.208 | -2.77138 | 622.398 | 269.375 | 622.398 | -53.5949
622.735 | 2.88252 | 663.197 | -3.28522 | 664.003 | -0.0685028 | 664.003 | -0.297092 | 665.618 | -50.0376 | 664.476 | 30.2064 | 632.939 | -39.3035 | 623.92 | -4.4275 | 627.165 | -23.9132 | 633.75 | -25.3177 | 627.264 | 64.0975 | 629.697 | 27.7193 | 624.02 | -25.3 | 623.208 | 275.342 | 623.208 | -45.6343
623.547 | 1.28636 | 664.003 | -3.86668 | 664.811 | -11.1893 | 664.811 | -5.57157 | 666.424 | -45.1068 | 665.283 | 23.1542 | 633.75 | -40.4338 | 624.732 | -0.5775 | 627.975 | 1.57502 | 634.559 | -8.96951 | 628.076 | 77.3355 | 630.509 | 32.9933 | 624.832 | -26.3192 | 624.02 | 282.591 | 624.02 | -34.6237
624.357 | 1.15166 | 664.811 | -14.2408 | 665.618 | -22.676 | 665.618 | -7.2107 | 667.232 | -41.4587 | 666.091 | 41.7586 | 634.559 | -4.90494 | 625.544 | -6.8145 | 628.787 | 7.51945 | 635.37 | -1.10787 | 628.887 | 131.477 | 631.318 | 26.4196 | 625.642 | -25.1391 | 624.832 | 277.868 | 624.832 | 0.599635
625.169 | -1.3133 | 665.618 | -28.3217 | 666.424 | -29.3924 | 666.424 | -11.4241 | 668.039 | -27.443 | 666.897 | 51.2577 | 635.37 | 4.79832 | 626.354 | 0 | 629.598 | 9.26382 | 636.179 | -3.89176 | 629.697 | 174.847 | 632.129 | 33.5182 | 626.454 | -4.45209 | 625.642 | 254.848 | 625.642 | -22.476
625.979 | -1.51759 | 666.424 | -37.1889 | 667.232 | -19.3941 | 667.232 | -13.6896 | 668.845 | -22.7005 | 667.704 | 69.1131 | 636.179 | -6.3551 | 627.165 | 79.7335 | 630.408 | 15.3522 | 636.99 | -4.8789 | 630.509 | 143.239 | 632.939 | -60.4377 | 627.264 | -13.8033 | 626.454 | 222.883 | 626.454 | -85.4583
626.791 | -2.63557 | 667.232 | -25.3902 | 668.039 | -2.9176 | 668.039 | -17.4933 | 669.651 | -16.6212 | 668.51 | 82.7737 | 636.99 | 4.13721 | 627.975 | 1.771 | 631.219 | 6.42709 | 637.799 | -1.6192 | 631.318 | 104.538 | 633.75 | 0 | 628.076 | 5.11365 | 627.264 | 217.34 | 627.264 | -121.188
627.602 | -2.38863 | 668.039 | -3.48873 | 668.845 | 11.2563 | 668.845 | -17.5387 | 670.457 | -13.6062 | 669.318 | 88.1058 | 637.799 | 45.9572 | 628.787 | 0 | 632.029 | 0 | 638.61 | -8.84168 | 632.129 | 123.922 | 634.559 | 15.0219 | 628.887 | 45.4507 | 628.076 | 247.882 | 628.076 | -96.6239
628.412 | -3.70192 | 668.845 | -0.368255 | 669.651 | 26.0809 | 669.651 | -15.2863 | 671.264 | -21.5355 | 670.124 | 96.0126 | 638.61 | -48.8149 | 629.598 | 66.6435 | 632.84 | -7.1892 | 639.418 | -21.2555 | 632.939 | 92.622 | 635.37 | 32.9433 | 629.697 | 24.567 | 628.887 | 256.234 | 628.887 | -54.6185
629.224 | -4.28112 | 669.651 | -4.47236 | 670.457 | 35.3926 | 670.457 | -6.40431 | 672.07 | -18.1228 | 670.93 | 101.816 | 639.418 | -0.447843 | 630.408 | 0 | 633.649 | 10.4747 | 640.229 | -5.22689 | 633.75 | 94.6264 | 636.179 | 7.8484 | 630.509 | -25.5146 | 629.697 | 237.126 | 629.697 | 1.25096
630.033 | -5.18808 | 670.457 | 5.37362 | 671.264 | 36.7596 | 671.264 | 6.49065 | 672.876 | -17.725 | 671.735 | 91.8289 | 640.229 | -41.8626 | 631.219 | 0 | 634.46 | 0 | 641.037 | 5.85894 | 634.559 | 177.116 | 636.99 | -5.64885 | 631.318 | -47.4174 | 630.509 | 238.257 | 630.509 | 25.7636
630.845 | -3.63682 | 671.264 | 2.61655 | 672.07 | 27.3326 | 672.07 | 11.0729 | 673.682 | 21.4602 | 672.543 | 94.176 | 641.037 | 14.7148 | 632.029 | 0 | 635.269 | 0 | 641.848 | 24.1601 | 635.37 | 165.508 | 637.799 | 19.9459 | 632.129 | -15.6628 | 631.318 | 219.074 | 631.318 | 11.3414
631.654 | -0.262659 | 672.07 | 6.93386 | 672.876 | 13.0389 | 672.876 | 18.5207 | 674.487 | 44.7397 | 673.349 | 90.1477 | 641.848 | -0.746405 | 632.84 | -4.774 | 636.08 | 5.68192 | 642.656 | 19.6718 | 636.179 | 112.27 | 638.61 | 40.3418 | 632.939 | 19.3103 | 632.129 | 189.051 | 632.129 | -3.63916
632.466 | -0.316538 | 672.876 | 12.7145 | 673.682 | 7.83891 | 673.682 | 24.9938 | 675.295 | 38.4155 | 674.155 | 133.349 | 642.656 | -34.1214 | 633.649 | -39.039 | 636.889 | -0.0423392 | 643.467 | 0.532631 | 636.99 | 56.0578 | 639.418 | 0 | 633.75 | -16.074 | 632.939 | 162.873 | 632.939 | -44.5901
633.275 | -1.05962 | 673.682 | 13.6981 | 674.487 | 7.89028 | 674.487 | 22.6961 | 676.1 | 58.1858 | 674.96 | 204.421 | 643.467 | 11.26 | 634.46 | -0.231 | 637.7 | 0 | 644.275 | -1.2215 | 637.799 | -0.26432 | 640.229 | -33.3682 | 634.559 | -1.82375 | 633.75 | 144.133 | 633.75 | -79.2965
634.086 | -0.945124 | 674.487 | 21.9887 | 675.295 | 12.8941 | 675.295 | 21.4155 | 676.906 | 84.9439 | 675.766 | 260.755 | 644.275 | -13.4779 | 635.269 | 9.702 | 638.509 | -9.21301 | 645.085 | -12.3428 | 638.61 | 5.83706 | 641.037 | -48.2652 | 635.37 | -16.6998 | 634.559 | 150.845 | 634.559 | -111.925
634.895 | -4.225 | 675.295 | 26.8148 | 676.1 | 24.3138 | 676.1 | 24.9938 | 677.711 | 112.159 | 676.573 | 284.664 | 645.085 | -7.03753 | 636.08 | 7.084 | 639.32 | -0.956866 | 645.893 | -11.2421 | 639.418 | 78.3047 | 641.848 | -8.14834 | 636.179 | -7.36651 | 635.37 | 186.487 | 635.37 | -116.939
635.706 | -3.59865 | 676.1 | 17.0463 | 676.906 | 37.0382 | 676.906 | 37.4687 | 678.516 | 103.13 | 677.378 | 293.669 | 645.893 | -1.06629 | 636.889 | -13.7445 | 640.128 | 2.59963 | 646.701 | -8.79907 | 640.229 | 51.5864 | 642.656 | 4.27413 | 636.99 | -36.4392 | 636.179 | 229.491 | 636.179 | -109.661
636.515 | -4.0005 | 676.906 | 18.156 | 677.711 | 56.9383 | 677.711 | 55.2547 | 679.323 | 128.104 | 678.184 | 286.434 | 646.701 | -31.0078 | 637.7 | -35.0735 | 640.939 | 0 | 647.511 | -11.3344 | 641.037 | 35.4629 | 643.467 | -30.1688 | 637.799 | 49.2233 | 636.99 | 272.683 | 636.99 | -89.8935
637.326 | 1.24146 | 677.711 | 17.6278 | 678.516 | 78.3346 | 678.516 | 83.3833 | 680.128 | 170.702 | 678.989 | 305.199 | 647.511 | 0.234584 | 638.509 | -11.627 | 641.747 | 4.8182 | 648.319 | -2.4288 | 641.848 | -3.98682 | 644.275 | -16.5466 | 638.61 | 21.1877 | 637.799 | 282.572 | 637.799 | -67.5933
638.135 | 1.01247 | 678.516 | 24.2128 | 679.323 | 106.267 | 679.323 | 109.008 | 680.933 | 216.157 | 679.794 | 354.426 | 648.319 | 14.9494 | 639.32 | -52.0905 | 642.558 | 15.9449 | 649.129 | -6.85319 | 642.656 | -8.03972 | 645.085 | -3.34932 | 639.418 | -11.908 | 638.61 | 273.532 | 638.61 | -30.8088
638.946 | -0.0269394 | 679.323 | 56.91 | 680.128 | 132.206 | 680.128 | 124.792 | 681.738 | 249.786 | 680.599 | 381.398 | 649.129 | 9.14879 | 640.128 | 13.09 | 643.366 | 15.1913 | 649.937 | -9.21807 | 643.467 | 58.701 | 645.893 | 3.39931 | 640.229 | 49.9921 | 639.418 | 277.274 | 639.418 | -37.4048
639.754 | -3.65927 | 680.128 | 86.2929 | 680.933 | 167.443 | 680.933 | 146.228 | 682.543 | 302.462 | 681.406 | 385.648 | 649.937 | 49.6679 | 640.939 | 50.82 | 644.177 | 8.73881 | 650.745 | -0.291172 | 644.275 | 78.3047 | 646.701 | -1.04979 | 641.037 | 41.5528 | 640.229 | 296.165 | 640.229 | -70.271
640.565 | 5.41706 | 680.933 | 92.3012 | 681.738 | 201.615 | 681.738 | 172.007 | 683.348 | 360.382 | 682.211 | 481.65 | 650.745 | 7.48537 | 641.747 | -0.616 | 644.985 | 3.50569 | 651.554 | -1.98139 | 645.085 | -6.7842 | 647.511 | 0.424913 | 641.848 | 27.3562 | 641.037 | 299.37 | 641.037 | -67.1488
641.373 | 7.58119 | 681.738 | 96.8608 | 682.543 | 212.927 | 682.543 | 202.356 | 684.153 | 413.227 | 683.016 | 585.397 | 651.554 | -10.8335 | 642.558 | 3.2725 | 645.793 | -1.63429 | 652.362 | 4.68715 | 645.893 | -99.4062 | 648.319 | -2.64946 | 642.656 | 21.7241 | 641.848 | 286.993 | 641.848 | -65.9185
642.184 | 8.92817 | 682.543 | 105.263 | 683.348 | 223.732 | 683.348 | 240.593 | 684.957 | 525.774 | 683.82 | 696.829 | 652.362 | 1.72739 | 643.366 | 7.6615 | 646.603 | 0 | 653.171 | 24.5081 | 646.701 | -99.2961 | 649.129 | 18.9461 | 643.467 | -8.31415 | 642.656 | 260.146 | 642.656 | -119.513
642.992 | 8.24795 | 683.348 | 120.172 | 684.153 | 243.383 | 684.153 | 283.525 | 685.764 | 656.844 | 684.625 | 828.835 | 653.171 | 7.97587 | 644.177 | 13.86 | 647.411 | 4.48796 | 653.979 | 23.94 | 647.511 | -6.32165 | 649.937 | 33.9931 | 644.275 | -69.3382 | 643.467 | 239.577 | 643.467 | -103.82
643.803 | 5.92891 | 684.153 | 141.41 | 684.957 | 273.168 | 684.957 | 345.556 | 686.568 | 832.712 | 685.43 | 1022.19 | 653.979 | 2.32452 | 644.985 | -3.388 | 648.221 | -0.838317 | 654.786 | 6.15722 | 648.319 | 42.1149 | 650.745 | 8.37329 | 645.085 | -56.2859 | 644.275 | 224.004 | 644.275 | -86.6162
644.611 | 5.04665 | 684.957 | 172.266 | 685.764 | 332.858 | 685.764 | 454.319 | 687.373 | 1063.09 | 686.234 | 1291.24 | 654.786 | -44.507 | 645.793 | 21.6755 | 649.029 | 11.6687 | 655.595 | -7.10885 | 649.129 | 72.9302 | 651.554 | -3.94919 | 645.893 | -8.11747 | 645.085 | 220.62 | 645.085 | -100.956
645.419 | 1.24146 | 685.764 | 232.006 | 686.568 | 432.611 | 686.568 | 605.359 | 688.177 | 1432.6 | 687.039 | 1655.46 | 655.595 | -76.048 | 646.603 | -52.1675 | 649.836 | -8.08679 | 656.402 | 1.10787 | 649.937 | 87.5559 | 652.362 | -4.34911 | 646.701 | 4.61301 | 645.893 | 217.896 | 645.893 | -104.667
646.229 | -1.27738 | 686.568 | 335.214 | 687.373 | 585.642 | 687.373 | 824.354 | 688.981 | 1938.37 | 687.845 | 2143.75 | 656.402 | -73.9154 | 647.411 | -12.2815 | 650.646 | -3.31939 | 657.21 | 1.42035 | 650.745 | 160.486 | 653.171 | 1.4497 | 647.511 | -5.22093 | 646.701 | 212.344 | 646.701 | -58.3817
647.037 | -4.0656 | 687.373 | 497.871 | 688.177 | 800.655 | 688.177 | 1128.88 | 689.786 | 2545.44 | 688.649 | 2753.37 | 657.21 | -0.447843 | 648.221 | -6.93 | 651.454 | -0.169357 | 658.019 | -3.09636 | 651.554 | 328.637 | 653.979 | 0 | 648.319 | -9.6909 | 647.511 | 230.612 | 647.511 | -23.0136
647.847 | -5.99177 | 688.177 | 755.476 | 688.981 | 1109.16 | 688.981 | 1536.43 | 690.59 | 3179.03 | 689.454 | 3359.5 | 658.019 | -19.9823 | 649.029 | 30.7615 | 652.263 | -10.6017 | 658.826 | 8.69254 | 652.362 | 358.946 | 654.786 | -7.59845 | 649.129 | -24.4418 | 648.319 | 276.492 | 648.319 | -18.568
648.655 | -7.05588 | 688.981 | 1132.76 | 689.786 | 1603.99 | 689.786 | 2132.27 | 691.394 | 3698.4 | 690.258 | 3801.96 | 658.826 | -8.87155 | 649.836 | 1.54 | 653.071 | 0 | 659.633 | 6.0933 | 653.171 | 275.113 | 655.595 | 0 | 649.937 | -10.9604 | 649.129 | 280.555 | 649.129 | -11.3931
649.463 | -6.24321 | 689.786 | 1703.45 | 690.59 | 2351.03 | 690.59 | 2868.59 | 692.198 | 3985.58 | 691.062 | 3994.85 | 659.633 | 2.02596 | 650.646 | 0.77 | 653.878 | -7.35856 | 660.441 | -2.4288 | 653.979 | 233.13 | 656.402 | 30.0439 | 650.745 | 13.1417 | 649.937 | 292.611 | 649.937 | -2.93614
650.272 | -3.86131 | 690.59 | 2590.11 | 691.394 | 3209.6 | 691.394 | 3619.69 | 693.002 | 3875.45 | 691.866 | 3912.5 | 660.441 | -0.682427 | 651.454 | 88.319 | 654.688 | 0 | 661.248 | 0.0710175 | 654.786 | 227.645 | 657.21 | 9.04816 | 651.554 | 8.27838 | 650.745 | 305.299 | 650.745 | 1.08555
651.08 | -0.386131 | 691.394 | 3544.9 | 692.198 | 3990.74 | 692.198 | 3994.17 | 693.806 | 3396.58 | 692.67 | 3528.37 | 661.248 | 0.469169 | 652.263 | -1.155 | 655.495 | -3.42948 | 662.055 | 13.7419 | 655.595 | 196.367 | 658.019 | 18.9961 | 652.362 | 4.25541 | 651.554 | 282.506 | 651.554 | -2.80174
651.89 | 0.44001 | 692.198 | 3971.22 | 693.002 | 4006.02 | 693.002 | 3659.38 | 694.609 | 2787.5 | 693.474 | 2994.09 | 662.055 | 5.48074 | 653.071 | 14.7455 | 656.302 | 0 | 662.863 | 22.5196 | 656.402 | 160.816 | 658.826 | -42.3914 | 653.171 | -7.20559 | 652.362 | 264.181 | 652.362 | -44.8382
652.697 | 0.110003 | 693.002 | 3453.28 | 693.806 | 3263.45 | 693.806 | 2891.6 | 695.413 | 2160.53 | 694.278 | 2372.65 | 662.863 | 45.3174 | 653.878 | -24.0625 | 657.111 | 2.51495 | 663.67 | -0.0497122 | 657.21 | 165.376 | 659.633 | -69.0109 | 653.979 | -29.466 | 653.171 | 213.56 | 653.171 | -98.4435
653.505 | -3.44824 | 693.806 | 2412.45 | 694.609 | 2354.58 | 694.609 | 2112.22 | 696.217 | 1621.35 | 695.081 | 1815.65 | 663.67 | 42.2892 | 654.688 | -7.392 | 657.918 | 12.7695 | 664.476 | -3.93437 | 658.019 | 214.539 | 660.441 | -44.8908 | 654.786 | -29.1442 | 653.979 | 192.85 | 653.979 | -135.548
654.314 | -1.20329 | 694.609 | 1591.69 | 695.413 | 1618.63 | 695.413 | 1546.48 | 697.02 | 1220.36 | 695.885 | 1381.86 | 664.476 | 6.03521 | 655.495 | 20.1355 | 658.725 | 5.17385 | 665.283 | -6.39868 | 658.826 | 296.545 | 661.248 | 0.549888 | 655.595 | -2.27074 | 654.786 | 192.755 | 654.786 | -154.913
655.121 | -4.51908 | 695.413 | 1065.33 | 696.217 | 1142.37 | 696.217 | 1126.6 | 697.824 | 898.159 | 696.689 | 1051.73 | 665.283 | -1.62076 | 656.302 | 60.7915 | 659.534 | -3.85287 | 666.091 | -11.6114 | 659.633 | 353.175 | 662.055 | -30.7187 | 656.402 | 17.6117 | 655.595 | 188.523 | 655.595 | -161.963
655.929 | -5.25318 | 696.217 | 713.446 | 697.02 | 805.696 | 697.02 | 828.996 | 698.627 | 729.156 | 697.492 | 816.523 | 666.091 | -49.9238 | 657.111 | -5.544 | 660.341 | -19.493 | 666.897 | -6.70405 | 660.441 | 305.487 | 662.863 | -46.1406 | 657.21 | -72.9857 | 656.402 | 180.519 | 656.402 | -123.825
656.738 | -1.91494 | 697.02 | 492.677 | 697.824 | 586.221 | 697.824 | 605.693 | 699.431 | 580.241 | 698.296 | 662.683 | 666.897 | 1.72739 | 657.918 | 40.6175 | 661.148 | -5.33474 | 667.704 | 18.4432 | 661.248 | 307.183 | 663.67 | -45.3658 | 658.019 | -57.8951 | 657.21 | 165.814 | 657.21 | -90.7413
657.545 | 0.702669 | 697.824 | 348.185 | 698.627 | 448.242 | 698.627 | 438.628 | 700.234 | 481.14 | 699.099 | 524.701 | 667.704 | 85.8365 | 658.725 | 34.881 | 661.956 | 2.80286 | 668.51 | 37.3765 | 662.055 | 251.853 | 664.476 | 40.7667 | 658.826 | 3.98721 | 658.019 | 160.394 | 658.019 | -4.66268
658.352 | 0.895735 | 698.627 | 251.998 | 699.431 | 343.515 | 699.431 | 341.088 | 701.037 | 414.008 | 699.902 | 423.617 | 668.51 | 88.2677 | 659.534 | 27.104 | 662.763 | -1.41413 | 669.318 | 82.7212 | 662.863 | 260.839 | 665.283 | 108.228 | 659.633 | 41.8032 | 658.826 | 176.438 | 658.826 | -2.93614
659.161 | 0.633076 | 699.431 | 195.776 | 700.234 | 282.034 | 700.234 | 289.887 | 701.84 | 378.559 | 700.706 | 346.858 | 669.318 | 29.8775 | 660.341 | 0 | 663.57 | 0 | 670.124 | 101.683 | 663.67 | 328.263 | 666.091 | 141.496 | 660.441 | 55.7495 | 659.633 | 186.788 | 659.633 | 111.449
659.968 | 2.06086 | 700.234 | 166.611 | 701.037 | 244.287 | 701.037 | 252.44 | 702.643 | 336.991 | 701.509 | 343.29 | 670.124 | 91.1467 | 661.148 | 0 | 664.378 | 0 | 670.93 | 108.579 | 664.476 | 362.999 | 666.897 | 202.084 | 661.248 | 63.0445 | 660.441 | 196.234 | 660.441 | 94.4425
660.775 | 5.23073 | 701.037 | 143.804 | 701.84 | 205.787 | 701.84 | 218.84 | 703.446 | 304.778 | 702.312 | 318.311 | 670.93 | 119.169 | 661.956 | 0 | 665.185 | 21.9148 | 671.735 | 93.0968 | 665.283 | 370.73 | 667.704 | 245.275 | 662.055 | 63.3663 | 661.248 | 162.307 | 661.248 | 84.0523
661.583 | 5.85034 | 701.84 | 119.46 | 702.643 | 170.077 | 702.643 | 185.47 | 704.249 | 270.549 | 703.115 | 324.936 | 671.735 | 103.75 | 662.763 | -6.776 | 665.991 | -1.56655 | 672.543 | 128.322 | 666.091 | 388.858 | 668.51 | 230.378 | 662.863 | -20.0076 | 662.055 | 140.928 | 662.055 | 61.3178
662.39 | 3.0015 | 702.643 | 96.1243 | 703.446 | 143.132 | 703.446 | 152.29 | 705.052 | 235.984 | 703.918 | 300 | 672.543 | 73.233 | 663.57 | -3.388 | 666.797 | -28.5536 | 673.349 | 162.076 | 666.897 | 434.828 | 669.318 | 356.227 | 663.67 | 31.1825 | 662.863 | 161.563 | 662.863 | 26.0841
663.197 | -1.65453 | 703.446 | 63.4707 | 704.249 | 113.557 | 704.249 | 122.406 | 705.855 | 204.095 | 704.721 | 257.487 | 673.349 | 79.2682 | 664.378 | 78.309 | 667.605 | 3.55649 | 674.155 | 175.491 | 667.704 | 458.242 | 670.124 | 394.195 | 664.476 | 31.2362 | 663.67 | 167.775 | 663.67 | 33.9
664.003 | -4.99726 | 704.249 | 36.7771 | 705.052 | 96.9424 | 705.052 | 117.299 | 706.658 | 201.118 | 705.524 | 262.431 | 674.155 | 93.1513 | 665.185 | 14.322 | 668.411 | -2.47261 | 674.96 | 241.623 | 668.51 | 469.916 | 670.93 | 441.81 | 665.283 | 17.4508 | 664.476 | 175.269 | 664.476 | 51.4445
664.811 | -7.06935 | 705.052 | 22.3473 | 705.855 | 91.6988 | 705.855 | 110.935 | 707.46 | 174.885 | 706.326 | 248.365 | 674.96 | 131.41 | 665.991 | 40.3095 | 669.218 | 0 | 675.766 | 280.753 | 669.318 | 509.212 | 671.735 | 486.526 | 666.091 | -5.63216 | 665.283 | 168.501 | 665.283 | 83.494
665.618 | -5.81666 | 705.855 | 32.7893 | 706.658 | 98.0899 | 706.658 | 94.2601 | 708.263 | 181.044 | 707.129 | 223.125 | 675.766 | 242.944 | 666.797 | 1.6555 | 670.023 | -3.30246 | 676.573 | 321.596 | 670.124 | 590.49 | 672.543 | 496.599 | 666.897 | -11.1928 | 666.091 | 153.842 | 666.091 | 104.75
666.424 | -3.59641 | 706.658 | 27.0328 | 707.46 | 114.489 | 707.46 | 85.0224 | 709.066 | 183.452 | 707.932 | 212.76 | 676.573 | 328.482 | 667.605 | -0.0385 | 670.831 | -11.9651 | 677.378 | 365.207 | 670.93 | 713.707 | 673.349 | 541.94 | 667.704 | -13.6602 | 666.897 | 142.587 | 666.897 | 116.763
667.232 | 3.76478 | 707.46 | 23.2001 | 708.263 | 113.259 | 708.263 | 71.4557 | 709.868 | 177.092 | 708.734 | 203.433 | 677.378 | 397.962 | 668.411 | 28.8365 | 671.637 | 26.3773 | 678.184 | 399.36 | 671.735 | 758.135 | 674.155 | 635.52 | 668.51 | -17.7726 | 667.704 | 132.802 | 667.704 | 116.029
668.039 | 6.57097 | 708.263 | 19.6387 | 709.066 | 87.352 | 709.066 | 50.1412 | 710.67 | 152.201 | 709.537 | 196.203 | 678.184 | 439.419 | 669.218 | 106.183 | 672.443 | 72.4085 | 678.989 | 423.136 | 672.543 | 817.585 | 674.96 | 755.071 | 669.318 | -8.7969 | 668.51 | 126.769 | 668.51 | 105.66
668.845 | 8.14243 | 709.066 | 13.7417 | 709.868 | 88.1165 | 709.868 | 50.7778 | 711.471 | 144.822 | 710.339 | 181.488 | 678.989 | 515.488 | 670.023 | 111.265 | 673.249 | 126.713 | 679.794 | 429.173 | 673.349 | 907.916 | 675.766 | 911.639 | 670.124 | 2.53894 | 669.318 | 142.709 | 669.318 | 110.943
669.651 | 6.75505 | 709.868 | 7.41356 | 710.67 | 73.0489 | 710.67 | 41.8578 | 712.273 | 146.401 | 711.139 | 159.644 | 679.794 | 641.034 | 670.831 | 137.984 | 674.054 | 142.023 | 680.599 | 446.7 | 674.155 | 975.604 | 676.573 | 1159.74 | 670.93 | 1.46615 | 670.124 | 166.153 | 670.124 | 101.545
670.457 | 8.89674 | 710.67 | 6.75942 | 711.471 | 72.6146 | 711.471 | 30.5829 | 713.075 | 128.135 | 711.942 | 154.766 | 680.599 | 770.545 | 671.637 | 123.624 | 674.862 | 171.923 | 681.406 | 484.829 | 674.96 | 1007.74 | 677.378 | 1377.12 | 671.735 | -27.6423 | 670.93 | 188.023 | 670.93 | 70.24
671.264 | 12.7199 | 711.471 | 10.4129 | 712.273 | 70.0893 | 712.273 | 14.7258 | 713.877 | 117.666 | 712.744 | 150.988 | 681.406 | 877.964 | 672.443 | 203.088 | 675.667 | 190.696 | 682.211 | 536.331 | 675.766 | 1208.23 | 678.184 | 1450.95 | 672.543 | -3.16474 | 671.735 | 173.035 | 671.735 | 18.8885
672.07 | 19.7398 | 712.273 | 1.15322 | 713.075 | 53.4992 | 713.075 | 6.64432 | 714.679 | 115.762 | 713.546 | 135.463 | 682.211 | 896.645 | 673.249 | 299.068 | 676.473 | 201.882 | 683.016 | 612.526 | 676.573 | 1467.13 | 678.989 | 1547.98 | 673.349 | -19.5606 | 672.543 | 175.816 | 672.543 | -0.868437
672.876 | 25.9808 | 713.075 | 9.29844 | 713.877 | 40.2049 | 713.877 | -1.19715 | 715.481 | 70.8906 | 714.348 | 124.676 | 683.016 | 958.618 | 674.054 | 388.85 | 677.278 | 211.12 | 683.82 | 721.481 | 677.378 | 1601.91 | 679.794 | 1562.23 | 674.155 | 14.2503 | 673.349 | 154.738 | 673.349 | -47.2368
673.682 | 31.546 | 713.877 | 4.51113 | 714.679 | 23.2598 | 714.679 | -10.9792 | 716.283 | 50.313 | 715.15 | 122.019 | 683.82 | 1086.32 | 674.862 | 494.34 | 678.083 | 226.845 | 684.625 | 885.794 | 678.184 | 1702.33 | 680.599 | 1624.29 | 674.96 | 29.9667 | 674.155 | 144.566 | 674.155 | -81.9846
674.487 | 35.5914 | 714.679 | -6.81757 | 715.481 | 20.0713 | 715.481 | -16.3444 | 717.083 | 27.8008 | 715.952 | 124.027 | 684.625 | 1230.03 | 675.667 | 645.799 | 678.891 | 296.806 | 685.43 | 1070.76 | 678.989 | 1733.25 | 681.406 | 1667.16 | 675.766 | -3.4687 | 674.96 | 164.485 | 674.96 | -74.8303
675.295 | 38.8691 | 715.481 | -1.91396 | 716.283 | 21.7138 | 716.283 | -13.8404 | 717.884 | -5.67454 | 716.754 | 110.794 | 685.43 | 1402.77 | 676.473 | 817.625 | 679.696 | 364.803 | 686.234 | 1309.55 | 679.794 | 1720.21 | 682.211 | 1805.56 | 676.573 | 18.166 | 675.766 | 193.321 | 675.766 | -58.9193
676.1 | 42.1534 | 716.283 | -6.57529 | 717.083 | 25.7975 | 717.083 | -6.83019 | 718.686 | 1.16739 | 717.553 | 115.566 | 686.234 | 1650.66 | 677.278 | 966.966 | 680.501 | 411.114 | 687.039 | 1694.36 | 680.599 | 1844.77 | 683.016 | 1944.08 | 677.378 | 2.69986 | 676.573 | 221.619 | 676.573 | -14.1948
676.906 | 45.8284 | 717.083 | -0.251964 | 717.884 | 20.7315 | 717.884 | -2.30063 | 719.488 | 16.2093 | 718.355 | 95.6519 | 687.039 | 1947.56 | 678.083 | 1021.52 | 681.306 | 393.67 | 687.845 | 2188.06 | 681.406 | 1998.9 | 683.82 | 2019.34 | 678.184 | 4.79181 | 677.378 | 200.777 | 677.378 | 2.57429
677.711 | 50.655 | 717.884 | 0.62991 | 718.686 | 22.1062 | 718.686 | -0.965914 | 720.289 | 25.8614 | 719.157 | 86.2193 | 687.845 | 2351.88 | 678.891 | 1083.85 | 682.111 | 368.808 | 688.649 | 2754.26 | 682.211 | 2256.96 | 684.625 | 2095.37 | 678.989 | -53.8006 | 678.184 | 251.078 | 678.184 | 20.6667
678.516 | 68.3924 | 718.686 | 5.75157 | 719.488 | 13.2086 | 719.488 | 3.27972 | 721.091 | 12.1776 | 719.958 | 76.587 | 688.649 | 2895.32 | 679.696 | 1094.82 | 682.915 | 415.128 | 689.454 | 3302.01 | 683.016 | 2346.19 | 685.43 | 2245.22 | 679.794 | -11.6934 | 678.989 | 257.771 | 678.989 | -6.55463
679.323 | 77.4463 | 719.488 | 15.5249 | 720.289 | -3.44227 | 720.289 | 4.07294 | 721.89 | 18.0969 | 720.76 | 94.8418 | 689.454 | 3450.46 | 680.501 | 1196.5 | 683.72 | 474.419 | 690.258 | 3742.21 | 683.82 | 2387.22 | 686.234 | 2274.54 | 680.599 | -0.0357598 | 679.794 | 247.26 | 679.794 | -63.065
680.128 | 88.0469 | 720.289 | 9.47288 | 721.091 | 4.33436 | 721.091 | -1.75621 | 722.691 | 9.40736 | 721.561 | 104.003 | 690.258 | 3855.71 | 681.306 | 1234.27 | 684.527 | 569.479 | 691.062 | 3964 | 684.625 | 2395.88 | 687.039 | 2282.33 | 681.406 | -1.43039 | 680.599 | 240.812 | 680.599 | -114.83
680.933 | 96.7035 | 721.091 | 0 | 721.89 | 6.37855 | 721.89 | 6.15405 | 723.493 | -5.41094 | 722.36 | 127.046 | 691.062 | 4002.03 | 682.111 | 1364.98 | 685.331 | 728.082 | 691.866 | 3854.51 | 685.43 | 2470.86 | 687.845 | 2381.16 | 682.211 | -33.6499 | 681.406 | 225.645 | 681.406 | -144.998
681.738 | 103.78 | 721.89 | -15.1178 | 722.691 | -0.378323 | 722.691 | -1.32155 | 724.294 | 9.35558 | 723.162 | 93.9873 | 691.866 | 3896.49 | 682.915 | 1525.87 | 686.136 | 965.893 | 692.67 | 3437.58 | 686.234 | 2507.53 | 688.649 | 2529.36 | 683.016 | -2.59258 | 682.211 | 237.258 | 682.211 | -139.829
682.543 | 111.781 | 722.691 | -22.0081 | 723.493 | 6.23532 | 723.493 | -3.66169 | 725.095 | 14.5406 | 723.963 | 66.3887 | 692.67 | 3451.67 | 683.72 | 1751.21 | 686.941 | 1301.55 | 693.474 | 2856.19 | 687.039 | 2577.84 | 689.454 | 2564.35 | 683.82 | -4.82757 | 683.016 | 261.353 | 683.016 | -103.085
683.348 | 123.192 | 723.493 | -3.25131 | 724.294 | 0.146347 | 724.294 | -7.49608 | 725.894 | 6.07465 | 724.764 | 44.0279 | 693.474 | 3216.85 | 684.527 | 1830.21 | 687.745 | 1793.02 | 694.278 | 2304.72 | 687.845 | 2634.8 | 690.258 | 2733.99 | 684.625 | 2.14559 | 683.82 | 298.248 | 683.82 | -10.566
684.153 | 144.873 | 724.294 | 4.62742 | 725.095 | -6.78957 | 725.095 | -1.45619 | 726.695 | 2.81962 | 725.565 | 40.7487 | 694.278 | 2727.77 | 685.331 | 1826.44 | 688.549 | 2434.2 | 695.081 | 1751.72 | 688.649 | 2770.66 | 691.062 | 2867.87 | 685.43 | -17.6474 | 684.625 | 321.174 | 684.625 | 25.9911
684.957 | 173.267 | 725.095 | 2.81037 | 725.894 | 0.0871854 | 725.894 | -7.59999 | 727.496 | -3.27857 | 726.364 | 27.7928 | 695.081 | 2272.42 | 686.136 | 1844.42 | 689.354 | 3078.64 | 695.885 | 1366.65 | 689.454 | 2759.5 | 691.866 | 2959.17 | 686.234 | -3.91569 | 685.43 | 315.047 | 685.43 | 21.5145
685.764 | 214.619 | 725.894 | -7.71398 | 726.695 | -4.12263 | 726.695 | -8.57615 | 728.296 | -30.7757 | 727.165 | 30.3285 | 695.885 | 1907.21 | 686.941 | 1950.72 | 690.158 | 3593.96 | 696.689 | 1187.23 | 690.258 | 2778.44 | 692.67 | 3070.02 | 687.039 | 59.7903 | 686.234 | 260.052 | 686.234 | -13.833
686.568 | 281.862 | 726.695 | -4.33669 | 727.496 | -17.8839 | 727.496 | -0.56345 | 729.095 | -42.2566 | 727.966 | 42.7462 | 696.689 | 1682.31 | 687.745 | 2096.59 | 690.962 | 3942.81 | 697.492 | 1028.38 | 691.062 | 2957.43 | 693.474 | 3188.68 | 687.845 | 104.418 | 687.039 | 215.172 | 687.039 | -44.9829
687.373 | 360.052 | 727.496 | 5.0732 | 728.296 | -16.4703 | 728.296 | 5.72817 | 729.896 | -46.2483 | 728.767 | 67.8646 | 697.492 | 1620.93 | 688.549 | 2301.8 | 691.766 | 3985.39 | 698.296 | 891.447 | 691.866 | 2989.19 | 694.278 | 3329.57 | 688.649 | 86.5565 | 687.845 | 192.85 | 687.845 | -44.0318
688.177 | 470.317 | 728.296 | -0.799501 | 729.095 | -7.87004 | 729.095 | 11.7505 | 730.696 | -46.9521 | 729.565 | 91.041 | 698.296 | 1588.11 | 689.354 | 2488.72 | 692.57 | 3664.15 | 699.099 | 778.87 | 692.67 | 3050.12 | 695.081 | 3466.72 | 689.454 | 43.466 | 688.649 | 209.308 | 688.649 | -50.7622
688.981 | 675.786 | 729.095 | -5.62074 | 729.896 | 0.720837 | 729.896 | 11.411 | 731.497 | -57.1149 | 730.366 | 98.6315 | 699.099 | 1566.36 | 690.158 | 2828.98 | 693.374 | 3108.16 | 699.902 | 713.214 | 693.474 | 3184.48 | 695.885 | 3500.56 | 690.258 | 52.7814 | 689.454 | 207.15 | 689.454 | -47.6503
689.786 | 1233.4 | 729.896 | -0.760738 | 730.696 | -5.39149 | 730.696 | 5.78817 | 732.295 | -43.1745 | 731.166 | 100.08 | 699.902 | 1526.25 | 690.962 | 3137.75 | 694.18 | 2485.73 | 700.706 | 653.396 | 694.278 | 3371.75 | 696.689 | 3524.28 | 691.062 | 21.3665 | 690.258 | 163.09 | 690.258 | -50.8656
690.59 | 2369.93 | 730.696 | 4.82124 | 731.497 | -12.7057 | 731.497 | 5.0769 | 733.096 | -20.0598 | 731.967 | 98.1099 | 700.706 | 1480.1 | 691.766 | 3250.59 | 694.983 | 1794.1 | 701.509 | 608.165 | 695.081 | 3451.79 | 697.492 | 3557.32 | 691.866 | -71.3944 | 691.062 | 191.492 | 691.062 | 24.1508
691.394 | 3672.53 | 731.497 | 15.2971 | 732.295 | -17.2456 | 732.295 | 1.3435 | 733.896 | -33.5718 | 732.765 | 97.0446 | 701.509 | 1412.56 | 692.57 | 3388.81 | 695.787 | 1322.08 | 702.312 | 588.82 | 695.885 | 3572.43 | 698.296 | 3657.1 | 692.67 | -76.1862 | 691.866 | 196.658 | 691.866 | 23.0239
692.198 | 3986.86 | 732.295 | 17.3613 | 733.096 | -5.74334 | 733.096 | 10.1992 | 734.694 | -40.4349 | 733.566 | 82.8458 | 702.312 | 1345.75 | 693.374 | 3472.74 | 696.591 | 962.608 | 703.115 | 542.737 | 696.689 | 3665.1 | 699.099 | 3768.91 | 693.474 | 24.0484 | 692.67 | 160.497 | 692.67 | -13.6365
693.002 | 2878.29 | 733.096 | 8.9738 | 733.896 | -9.64645 | 733.896 | 10.6616 | 735.495 | -74.0821 | 734.366 | 64.1582 | 703.115 | 1286.89 | 694.18 | 3378.53 | 697.394 | 710.884 | 703.918 | 526.112 | 697.492 | 3718.6 | 699.902 | 3840.42 | 694.278 | 53.7112 | 693.474 | 140.824 | 693.474 | -64.9363
693.806 | 1673.01 | 733.896 | -0.101755 | 734.694 | -12.8194 | 734.694 | 2.4704 | 736.295 | -68.0639 | 735.166 | 34.6176 | 703.918 | 1277.23 | 694.983 | 3471.51 | 698.198 | 635.952 | 704.721 | 510.19 | 698.296 | 3766.86 | 700.706 | 3838.49 | 695.081 | 74.2909 | 694.278 | 119.482 | 694.278 | -32.6594
694.609 | 928.626 | 734.694 | -8.30997 | 735.495 | -8.37292 | 735.495 | 0.816637 | 737.095 | -16.8659 | 735.964 | 15.4861 | 704.721 | 1272.34 | 695.787 | 3517.44 | 699.001 | 579.946 | 705.524 | 489.666 | 699.099 | 3893.21 | 701.509 | 3805.17 | 695.885 | 39.1391 | 695.081 | 105.418 | 695.081 | -19.974
695.413 | 563.83 | 735.495 | -8.6007 | 736.295 | -0.786226 | 736.295 | -8.33321 | 737.893 | -5.41094 | 736.764 | 18.732 | 705.524 | 1307.85 | 696.591 | 3549.08 | 699.804 | 538.428 | 706.326 | 490.759 | 699.902 | 4011.98 | 702.312 | 3801.87 | 696.689 | 0.786715 | 695.885 | 94.4829 | 695.885 | -37.9114
696.217 | 388.385 | 736.295 | -1.83643 | 737.095 | -0.417245 | 737.095 | -12.9681 | 738.693 | -3.22208 | 737.564 | 27.3378 | 706.326 | 1220.67 | 697.394 | 3583.2 | 700.608 | 493.167 | 707.129 | 472.905 | 700.706 | 4019.51 | 703.115 | 3904.15 | 697.492 | -25.7828 | 696.689 | 71.0578 | 696.689 | -39.3381
697.02 | 295.532 | 737.095 | 0.0775274 | 737.893 | 2.66383 | 737.893 | -18.2411 | 739.492 | -11.2691 | 738.362 | 25.4791 | 707.129 | 1237.92 | 698.198 | 3859.28 | 701.411 | 430.319 | 707.932 | 469.951 | 701.509 | 3928.83 | 703.918 | 3917.55 | 698.296 | -76.9908 | 697.492 | 20.484 | 697.492 | -38.1078
697.824 | 216.626 | 737.893 | -1.1726 | 738.693 | 2.42562 | 738.693 | -16.4791 | 740.29 | -4.4695 | 739.162 | 38.0299 | 707.932 | 1263.15 | 699.001 | 3967.39 | 702.214 | 340.966 | 708.734 | 463.588 | 702.312 | 3892.53 | 704.721 | 3893.53 | 699.099 | -83.1951 | 698.296 | -19.0417 | 698.296 | -15.332
698.627 | 168.055 | 738.693 | 3.05749 | 739.492 | -2.95341 | 739.492 | -13.8931 | 741.09 | -0.0494257 | 739.962 | 27.4211 | 708.734 | 1377.16 | 699.804 | 4004.65 | 703.017 | 266.39 | 709.537 | 439.52 | 703.115 | 3923.03 | 705.524 | 3913.88 | 699.902 | -83.4633 | 699.099 | -58.2847 | 699.099 | -16.0454
699.431 | 134.661 | 739.492 | -2.3016 | 740.29 | -4.13819 | 740.29 | -12.5437 | 741.889 | -9.74157 | 740.76 | 17.6001 | 709.537 | 1501.7 | 700.608 | 3816.2 | 703.82 | 244.306 | 710.339 | 416.077 | 703.918 | 3974.51 | 706.326 | 3995.69 | 700.706 | -46.4162 | 699.902 | -62.8189 | 699.902 | -23.913
700.234 | 116.493 | 740.29 | 1.78798 | 741.09 | -3.06706 | 741.09 | -0.0482957 | 742.687 | -35.9207 | 741.559 | 22.1166 | 710.339 | 1554.18 | 701.411 | 3765.42 | 704.623 | 183.109 | 711.139 | 365.328 | 704.721 | 3921.95 | 707.129 | 3978.86 | 701.509 | -32.595 | 700.706 | -47.1519 | 700.706 | -56.8412
701.037 | 103.901 | 741.09 | -0.930329 | 741.889 | -7.51196 | 741.889 | -2.7031 | 743.486 | -72.5805 | 742.359 | 16.0909 | 711.139 | 1504.9 | 702.214 | 3869.79 | 705.424 | 97.9729 | 711.942 | 351.828 | 705.524 | 3911.91 | 707.932 | 3953.92 | 702.312 | -47.2386 | 701.509 | -7.66383 | 701.509 | -67.8621
701.84 | 91.1517 | 741.889 | -0.654138 | 742.687 | -4.97891 | 742.687 | -2.81725 | 744.284 | -83.8142 | 743.156 | 37.7913 | 711.942 | 1363.83 | 703.017 | 3768 | 706.227 | 29.3834 | 712.744 | 366.152 | 706.326 | 3917.48 | 708.734 | 3965.52 | 703.115 | -68.1402 | 702.312 | -1.29144 | 702.312 | -69.1958
702.643 | 84.464 | 742.687 | -13.3299 | 743.486 | 3.96071 | 743.486 | -12.5393 | 745.083 | -58.5224 | 743.956 | 67.0379 | 712.744 | 1233.87 | 703.82 | 3595.94 | 707.029 | 4.25086 | 713.546 | 361.536 | 707.129 | 3903.63 | 709.537 | 3926.75 | 703.918 | -53.0496 | 703.115 | 18.7118 | 703.115 | -69.6714
703.446 | 76.4495 | 743.486 | -9.99135 | 744.284 | 17.3157 | 744.284 | -24.6572 | 745.882 | -49.7952 | 744.755 | 73.0581 | 713.546 | 1168.12 | 704.623 | 3616.5 | 707.832 | -4.30166 | 714.348 | 356.55 | 707.932 | 3718.96 | 710.339 | 3857.41 | 704.721 | 37.8517 | 703.918 | 18.3913 | 703.918 | -57.1204
704.249 | 66.2193 | 744.284 | -7.59769 | 745.083 | 13.0155 | 745.083 | -11.4271 | 746.68 | -23.9856 | 745.552 | 40.5823 | 714.348 | 1151.28 | 705.424 | 3690.38 | 708.634 | 36.1238 | 715.15 | 322.959 | 708.734 | 3844.75 | 711.139 | 3724.82 | 705.524 | 75.757 | 704.721 | -13.876 | 704.721 | -66.0012
705.052 | 56.1933 | 745.083 | -5.67404 | 745.882 | 20.884 | 745.882 | -9.48352 | 747.479 | -30.7428 | 746.351 | 17.6056 | 715.15 | 1164.11 | 706.227 | 3833.02 | 709.437 | 35.7766 | 715.952 | 333.96 | 709.537 | 3796.91 | 711.942 | 3709.22 | 706.326 | 60.0049 | 705.524 | -40.3553 | 705.524 | -30.447
705.855 | 49.2497 | 745.882 | -3.12532 | 746.68 | 21.7092 | 746.68 | -9.76891 | 748.276 | -18.7276 | 747.149 | -3.20153 | 715.952 | 1071.62 | 707.029 | 3831.44 | 710.239 | -4.17465 | 716.754 | 304.218 | 710.339 | 3713.16 | 712.744 | 3604.89 | 707.129 | 13.696 | 706.326 | -49.0089 | 706.326 | -20.5633
706.658 | 43.0289 | 746.68 | -3.93452 | 747.479 | 10.3548 | 747.479 | -9.94453 | 749.075 | 0.470721 | 747.948 | 6.79146 | 716.754 | 942.048 | 707.832 | 3685.91 | 711.042 | 8.3747 | 717.553 | 271.805 | 711.139 | 3604.61 | 713.546 | 3474.29 | 707.932 | -57.6626 | 707.129 | -59.4442 | 707.129 | -62.331
707.46 | 41.6797 | 747.479 | -2.87336 | 748.276 | 2.02706 | 748.276 | -6.73798 | 749.873 | 17.3131 | 748.747 | 10.7975 | 717.553 | 860.775 | 708.634 | 3572.88 | 711.844 | 19.5353 | 718.355 | 235.011 | 711.942 | 3510.89 | 714.348 | 3343.82 | 708.734 | -49.3842 | 707.932 | -57.1724 | 707.932 | -126.699
708.263 | 39.6683 | 748.276 | -3.21254 | 749.075 | 0.859399 | 749.075 | 0.635162 | 750.67 | 22.3404 | 749.544 | 5.77052 | 718.355 | 757.729 | 709.437 | 3542.23 | 712.646 | 26.6314 | 719.157 | 191.825 | 712.744 | 3464.68 | 715.15 | 3160.16 | 709.537 | -3.03958 | 708.734 | -49.4048 | 708.734 | -113.848
709.066 | 40.0858 | 749.075 | 0 | 749.873 | 3.21185 | 749.873 | -7.15069 | 751.469 | 15.522 | 750.342 | -9.70446 | 719.157 | 684.986 | 710.239 | 3568.37 | 713.448 | 18.6208 | 719.958 | 157.694 | 713.546 | 3421.88 | 715.952 | 3043.13 | 710.339 | 63.6166 | 709.537 | -35.3875 | 709.537 | -66.3217
709.868 | 48.6503 | 749.873 | 6.31364 | 750.67 | 3.35197 | 750.67 | 3.69096 | 752.266 | 7.16908 | 751.139 | -23.2152 | 719.958 | 611.113 | 711.042 | 3492.1 | 714.248 | 41.4755 | 720.76 | 144.201 | 714.348 | 3377.87 | 716.754 | 2940.48 | 711.139 | 80.7455 | 710.339 | -21.8037 | 710.339 | -8.06405
710.67 | 48.3158 | 750.67 | 0 | 751.469 | 0.602514 | 751.469 | 2.66505 | 753.064 | 1.26624 | 751.938 | -22.3774 | 720.76 | 653.125 | 711.844 | 3358.36 | 715.05 | 45.5485 | 721.561 | 126.759 | 715.15 | 3352.19 | 717.553 | 2829.8 | 711.942 | 62.5796 | 711.139 | -12.2923 | 711.139 | 3.32901
711.471 | 41.3048 | 751.469 | -2.39366 | 752.266 | 2.54239 | 752.266 | -3.21679 | 753.861 | -7.12907 | 752.737 | -3.9062 | 721.561 | 684.282 | 712.646 | 3211.9 | 715.852 | 29.9338 | 722.36 | 109.786 | 715.952 | 3206.51 | 718.355 | 2698.32 | 712.744 | 35.6882 | 711.942 | -0.047133 | 711.942 | 7.52645
712.273 | 34.3657 | 752.266 | -1.30343 | 753.064 | 5.03807 | 753.064 | -10.8768 | 754.659 | -9.51562 | 753.533 | -0.937709 | 722.36 | 709.042 | 713.448 | 3112.34 | 716.654 | -4.01376 | 723.162 | 102.734 | 716.754 | 2973.16 | 719.157 | 2566.98 | 713.546 | 39.747 | 712.744 | 28.8077 | 712.744 | 11.1346
713.075 | 29.5166 | 753.064 | 0.838265 | 753.861 | 2.05353 | 753.861 | -3.7056 | 755.456 | 35.7489 | 754.332 | 29.2909 | 723.162 | 642.59 | 714.248 | 2934.7 | 717.456 | 75.7703 | 723.963 | 111.22 | 717.553 | 2796.02 | 719.958 | 2367.14 | 714.348 | 81.5322 | 713.546 | 37.2917 | 713.546 | 17.9063
713.877 | 26.7957 | 753.861 | 1.19683 | 754.659 | -3.06862 | 754.659 | -4.291 | 756.254 | 40.4396 | 755.128 | 44.1334 | 723.963 | 646.45 | 715.05 | 2719.1 | 718.257 | -25.4374 | 724.764 | 114.736 | 718.355 | 2650.55 | 720.76 | 2130.82 | 715.15 | 55.3204 | 714.348 | 40.8643 | 714.348 | 17.8546
714.679 | 25.4959 | 754.659 | 5.48506 | 755.456 | 4.82945 | 755.456 | -1.69913 | 757.052 | 43.1722 | 755.926 | 71.5877 | 724.764 | 595.993 | 715.852 | 2389.12 | 719.059 | 0 | 725.565 | 103.046 | 719.157 | 2579.36 | 721.561 | 1970.12 | 715.952 | 12.4086 | 715.15 | 24.5375 | 715.15 | -5.37604
715.481 | 24.3667 | 755.456 | 13.7224 | 756.254 | -0.026467 | 756.254 | 6.88434 | 757.849 | 50.8355 | 756.723 | 92.3782 | 725.565 | 537.177 | 716.654 | 2180.18 | 719.859 | 52.7039 | 726.364 | 73.3469 | 719.958 | 2425.35 | 722.36 | 1941.38 | 716.754 | 8.40354 | 715.952 | 6.59862 | 715.952 | -70.5191
716.283 | 24.0816 | 756.254 | -1.95272 | 757.052 | 5.08478 | 757.052 | 8.94495 | 758.647 | 41.4635 | 757.521 | 105.545 | 726.364 | 406.854 | 717.456 | 2067.14 | 720.66 | 22.245 | 727.165 | 45.1458 | 720.76 | 2297.03 | 723.162 | 1719.07 | 717.553 | 56.8044 | 716.754 | -23.5665 | 716.754 | -109.806
717.083 | 23.7673 | 757.052 | 0.222891 | 757.849 | 5.57364 | 757.849 | 2.26697 | 759.443 | 12.4011 | 758.317 | 73.0026 | 727.165 | 309.545 | 718.257 | 1991.22 | 721.461 | -1.11776 | 727.966 | 26.7452 | 721.561 | 2206.61 | 723.963 | 1606.02 | 718.355 | 23.7981 | 717.553 | -41.4016 | 717.553 | -140.335
717.884 | 25.1547 | 757.849 | -3.08171 | 758.647 | 11.7327 | 758.647 | -1.98891 | 760.241 | -36.1537 | 759.115 | 59.8858 | 727.966 | 224.988 | 719.059 | 1978.32 | 722.263 | -6.03757 | 728.767 | 31.83 | 722.36 | 2106.19 | 724.764 | 1435.96 | 719.157 | -6.38312 | 718.355 | -16.7134 | 718.355 | -137.926
718.686 | 26.5061 | 758.647 | -7.6413 | 759.443 | 5.09568 | 759.443 | -6.35894 | 761.037 | -56.2323 | 759.911 | 39.2229 | 728.767 | 226.651 | 719.859 | 1867.6 | 723.064 | 0 | 729.565 | 44.8688 | 723.162 | 1948.26 | 725.565 | 1248.6 | 719.958 | -28.5363 | 719.157 | -3.74236 | 719.157 | -126.254
719.488 | 24.8763 | 759.443 | -5.50445 | 760.241 | 0.23976 | 760.241 | -7.71561 | 761.834 | -40.4749 | 760.709 | 28.3643 | 729.565 | 213.749 | 720.66 | 1797.91 | 723.865 | 7.34162 | 730.366 | 22.9244 | 723.963 | 1755.7 | 726.364 | 1097.3 | 720.76 | -27.9284 | 719.958 | 13.2632 | 719.958 | -91.9406
720.289 | 16.5453 | 760.241 | -0.00484546 | 761.037 | -1.85892 | 761.037 | -6.02233 | 762.63 | -7.07258 | 761.505 | 60.8845 | 730.366 | 222.471 | 721.461 | 1697.2 | 724.664 | 17.2321 | 731.166 | 12.7192 | 724.764 | 1555.34 | 727.165 | 975.451 | 721.561 | 0.107279 | 720.76 | 11.3402 | 720.76 | -42.6051
721.091 | 16.0536 | 761.037 | -0.431246 | 761.834 | -6.29603 | 761.834 | -4.56175 | 763.426 | -1.65929 | 762.303 | 89.6927 | 731.166 | 228.421 | 722.263 | 1539.62 | 725.465 | 4.07303 | 731.967 | 15.9008 | 725.565 | 1361.2 | 727.966 | 870.323 | 722.36 | 77.8132 | 721.561 | 28.7134 | 721.561 | 6.32718
721.89 | 10.091 | 761.834 | -0.445783 | 762.63 | 1.27042 | 762.63 | -4.25588 | 764.224 | 1.6946 | 763.099 | 103.353 | 731.967 | 250.003 | 723.064 | 1416.42 | 726.266 | -0.499603 | 732.765 | 35.3383 | 726.364 | 1244.81 | 728.767 | 810.485 | 723.162 | 105.903 | 722.36 | 15.9687 | 722.36 | 11.1243
722.691 | 9.59491 | 762.63 | -0.838265 | 763.426 | -0.937244 | 763.426 | -3.69682 | 765.019 | -10.4524 | 763.896 | 98.8201 | 732.765 | 239.809 | 723.865 | 1231.58 | 727.067 | -39.494 | 733.566 | 57.1194 | 727.165 | 1174.55 | 729.565 | 761.07 | 723.963 | 104.866 | 723.162 | -4.9961 | 723.162 | -41.3955
723.493 | 10.5198 | 763.426 | 1.35188 | 764.224 | -0.373652 | 764.224 | -0.611746 | 765.817 | 10.097 | 764.692 | 83.3174 | 733.566 | 187.177 | 724.664 | 1150.77 | 727.866 | -33.2363 | 734.366 | 65.0591 | 727.966 | 1146.64 | 730.366 | 616.199 | 724.764 | 63.5809 | 723.963 | 2.87511 | 723.963 | -60.1806
724.294 | 11.8129 | 764.224 | -2.63593 | 765.019 | -1.88383 | 765.019 | -1.21325 | 766.612 | 28.6881 | 765.489 | 65.2512 | 734.366 | 158.11 | 725.465 | 982.944 | 728.667 | 0 | 735.166 | 64.5762 | 728.767 | 1038.45 | 731.166 | 630.172 | 725.565 | 23.9233 | 724.764 | 54.9006 | 724.764 | -30.2195
725.095 | 14.2307 | 765.019 | 1.84128 | 765.817 | -8.14405 | 765.817 | -0.862005 | 767.409 | 22.7782 | 766.285 | 51.9791 | 735.166 | 60.5867 | 726.266 | 875.259 | 729.468 | 5.33474 | 735.964 | 46.623 | 729.565 | 903.775 | 731.967 | 607.276 | 726.364 | -33.7572 | 725.565 | 86.8567 | 725.565 | 17.193
725.894 | 14.5989 | 765.817 | 11.3675 | 766.612 | -6.68837 | 766.612 | -0.962987 | 768.205 | 13.2202 | 767.082 | 56.8452 | 735.964 | -0.76773 | 727.067 | 790.906 | 730.268 | 6.64726 | 736.764 | 29.3515 | 730.366 | 831.88 | 732.765 | 621.898 | 727.165 | -17.4686 | 726.364 | 102.382 | 726.364 | -2.08838
726.695 | 14.3856 | 766.612 | 12.6418 | 767.409 | -1.79509 | 767.409 | 3.29143 | 769.002 | -12.9613 | 767.877 | 64.5133 | 736.764 | 39.1969 | 727.866 | 546.354 | 731.067 | 14.48 | 737.564 | 10.5461 | 731.166 | 760.161 | 733.566 | 629.272 | 727.966 | 48.6869 | 727.165 | 107.661 | 727.165 | -5.54145
727.496 | 17.0167 | 767.409 | 3.261 | 768.205 | 8.13627 | 768.205 | 2.97824 | 769.797 | -25.7908 | 768.673 | 82.8291 | 737.564 | 51.1607 | 728.667 | 582.12 | 731.867 | 16.9357 | 738.362 | -10.7023 | 731.967 | 753.729 | 734.366 | 446.884 | 728.767 | 103.364 | 727.966 | 108.019 | 727.966 | -1.40604
728.296 | 15.2948 | 768.205 | -6.11497 | 769.002 | -0.256886 | 769.002 | -0.727363 | 770.592 | -44.9633 | 769.47 | 113.18 | 738.362 | 57.6011 | 729.468 | 407.253 | 732.668 | -1.6597 | 739.162 | -12.5204 | 732.765 | 680.072 | 735.166 | 495.424 | 729.565 | 114.145 | 728.767 | 99.9974 | 728.767 | 12.5303
729.095 | 16.6463 | 769.002 | 0.998165 | 769.797 | -10.6818 | 769.797 | -5.59352 | 771.389 | -55.3991 | 770.265 | 128.122 | 739.162 | 52.6322 | 730.268 | 247.671 | 733.468 | -13.1844 | 739.962 | -12.3926 | 733.566 | 465.247 | 735.964 | 455.332 | 730.366 | 59.3791 | 729.565 | 97.4617 | 729.565 | -8.98418
729.896 | 12.6054 | 769.797 | 2.27737 | 770.592 | -6.45484 | 770.592 | -3.66901 | 772.184 | -49.8635 | 771.062 | 105.662 | 739.962 | 50.9474 | 731.067 | 102.449 | 734.266 | -11.9566 | 740.76 | -14.8356 | 734.366 | 324.452 | 736.764 | 384.022 | 731.166 | 31.6831 | 730.366 | 86.5928 | 730.366 | -21.6799
730.696 | 9.67573 | 770.592 | 1.60869 | 771.389 | 7.23172 | 771.389 | -3.55632 | 772.981 | -36.6621 | 771.857 | 62.1718 | 740.76 | 46.597 | 731.867 | 100.716 | 735.067 | 30.8992 | 741.559 | -10.6881 | 735.166 | 308.527 | 737.564 | 392.695 | 731.967 | 38.3523 | 731.166 | 68.1826 | 731.166 | -55.5593
731.497 | 6.54852 | 771.389 | -3.01872 | 772.184 | 0.393891 | 772.184 | -10.0484 | 773.776 | -11.0855 | 772.652 | 42.6297 | 741.559 | 31.0718 | 732.668 | 51.7055 | 735.867 | 24.8362 | 742.359 | -3.52247 | 735.964 | 320.069 | 738.362 | 397.319 | 732.765 | 47.3459 | 731.967 | 62.5173 | 731.967 | -86.0683
732.295 | 3.79397 | 772.184 | 0 | 772.981 | 2.12826 | 772.981 | -7.77268 | 774.57 | 5.05554 | 773.449 | 29.2077 | 742.359 | -22.0296 | 733.468 | 43.3895 | 736.665 | 0 | 743.156 | -0.12073 | 736.764 | 324.563 | 739.162 | 378.923 | 733.566 | 39.747 | 732.765 | 31.9279 | 732.765 | -46.6991
733.096 | 1.38962 | 772.981 | -3.64379 | 773.776 | -3.90933 | 773.776 | -2.34015 | 775.367 | 7.47505 | 774.243 | 32.0097 | 743.156 | 27.6383 | 734.266 | 62.909 | 737.465 | 6.46096 | 743.956 | 13.543 | 737.564 | 346.325 | 739.962 | 314.661 | 734.366 | -4.89909 | 733.566 | 13.7157 | 733.566 | -36.8052
733.896 | -2.06086 | 773.776 | -0.925484 | 774.57 | 3.16514 | 774.57 | 0.689312 | 776.162 | 7.71512 | 775.04 | -0.521566 | 743.956 | 41.0736 | 735.067 | 0.1155 | 738.265 | -19.8825 | 744.755 | 28.6414 | 738.362 | 355.532 | 740.76 | 197.06 | 735.166 | -17.2541 | 734.366 | -7.49415 | 734.366 | -26.9215
734.694 | -3.27089 | 774.57 | -3.13017 | 775.367 | 3.06239 | 775.367 | 5.09593 | 776.956 | -4.53304 | 775.835 | -0.282977 | 744.755 | 49.6892 | 735.867 | -1.6555 | 739.065 | -17.4946 | 745.552 | 39.3934 | 739.162 | 382.14 | 741.559 | 92.9061 | 735.964 | -32.2732 | 735.166 | -12.8108 | 735.166 | -17.0379
735.495 | -1.32228 | 775.367 | 0.954556 | 776.162 | 1.43856 | 776.162 | 0.641016 | 777.753 | 5.38269 | 776.629 | -0.0499372 | 745.552 | -3.36948 | 736.665 | 10.472 | 739.862 | 0 | 746.351 | 32.6964 | 739.962 | 301.897 | 742.359 | 54.4639 | 736.764 | 48.4366 | 735.964 | -17.3827 | 735.964 | -7.17494
736.295 | 1.22574 | 776.162 | -10.5001 | 776.956 | 1.46503 | 776.956 | -1.07714 | 778.547 | 12.0834 | 777.426 | -0.848932 | 746.351 | -52.1417 | 737.465 | -14.553 | 740.662 | -10.5001 | 747.149 | 15.8582 | 740.76 | 271.633 | 743.156 | 42.2164 | 737.564 | 100.753 | 736.764 | -26.1306 | 736.764 | -1.08555
737.095 | 4.21377 | 776.956 | -0.276191 | 777.753 | -1.02443 | 777.753 | 0.0585403 | 779.341 | 21.9074 | 778.22 | 2.69106 | 747.149 | -50.1371 | 738.265 | -31.9165 | 741.462 | -7.25694 | 747.948 | 12.9962 | 741.559 | 251.787 | 743.956 | 87.6071 | 738.362 | 117.292 | 737.564 | -23.0009 | 737.564 | -2.20211
737.893 | 4.79746 | 777.753 | 15.2584 | 778.547 | 0.325389 | 778.547 | 2.19526 | 780.137 | 14.8889 | 779.014 | 12.3234 | 747.948 | -12.8382 | 739.065 | 0 | 742.259 | -19.349 | 748.747 | 16.0997 | 742.359 | 183.129 | 744.755 | 132.573 | 739.162 | 119.67 | 738.362 | 6.23099 | 738.362 | -3.29799
738.693 | 4.0656 | 778.547 | 3.64379 | 779.341 | -2.71053 | 779.341 | 6.47016 | 780.932 | 3.93287 | 779.811 | 28.037 | 748.747 | -4.52108 | 739.862 | 0 | 743.059 | -20.4922 | 749.544 | 16.7246 | 743.156 | 118.768 | 745.552 | 54.9888 | 739.962 | 105.223 | 739.162 | 17.9765 | 739.162 | -4.41455
739.492 | 3.84111 | 779.341 | 0 | 780.137 | 0.38455 | 780.137 | -1.46497 | 781.726 | -6.2653 | 780.605 | 57.5887 | 749.544 | 3.02827 | 740.662 | 0 | 743.856 | -0.389521 | 750.342 | 5.6672 | 743.956 | 116.565 | 746.351 | 19.396 | 740.76 | 62.8299 | 739.962 | -3.93089 | 739.962 | -5.52078
740.29 | 4.4652 | 780.137 | 2.01087 | 780.932 | 10.4389 | 780.932 | 5.14276 | 782.522 | 0.743739 | 781.399 | 87.6342 | 750.342 | 0 | 741.462 | -0.077 | 744.656 | 21.2035 | 751.139 | -13.0317 | 744.755 | 61.168 | 747.149 | -25.5448 | 741.559 | 20.7943 | 740.76 | -27.62 | 740.76 | -6.63734
741.09 | 3.03068 | 780.932 | 11.0525 | 781.726 | 7.4995 | 781.726 | 5.49839 | 783.316 | 5.11674 | 782.195 | 109.729 | 751.139 | 6.78162 | 742.259 | 0 | 745.455 | 0.00846784 | 751.938 | -10.3188 | 745.552 | -1.54186 | 747.948 | 16.1217 | 742.359 | -5.98976 | 741.559 | -23.2743 | 741.559 | -8.45692
741.889 | 3.87254 | 781.726 | -0.305264 | 782.522 | 2.94407 | 782.522 | 1.95085 | 784.11 | 16.2399 | 782.989 | 112.88 | 751.938 | 14.6722 | 743.059 | 0.7315 | 746.252 | -2.65043 | 752.737 | -4.34627 | 746.351 | -34.736 | 748.747 | 15.2219 | 743.156 | -14.8939 | 742.359 | -10.6992 | 742.359 | -3.47375
742.687 | 3.73111 | 782.522 | 3.25615 | 783.316 | -0.259999 | 783.316 | -6.33845 | 784.905 | 27.0806 | 783.783 | 89.2988 | 752.737 | 1.02364 | 743.856 | 0 | 747.051 | -22.372 | 753.533 | 5.34762 | 747.149 | -21.5861 | 749.544 | 43.4911 | 743.956 | -4.61301 | 743.156 | 26.9884 | 743.156 | -8.92215
743.486 | -2.2427 | 783.316 | 0 | 784.11 | 0.146347 | 784.11 | -5.02715 | 785.699 | 46.4625 | 784.579 | 58.6484 | 753.533 | -0.0853034 | 744.656 | 0 | 747.85 | 0 | 754.332 | 18.5853 | 747.948 | 12.5332 | 750.342 | 34.243 | 744.755 | 1.77011 | 743.956 | 19.843 | 743.956 | -6.66835
744.284 | -5.17685 | 784.11 | 0 | 784.905 | -3.30526 | 784.905 | -1.27032 | 786.493 | 73.3454 | 785.372 | 40.2105 | 754.332 | -48.3883 | 745.455 | 0 | 748.647 | -2.4218 | 755.128 | 13.1098 | 748.747 | 77.8862 | 751.139 | 1.54968 | 745.552 | 23.3154 | 744.755 | 31.7771 | 744.755 | -5.62416
745.083 | -3.51559 | 784.905 | -5.1798 | 785.699 | 1.22215 | 785.699 | 0.986404 | 787.286 | 92.1978 | 786.166 | 40.4491 | 755.128 | -31.8395 | 746.252 | 0 | 749.446 | 6.83355 | 755.926 | -0.61075 | 749.544 | 183.372 | 751.938 | 7.29851 | 746.351 | 7.54531 | 745.552 | 23.2083 | 745.552 | -28.3586
745.882 | 0.0606136 | 785.699 | -7.36026 | 786.493 | 9.9983 | 786.493 | -2.38991 | 788.082 | 75.6119 | 786.962 | 40.6877 | 755.926 | -0.575798 | 747.051 | -16.5935 | 750.243 | 28.2911 | 756.723 | -15.3398 | 750.342 | 207.931 | 752.737 | 19.2211 | 747.149 | 9.35118 | 746.351 | 0.0282798 | 746.351 | 11.6722
746.68 | 0.242455 | 786.493 | -4.44329 | 787.286 | 6.84094 | 787.286 | 4.98031 | 788.875 | 27.2877 | 787.755 | 56.7342 | 756.723 | 16.0157 | 747.85 | 5.082 | 751.042 | 8.27308 | 757.521 | 0.362189 | 751.139 | 210.002 | 753.533 | -16.6216 | 747.948 | 25.3537 | 747.149 | -8.49337 | 747.149 | -17.958
747.479 | 0.0785732 | 787.286 | 2.26768 | 788.082 | 2.54395 | 788.082 | 6.17307 | 789.669 | 25.1836 | 788.549 | 92.6113 | 757.521 | 11.7932 | 748.647 | -14.322 | 751.839 | 2.36253 | 758.317 | 22.7043 | 751.938 | 170.112 | 754.332 | 21.9705 | 748.747 | 34.8121 | 747.948 | -6.18385 | 747.948 | -12.3959
748.276 | -4.50112 | 788.082 | -4.83577 | 788.875 | -0.742633 | 788.875 | 12.9506 | 790.462 | 28.3327 | 789.342 | 119.627 | 758.317 | 4.00926 | 749.446 | 2.772 | 752.637 | -2.14236 | 759.115 | 33.2149 | 752.737 | 78.8554 | 755.128 | 0 | 749.544 | 28.8581 | 748.747 | 0.160252 | 748.747 | -4.47658
749.075 | 0 | 788.875 | 5.35424 | 789.669 | -0.129221 | 789.669 | 7.95855 | 791.257 | 9.74863 | 790.138 | 123.245 | 759.115 | -72.9131 | 750.243 | -10.4335 | 753.436 | -41.1029 | 759.911 | 45.5506 | 753.533 | 99.4943 | 755.926 | 7.42349 | 750.342 | -33.7036 | 749.544 | 0.329931 | 749.544 | 19.9327
749.873 | -0.969818 | 789.669 | 5.18465 | 790.462 | -5.02562 | 790.462 | -17.5445 | 792.05 | 0.418942 | 790.931 | 102.61 | 759.911 | -64.532 | 751.042 | -3.1955 | 754.232 | -14.2683 | 760.709 | 39.8124 | 754.332 | 63.2385 | 756.723 | -59.8128 | 751.139 | -82.7123 | 750.342 | 12.5845 | 750.342 | 27.1903
750.67 | -6.14443 | 790.462 | 0 | 791.257 | 0.244431 | 791.257 | -12.3813 | 792.844 | 4.89079 | 791.724 | 86.5744 | 760.709 | -4.9476 | 751.839 | -1.0395 | 755.031 | 26.4874 | 761.505 | 22.8179 | 755.128 | 45.8815 | 757.521 | 0.874822 | 751.938 | -8.18899 | 751.139 | 37.6687 | 751.139 | 10.018
751.469 | -6.79995 | 791.257 | -11.7599 | 792.05 | -1.56622 | 792.05 | -7.90001 | 793.637 | 13.1496 | 792.517 | 77.5746 | 761.505 | -5.86461 | 752.637 | 0 | 755.827 | 12.0836 | 762.303 | 9.38141 | 755.926 | 20.5949 | 758.317 | 20.4458 | 752.737 | 22.9578 | 751.938 | 51.309 | 751.938 | -56.5104
752.266 | -8.52856 | 792.05 | -9.6134 | 792.844 | -5.94574 | 792.844 | -1.93476 | 794.43 | 11.1255 | 793.312 | 54.7755 | 762.303 | -6.8456 | 753.436 | 0 | 756.625 | 5.10611 | 763.099 | 0.482919 | 756.723 | 42.2691 | 759.115 | -0.649867 | 753.533 | 43.7521 | 752.737 | 44.5219 | 752.737 | -51.5583
753.064 | -17.2951 | 792.844 | -3.9539 | 793.637 | -6.59963 | 793.637 | 0 | 795.224 | 0.755507 | 794.105 | 48.55 | 763.099 | -5.09688 | 754.232 | 7.8155 | 757.422 | 1.98148 | 763.896 | 0.0781192 | 757.521 | 79.6924 | 759.911 | -66.8364 | 754.332 | 62.669 | 753.533 | 25.3293 | 753.533 | -35.6783
753.861 | -15.2859 | 793.637 | -11.9731 | 794.43 | -5.0225 | 794.43 | -8.73567 | 796.017 | -11.7727 | 794.898 | 30.2952 | 763.896 | 0.341214 | 755.031 | 7.546 | 758.22 | 0 | 764.692 | -5.81633 | 758.317 | 87.0493 | 760.709 | 3.29933 | 755.128 | 102.201 | 754.332 | 28.8454 | 754.332 | -34.7478
754.659 | -5.56748 | 794.43 | -4.97629 | 795.224 | 0.231976 | 795.224 | -27.4027 | 796.81 | -25.0988 | 795.691 | 9.86537 | 764.692 | 0.149281 | 755.827 | 0.539 | 759.016 | -1.30405 | 765.489 | 1.34223 | 759.115 | 114.759 | 761.505 | 41.8665 | 755.926 | 120.206 | 755.128 | 36.0379 | 755.128 | -21.7213
755.456 | -8.98429 | 795.224 | -1.54086 | 796.017 | 1.46191 | 796.017 | -24.1523 | 797.603 | -38.2837 | 796.484 | -6.10343 | 765.489 | 5.41676 | 756.625 | -3.3495 | 759.814 | -29.8068 | 766.285 | 0.987143 | 759.911 | 73.9875 | 762.303 | 59.113 | 756.723 | 99.3049 | 755.926 | 19.268 | 755.926 | -18.3716
756.254 | -5.43278 | 796.017 | 0.348873 | 796.81 | -0.0591616 | 796.81 | -18.8778 | 798.395 | -15.3455 | 797.279 | -17.2339 | 766.285 | 0.639775 | 757.422 | -71.9565 | 760.61 | -48.3853 | 767.082 | -23.1091 | 760.709 | -5.72693 | 763.099 | 8.27331 | 757.521 | 71.591 | 756.723 | -3.12963 | 756.723 | -42.2226
757.052 | -2.05188 | 796.81 | -2.90728 | 797.603 | -0.0124551 | 797.603 | -16.8845 | 799.19 | -2.55131 | 798.071 | -18.6432 | 767.082 | 21.7524 | 758.22 | 9.24 | 761.408 | -25.8015 | 767.877 | -17.8112 | 761.505 | -44.8242 | 763.896 | -36.3426 | 758.317 | 75.918 | 757.521 | -10.982 | 757.521 | -45.4482
757.849 | -3.75805 | 797.603 | 0.78012 | 798.395 | 0 | 798.395 | -7.96148 | 799.982 | -5.68631 | 798.864 | -8.42829 | 767.877 | 0 | 759.016 | 21.637 | 762.204 | -3.69198 | 768.673 | -11.8244 | 762.303 | -77.2474 | 764.692 | -19.2211 | 759.115 | 146.347 | 758.317 | 6.42894 | 758.317 | -78.5728
758.647 | -4.29683 | 798.395 | 4.99567 | 799.19 | 1.47904 | 799.19 | -15.4751 | 800.775 | 2.47835 | 799.656 | 4.61087 | 768.673 | 26.1028 | 759.814 | -27.489 | 763.001 | 0.245567 | 769.47 | 8.56471 | 763.099 | -128.503 | 765.489 | 0.499898 | 759.911 | 130.434 | 759.115 | 5.53342 | 759.115 | -33.2487
759.443 | -6.90996 | 799.19 | -0.513619 | 799.982 | 0 | 799.982 | -20.4276 | 801.567 | 19.8362 | 800.449 | 12.1791 | 769.47 | 3.62539 | 760.61 | 0 | 763.797 | -0.19476 | 770.265 | 28.0235 | 763.896 | -162.843 | 766.285 | -33.4182 | 760.709 | 71.3586 | 759.911 | -5.09979 | 759.911 | -56.5001
760.241 | -5.72911 | 799.982 | -1.93334 | 800.775 | 1.03377 | 800.775 | 0 | 802.359 | 6.34767 | 801.241 | 1.22624 | 770.265 | 13.5419 | 761.408 | -0.7315 | 764.595 | -7.59566 | 771.062 | 38.3992 | 764.692 | -167.887 | 767.082 | -2.97439 | 761.505 | 31.0931 | 760.709 | -11.1894 | 760.709 | -75.3265
761.037 | -5.80319 | 800.775 | -2.49057 | 801.567 | 0 | 801.567 | 0 | 803.152 | -18.4523 | 802.035 | -0.0443886 | 771.062 | 9.74591 | 762.204 | -13.321 | 765.39 | -9.43318 | 771.857 | -10.4751 | 765.489 | -147.204 | 767.877 | 0 | 762.303 | 17.5223 | 761.505 | 7.09823 | 761.505 | -88.1153
761.834 | -6.16688 | 801.567 | -1.6523 | 802.359 | -0.747304 | 802.359 | -4.31734 | 803.944 | -37.2999 | 802.828 | 15.7635 | 771.857 | -18.7881 | 763.001 | 1.078 | 766.188 | 2.08309 | 772.652 | 13.2093 | 766.285 | -84.6484 | 768.673 | 24.0701 | 763.099 | -25.0318 | 762.303 | 11.6701 | 762.303 | -32.8765
762.63 | -5.7583 | 802.359 | 0 | 803.152 | -1.53976 | 803.152 | -8.44882 | 804.738 | -47.451 | 803.62 | 19.7807 | 772.652 | -48.5376 | 763.797 | -30.4535 | 766.983 | 28.5366 | 773.449 | 1.68311 | 767.082 | 0.110133 | 769.47 | 0.274944 | 763.896 | 2.18135 | 763.099 | 5.52399 | 763.099 | -4.31117
763.426 | -4.10152 | 803.152 | -1.48271 | 803.944 | -0.991734 | 803.944 | 0 | 805.53 | -39.1522 | 804.412 | 22.6992 | 773.449 | -6.37643 | 764.595 | 0 | 767.78 | -54.8208 | 774.243 | 10.3757 | 767.877 | 101.014 | 770.265 | 54.139 | 764.692 | -14.2503 | 763.896 | -2.6583 | 763.896 | 3.7839
764.224 | -2.01821 | 803.944 | -14.9434 | 804.738 | -3.09664 | 804.738 | 3.55193 | 806.322 | -34.5721 | 805.204 | 17.6278 | 774.243 | 18.6814 | 765.39 | -4.466 | 768.576 | 0.0169357 | 775.04 | 16.2985 | 768.673 | 228.416 | 771.062 | 76.2345 | 765.489 | -26.9986 | 764.692 | -9.58686 | 764.692 | -29.196
765.019 | -0.749813 | 804.738 | 2.96542 | 805.53 | -5.06921 | 805.53 | 0.756633 | 807.114 | -26.8405 | 805.996 | 26.7608 | 775.04 | 4.52108 | 766.188 | -13.8215 | 769.371 | -13.0151 | 775.835 | 6.73246 | 769.47 | 234.121 | 771.857 | -0.949806 | 766.285 | -12.3729 | 765.489 | -4.7133 | 765.489 | -65.2258
765.817 | -1.03268 | 805.53 | 5.50445 | 806.322 | 2.12826 | 806.322 | 1.88353 | 807.905 | -33.2753 | 806.788 | 20.3022 | 775.835 | -2.5591 | 766.983 | -27.1425 | 770.168 | 12.126 | 776.629 | 15.986 | 770.265 | 174.231 | 772.652 | -6.04877 | 767.082 | 0.983393 | 766.285 | -14.0456 | 766.285 | -110.188
766.612 | -1.10901 | 806.322 | -6.87087 | 807.114 | 1.2564 | 807.114 | 3.34411 | 808.697 | -30.7287 | 807.58 | 24.214 | 776.629 | 29.515 | 767.78 | 30.954 | 770.963 | 6.36782 | 777.426 | 24.8206 | 771.062 | 85.4413 | 773.449 | -6.99857 | 767.877 | -14.1251 | 767.082 | 2.07385 | 767.082 | -116.246
767.409 | 0.170616 | 807.114 | -1.80736 | 807.905 | 1.24239 | 807.905 | -7.29119 | 809.489 | -19.502 | 808.373 | 28.0092 | 777.426 | -4.43578 | 768.576 | 43.4665 | 771.76 | -10.6271 | 778.22 | 27.988 | 771.857 | -1.96037 | 774.243 | -3.14936 | 768.673 | 2.25287 | 767.877 | 20.9648 | 767.877 | -118.8
768.205 | 1.58493 | 807.905 | 1.79282 | 808.697 | 0.776885 | 808.697 | -22.1721 | 810.28 | -12.5612 | 809.165 | 39.8277 | 778.22 | -29.2164 | 769.371 | -14.245 | 772.555 | -6.76581 | 779.014 | 21.8947 | 772.652 | -92.9304 | 775.04 | -12.5974 | 769.47 | 14.2503 | 768.673 | 41.0152 | 768.673 | -64.1196
769.002 | 1.5131 | 808.697 | 4.38514 | 809.489 | 5.41017 | 809.489 | 0 | 811.072 | 2.28064 | 809.957 | 44.605 | 779.014 | 1.25822 | 770.168 | 0 | 773.35 | 0 | 779.811 | 6.71115 | 773.449 | -69.8244 | 775.835 | 1.72465 | 770.265 | 2.89654 | 769.47 | 29.8541 | 769.47 | -26.7768
769.797 | 1.03043 | 809.489 | 8.3875 | 810.28 | 7.65831 | 810.28 | -2.69578 | 811.863 | 12.4082 | 810.748 | 37.6582 | 779.811 | 52.3123 | 770.963 | 6.2755 | 774.146 | -3.1077 | 780.605 | 5.87315 | 774.243 | -64.0094 | 776.629 | 13.3223 | 771.062 | -20.4903 | 770.265 | 40.5344 | 770.265 | -12.6957
770.592 | -0.170616 | 810.28 | 0.474855 | 811.072 | -0.521556 | 811.072 | -2.49821 | 812.655 | 24.6446 | 811.54 | 29.7848 | 780.605 | 14.0537 | 771.76 | -30.6845 | 774.941 | -6.59645 | 781.399 | 8.07469 | 775.04 | -77.3796 | 777.426 | 26.6446 | 771.857 | -59.9155 | 771.062 | 35.133 | 771.062 | -1.74721
771.389 | -1.29983 | 811.072 | -1.73468 | 811.863 | 0.108982 | 811.863 | -5.34034 | 813.446 | 36.4738 | 812.331 | 45.7092 | 781.399 | 61.0559 | 772.555 | 0 | 775.738 | -0.525006 | 782.195 | 0.191747 | 775.835 | -103.283 | 778.22 | 39.9669 | 772.652 | -105.724 | 771.857 | 41.5713 | 771.857 | 11.941
772.184 | -5.94912 | 811.863 | 3.13502 | 812.655 | -2.40227 | 812.655 | 5.25253 | 814.237 | 17.5791 | 813.122 | 41.7974 | 782.195 | 89.5472 | 773.35 | -57.2495 | 776.532 | -26.8431 | 782.989 | -5.19848 | 776.629 | -162.424 | 779.014 | 13.3973 | 773.449 | -90.3292 | 772.652 | 43.598 | 772.652 | 0.0723697
772.981 | -1.42779 | 812.655 | 7.00654 | 813.446 | 0.677244 | 813.446 | 12.0051 | 815.028 | -9.09668 | 813.914 | 46.8577 | 782.989 | 62.9966 | 774.146 | 0.1925 | 777.327 | -19.7894 | 783.783 | -9.02632 | 777.426 | -166.962 | 779.811 | 4.97399 | 774.243 | -88.5412 | 773.449 | -18.1179 | 773.449 | -43.0807
773.776 | 4.37765 | 813.446 | -3.60987 | 814.237 | 2.28083 | 814.237 | 14.8648 | 815.819 | -6.21352 | 814.705 | 64.247 | 783.783 | 0.682427 | 774.941 | 5.621 | 778.123 | -4.90288 | 784.579 | -27.1784 | 778.22 | -173.724 | 780.605 | 33.6681 | 775.04 | -96.0865 | 774.243 | 26.1306 | 774.243 | -78.0249
774.57 | 5.12522 | 814.237 | -0.688056 | 815.028 | 0.330059 | 815.028 | 7.69658 | 816.612 | -0.819054 | 815.496 | 61.0399 | 784.579 | -45.8292 | 775.738 | -7.623 | 778.917 | 0.0508071 | 785.372 | -11.1 | 779.014 | -154.451 | 781.399 | 29.569 | 775.835 | -75.4889 | 775.04 | 21.6906 | 775.04 | -87.8878
775.367 | 4.87603 | 815.028 | -0.353719 | 815.819 | 0.196167 | 815.819 | 6.56675 | 817.403 | -0.0211824 | 816.287 | 43.7727 | 785.372 | -47.1941 | 776.532 | -31.724 | 779.712 | 0.86372 | 786.166 | -8.79907 | 779.811 | -60.5292 | 782.195 | 5.67384 | 776.629 | -93.1899 | 775.835 | 14.0079 | 775.835 | -52.5094
776.162 | 6.22076 | 815.819 | 0.595992 | 816.612 | -0.666346 | 816.612 | 3.37777 | 818.194 | 1.96997 | 817.078 | 28.6861 | 786.166 | -16.165 | 777.327 | -50.0115 | 780.508 | -13.6925 | 786.962 | -0.205951 | 780.605 | -12.9737 | 782.989 | -44.216 | 777.426 | -88.7021 | 776.629 | 0.188532 | 776.629 | -45.9238
776.956 | 8.1806 | 816.612 | 2.61655 | 817.403 | -2.38047 | 817.403 | -2.27429 | 818.985 | 21.1236 | 817.869 | 3.85071 | 786.962 | -1.85535 | 778.123 | -15.4 | 781.302 | -21.6353 | 787.755 | 14.097 | 781.399 | 61.3442 | 783.783 | -7.82341 | 778.22 | -56.1607 | 777.426 | -16.8453 | 777.426 | -57.5649
777.753 | 8.38489 | 817.403 | 10.379 | 818.194 | 0.538682 | 818.194 | -7.93806 | 819.776 | 39.1569 | 818.66 | -1.09862 | 787.755 | 16.9967 | 778.917 | 0 | 782.096 | -0.66896 | 788.549 | 4.81499 | 782.195 | -1.67402 | 784.579 | 0 | 779.014 | -50.7431 | 778.22 | 7.4753 | 778.22 | -97.4303
778.547 | 4.40235 | 818.194 | 12.1234 | 818.985 | 1.55844 | 818.985 | 1.92305 | 820.566 | 50.4307 | 819.45 | -20.5353 | 788.549 | -8.50901 | 779.712 | 58.4045 | 782.892 | 14.734 | 789.342 | -11.5545 | 782.989 | -17.5332 | 785.372 | 41.6665 | 779.811 | -35.6346 | 779.014 | 37.5085 | 779.014 | -127.97
779.341 | 1.8229 | 818.985 | 4.67103 | 819.776 | -0.901435 | 819.776 | 12.4135 | 821.355 | 57.089 | 820.241 | -27.4654 | 789.342 | -8.31708 | 780.508 | 24.563 | 783.686 | 0 | 790.138 | -20.1548 | 783.783 | -45.9035 | 786.166 | 0 | 780.605 | -42.2144 | 779.811 | -12.7919 | 779.811 | -133.553
780.137 | 0.00673485 | 819.776 | -0.838265 | 820.566 | -3.60263 | 820.566 | 9.41035 | 822.146 | 56.6042 | 821.032 | -29.6627 | 790.138 | 16.9114 | 781.302 | 24.9095 | 784.48 | 6.49484 | 790.931 | -0.944533 | 784.579 | -16.0134 | 786.962 | -1.79963 | 781.399 | -31.7547 | 780.605 | -0.197959 | 780.605 | -120.589
780.932 | -0.608381 | 820.566 | -2.11262 | 821.355 | -4.02454 | 821.355 | 9.34742 | 822.936 | 47.1757 | 821.822 | -26.156 | 790.931 | 5.94991 | 782.096 | 11.1265 | 785.274 | -7.39243 | 791.724 | 24.4655 | 785.372 | -109.274 | 787.755 | 2.79943 | 782.195 | -44.1812 | 781.399 | 51.8746 | 781.399 | -107.149
781.726 | -0.758793 | 821.355 | -12.2445 | 822.146 | -1.03688 | 822.146 | 9.28741 | 823.727 | 42.459 | 822.613 | -18.9206 | 791.724 | 0.234584 | 782.892 | 45.0065 | 786.069 | -0.0677427 | 792.517 | 62.9641 | 786.166 | -105.772 | 788.549 | 4.4241 | 782.989 | -71.2513 | 782.195 | 92.8049 | 782.195 | -133.822
782.522 | -1.21452 | 822.146 | -10.0689 | 822.936 | 0.18994 | 822.936 | 7.86488 | 824.517 | 36.7562 | 823.403 | -13.6328 | 792.517 | 24.0982 | 783.686 | 55.6325 | 786.863 | 5.07224 | 793.312 | 53.8597 | 786.962 | -110.133 | 789.342 | -5.14895 | 783.783 | -124.998 | 782.989 | 116.324 | 782.989 | -107.345
783.316 | 0.118982 | 822.936 | -0.237428 | 823.727 | 2.51125 | 823.727 | 1.82792 | 825.307 | 34.5697 | 824.194 | 0.321817 | 793.312 | 0.469169 | 784.48 | 8.778 | 787.656 | -6.9267 | 794.105 | 45.1103 | 787.755 | -107.424 | 790.138 | 12.7724 | 784.579 | -150.012 | 783.783 | 74.3099 | 783.783 | -64.4814
784.11 | 0.166126 | 823.727 | 4.53051 | 824.517 | -1.51173 | 824.517 | -6.81409 | 826.097 | 35.8807 | 824.984 | -1.45373 | 794.105 | 12.4543 | 785.274 | -26.1415 | 788.452 | -23.7777 | 794.898 | 21.6461 | 788.549 | -4.97802 | 790.931 | 28.4442 | 785.372 | -95.8719 | 784.579 | 21.9828 | 784.579 | -46.0685
784.905 | -1.95535 | 824.517 | 4.78247 | 825.307 | 0 | 825.307 | -3.32509 | 826.887 | 31.809 | 825.774 | -12.0848 | 794.898 | 0.639775 | 786.069 | 0 | 789.245 | -28.2657 | 795.691 | 10.7094 | 789.342 | 69.3619 | 791.724 | 7.79841 | 786.166 | -38.2629 | 785.372 | 14.6961 | 785.372 | -53.8224
785.699 | 1.48167 | 825.307 | -2.37428 | 826.097 | 1.64095 | 826.097 | -6.44821 | 827.677 | 22.4393 | 826.564 | -17.5668 | 795.691 | 8.50901 | 786.863 | -31.031 | 790.039 | -46.8526 | 796.484 | 0.916126 | 790.138 | 83.7453 | 792.517 | -6.99857 | 786.962 | -9.01146 | 786.166 | 7.39989 | 786.166 | -8.28116
786.493 | 8.84735 | 826.097 | 1.2259 | 826.887 | 0.57449 | 826.887 | -2.22892 | 828.467 | 25.8308 | 827.354 | -36.4763 | 796.484 | 17.4445 | 787.656 | -11.5115 | 790.832 | 0 | 797.279 | -8.57181 | 790.931 | 46.0797 | 793.312 | -8.3483 | 787.755 | -0.339718 | 786.962 | 15.799 | 786.962 | 27.3144
787.286 | 14.004 | 826.887 | 0.474855 | 827.677 | 0 | 827.677 | -3.19484 | 829.257 | 20.5611 | 828.144 | -4.13369 | 797.279 | 1.00231 | 788.452 | 6.6605 | 791.627 | 1.63429 | 798.071 | -29.1882 | 791.724 | -22.0487 | 794.105 | -4.54907 | 788.549 | -17.4329 | 787.755 | 8.51222 | 787.755 | 20.4186
788.082 | 13.1868 | 827.677 | 7.05984 | 828.467 | 2.00527 | 828.467 | -2.12648 | 830.047 | 1.25682 | 828.934 | -1.66457 | 798.071 | 33.0337 | 789.245 | -8.8935 | 792.42 | 5.93596 | 798.864 | -0.12073 | 792.517 | -23.8989 | 794.898 | 11.7726 | 789.342 | -40.0867 | 788.549 | 1.22546 | 788.549 | -21.194
788.875 | 9.74982 | 828.467 | 6.60437 | 829.257 | 2.99233 | 829.257 | -1.32301 | 830.837 | 2.72312 | 829.724 | -1.80884 | 798.864 | -49.2627 | 790.039 | -25.872 | 793.213 | 3.74279 | 799.656 | 3.61479 | 793.312 | 54.0093 | 795.691 | -21.4456 | 790.138 | -79.9946 | 789.342 | 0.678716 | 789.342 | -44.5487
789.669 | 7.43303 | 829.257 | 2.15623 | 830.047 | 2.0582 | 830.047 | -3.96318 | 831.627 | -22.0039 | 830.514 | -19.8417 | 799.656 | -85.8365 | 790.832 | 0.077 | 794.006 | -4.39481 | 800.449 | 17.0371 | 794.105 | 180.288 | 796.484 | 33.5932 | 790.931 | -80.0125 | 790.138 | 1.49883 | 790.138 | -66.8593
790.462 | 6.16014 | 830.047 | -2.08839 | 830.837 | -0.381436 | 830.837 | -15.0931 | 832.414 | -45.1657 | 831.302 | -15.9244 | 800.449 | -6.48306 | 791.627 | 21.483 | 794.799 | 2.81132 | 801.241 | 31.4181 | 794.898 | 209.495 | 797.279 | 0 | 791.724 | -70.7686 | 790.931 | 2.31895 | 790.931 | -121.943
791.257 | 6.28361 | 830.837 | -2.17561 | 831.627 | -3.85484 | 831.627 | -12.232 | 833.204 | -46.0436 | 832.091 | -14.3153 | 801.241 | -7.12283 | 792.42 | -1.078 | 795.594 | 46.4292 | 802.035 | 37.4901 | 795.691 | 207.381 | 798.071 | -36.6425 | 792.517 | -88.7557 | 791.724 | 3.13906 | 791.724 | -161.477
792.05 | 5.38788 | 831.627 | -1.60869 | 832.414 | -6.4455 | 832.414 | -12.1076 | 833.993 | -27.8784 | 832.881 | -8.94985 | 802.035 | -8.18913 | 793.213 | -36.8445 | 796.387 | 9.67875 | 802.828 | 24.6573 | 796.484 | 195.817 | 798.864 | -27.1445 | 793.312 | -85.1619 | 792.517 | 3.95917 | 792.517 | -80.3407
792.844 | 3.56723 | 832.414 | 1.35673 | 833.204 | -0.0591616 | 833.204 | -10.2021 | 834.783 | -19.0713 | 833.67 | -3.35134 | 802.828 | -2.26054 | 794.006 | -3.3495 | 797.18 | 20.6192 | 803.62 | 0 | 797.279 | 123.834 | 799.656 | 2.37452 | 794.105 | -53.9257 | 793.312 | 11.3402 | 793.312 | -56.6241
793.637 | 3.65029 | 833.204 | -0.101755 | 833.993 | -0.906106 | 833.993 | -13.7775 | 835.572 | -14.4935 | 834.46 | -8.70017 | 803.62 | 10.2151 | 794.799 | -16.247 | 797.972 | 47.1405 | 804.412 | -6.5052 | 798.071 | 65.2429 | 800.449 | 30.1189 | 794.898 | -61.9002 | 794.105 | 19.8242 | 794.105 | -35.9678
794.43 | 1.1786 | 833.993 | 3.81338 | 834.783 | -1.89784 | 834.783 | 0 | 836.361 | -13.2673 | 835.249 | -28.5308 | 804.412 | 58.9873 | 795.594 | -13.5135 | 798.765 | 29.9338 | 805.204 | -15.915 | 798.864 | 44.6921 | 801.241 | 48.2152 | 795.691 | -56.4647 | 794.898 | 11.9247 | 794.898 | -61.6176
795.224 | 0.889 | 834.783 | 0.203509 | 835.572 | -2.89113 | 835.572 | 7.5956 | 837.151 | -14.6724 | 836.039 | -40.1661 | 805.204 | 14.5442 | 796.387 | -11.858 | 799.56 | 13.701 | 805.996 | -6.12171 | 799.656 | 8.6785 | 802.035 | 30.7437 | 796.484 | -42.1429 | 795.691 | -5.02438 | 795.691 | -61.659
796.017 | 5.56299 | 835.572 | -0.678365 | 836.361 | -1.67676 | 836.361 | 12.2437 | 837.938 | -8.37413 | 836.828 | -44.0557 | 805.996 | -5.94991 | 797.18 | -4.1195 | 800.352 | 6.90976 | 806.788 | -4.4812 | 800.449 | -7.26879 | 802.828 | 3.62426 | 797.279 | -52.4238 | 796.484 | 5.07151 | 796.484 | -38.8212
796.81 | 7.84834 | 836.361 | 0.755892 | 837.151 | 0.535568 | 837.151 | 10.489 | 838.727 | 3.89522 | 837.615 | -27.4876 | 806.788 | -33.5882 | 797.972 | 0 | 801.144 | -1.27864 | 807.58 | -22.3208 | 801.241 | -62.6438 | 803.62 | 14.597 | 798.071 | -17.4865 | 797.279 | 7.72982 | 797.279 | 14.9392
797.603 | 4.26989 | 837.151 | -5.97446 | 837.938 | 1.67521 | 837.938 | 10.3763 | 839.516 | -1.58162 | 838.404 | -31.294 | 807.58 | -19.6624 | 798.765 | 2.849 | 801.937 | -5.65652 | 808.373 | -13.6851 | 802.035 | -40.5951 | 804.412 | 6.49868 | 798.864 | 25.7291 | 798.071 | 12.1697 | 798.071 | 27.5522
798.395 | 1.9127 | 837.938 | -5.87755 | 838.727 | -4.05101 | 838.727 | 10.2445 | 840.305 | -6.50066 | 839.193 | -46.0976 | 808.373 | -0.51182 | 799.56 | 0.847 | 802.729 | -4.41175 | 809.165 | -22.3705 | 802.828 | -15.3966 | 805.204 | 4.34911 | 799.656 | 4.50573 | 798.864 | -6.99454 | 798.864 | 7.06122
799.19 | 2.93415 | 838.727 | -1.29858 | 839.516 | 0 | 839.516 | 1.29959 | 841.094 | -7.93871 | 839.982 | -46.83 | 809.165 | 9.91652 | 800.352 | 21.637 | 803.521 | 0.711299 | 809.957 | -14.5728 | 803.62 | 26.8725 | 805.996 | -3.24934 | 800.449 | -31.1825 | 799.656 | -14.5453 | 799.656 | -28.4413
799.982 | 3.96683 | 839.516 | -1.31797 | 840.305 | -0.379879 | 840.305 | -8.02002 | 841.883 | -5.55921 | 840.771 | -48.9717 | 809.957 | -16.1437 | 801.144 | -30.877 | 804.315 | 3.55649 | 810.748 | -9.16836 | 804.412 | 90.5295 | 806.788 | 44.7159 | 801.241 | -100.95 | 800.449 | 10.9254 | 800.449 | -43.3288
800.775 | 4.15316 | 840.305 | -0.0193819 | 841.094 | 0.516885 | 841.094 | 2.14696 | 842.669 | -0.903784 | 841.56 | -43.8005 | 810.748 | -2.04728 | 801.937 | -6.468 | 805.107 | 5.23313 | 811.54 | -2.11632 | 805.204 | 74.0536 | 807.58 | 10.4479 | 802.035 | -84.4646 | 801.241 | 2.95995 | 801.241 | -52.6128
801.567 | -0.0336742 | 841.094 | -1.39549 | 841.883 | -4.32969 | 841.883 | 0 | 843.458 | 9.49209 | 842.347 | -23.2763 | 811.54 | 8.23178 | 802.729 | 8.316 | 805.899 | 26.606 | 812.331 | 6.63303 | 805.996 | 103.878 | 808.373 | 6.17374 | 802.828 | -75.5604 | 802.035 | 9.26635 | 802.035 | -106.735
802.359 | -0.785732 | 841.883 | -5.83878 | 842.669 | -3.77855 | 842.669 | 1.2191 | 844.247 | 7.07494 | 843.135 | -25.296 | 812.331 | -8.1678 | 803.521 | -5.0435 | 806.691 | 1.75284 | 813.122 | 24.2099 | 806.788 | 173.504 | 809.165 | 23.4202 | 803.62 | -51.4762 | 802.828 | 0.47133 | 802.828 | -119.141
803.152 | 0.0942879 | 842.669 | -11.8084 | 843.458 | -4.96957 | 843.458 | 2.20111 | 845.035 | 4.72604 | 843.924 | -24.0864 | 813.122 | 9.74591 | 804.315 | -0.0385 | 807.483 | -0.143953 | 813.914 | 35.9135 | 807.58 | 219.628 | 809.957 | 7.14854 | 804.412 | -43.2872 | 803.62 | -21.8697 | 803.62 | -141.855
803.944 | 0.417561 | 843.458 | -9.27906 | 844.247 | -3.71939 | 844.247 | 6.8536 | 845.821 | 0.830822 | 844.713 | -23.0987 | 813.914 | -1.45016 | 805.107 | -38.5 | 808.275 | 6.0291 | 814.705 | 22.5054 | 808.373 | 186.235 | 810.748 | -8.47327 | 805.204 | 14.4291 | 804.412 | -42.382 | 804.412 | -154.737
804.738 | -0.886755 | 844.247 | -0.605683 | 845.035 | -0.695927 | 845.035 | 5.69158 | 846.61 | -6.57597 | 845.501 | -11.7075 | 814.705 | 36.5525 | 805.899 | -12.1275 | 809.066 | 5.87668 | 815.496 | 23.7696 | 809.165 | 90.0229 | 811.54 | -12.7724 | 805.996 | 43.0011 | 805.204 | -45.3797 | 805.204 | -156.236
805.53 | -3.09803 | 845.035 | 0.460319 | 845.821 | 1.58491 | 845.821 | 4.37735 | 847.398 | -8.36236 | 846.287 | 0.216394 | 815.496 | 5.35279 | 806.691 | 0 | 809.858 | 2.59963 | 816.287 | 24.9129 | 809.957 | 41.8066 | 812.331 | -24.1451 | 806.788 | 20.8122 | 805.996 | -37.5745 | 805.996 | -112.266
806.322 | -4.31479 | 845.821 | -0.872183 | 846.61 | 1.25173 | 846.61 | 11.9173 | 848.186 | -22.6464 | 847.076 | -0.288526 | 816.287 | 10.8762 | 807.483 | 3.8885 | 810.649 | 4.82667 | 817.078 | 33.0444 | 810.748 | 27.0707 | 813.122 | -3.12436 | 807.58 | -59.6652 | 806.788 | -31.9279 | 806.788 | -99.7978
807.114 | -2.41557 | 846.61 | 9.33236 | 847.398 | 1.65497 | 847.398 | 3.99098 | 848.973 | -32.1432 | 847.864 | -3.22927 | 817.078 | -6.12052 | 808.275 | 0 | 811.441 | -4.36094 | 817.869 | 33.9819 | 811.54 | 51.278 | 813.914 | 46.8654 | 808.373 | -159.667 | 807.58 | -37.6122 | 807.58 | -67.2625
807.905 | 0.152657 | 847.398 | -1.46818 | 848.186 | 1.6394 | 848.186 | 0.629308 | 849.761 | -20.7564 | 848.652 | -14.4152 | 817.869 | -16.6342 | 809.066 | 46.2 | 812.232 | -7.86663 | 818.66 | 36.2189 | 812.331 | 71.0579 | 814.705 | 62.1373 | 809.165 | -60.13 | 808.373 | -27.29 | 808.373 | -40.5374
808.697 | 2.40659 | 848.186 | 1.50694 | 848.973 | 0.066946 | 848.973 | 13.0296 | 850.549 | -12.3894 | 849.438 | -29.4185 | 818.66 | -23.0532 | 809.858 | 0 | 813.026 | 2.41334 | 819.45 | 15.3682 | 813.122 | 130.486 | 815.496 | 95.4305 | 809.957 | -80.531 | 809.165 | -26.4793 | 809.165 | -56.5828
809.489 | 7.95835 | 848.973 | 3.13502 | 849.761 | 2.28083 | 849.761 | 7.09069 | 851.337 | -3.33506 | 850.227 | -16.4071 | 819.45 | -38.3439 | 810.649 | -3.9655 | 813.817 | 8.67954 | 820.241 | 11.1639 | 813.914 | 167.733 | 816.287 | 91.3314 | 810.748 | -65.4046 | 809.957 | -28.7889 | 809.957 | -40.9819
810.28 | 8.58244 | 849.761 | -0.828574 | 850.549 | 0.247544 | 850.549 | -6.06916 | 852.123 | 2.67134 | 851.015 | 0.943258 | 820.241 | -3.45479 | 811.441 | -16.2085 | 814.608 | 0 | 821.032 | 0.639157 | 814.705 | 200.927 | 817.078 | 53.864 | 811.54 | -44.3063 | 810.748 | -46.3695 | 810.748 | -41.84
811.072 | 8.73061 | 850.549 | -0.83342 | 851.337 | -0.566705 | 851.337 | -9.51133 | 852.911 | 3.37978 | 851.802 | 20.6352 | 821.032 | 20.5581 | 812.232 | 14.9765 | 815.399 | 0 | 821.822 | -24.9911 | 815.496 | 235.619 | 817.869 | 0 | 812.331 | -6.52616 | 811.54 | -48.6507 | 811.54 | -31.4601
811.863 | 9.16613 | 851.337 | -3.78431 | 852.123 | -6.71172 | 852.123 | -10.4655 | 853.698 | 2.97731 | 852.588 | 23.0932 | 821.822 | 0 | 813.026 | 0.3465 | 816.19 | -6.46943 | 822.613 | -31.3116 | 816.287 | 241.302 | 818.66 | -52.9892 | 813.122 | 3.87993 | 812.331 | -33.4645 | 812.331 | -18.8471
812.655 | 12.758 | 852.123 | -0.368255 | 852.911 | -7.61627 | 852.911 | -13.1774 | 854.486 | 1.85699 | 853.376 | 23.7091 | 822.613 | -19.4278 | 813.817 | 30.3765 | 816.981 | 3.51416 | 823.403 | -16.1352 | 817.078 | 214.804 | 819.45 | -97.5051 | 813.914 | 32.1838 | 813.122 | -10.6332 | 813.122 | -22.3829
813.446 | 11.4919 | 852.911 | 3.53719 | 853.698 | -6.14346 | 853.698 | -12.9315 | 855.272 | 5.2862 | 854.164 | 29.0412 | 823.403 | -67.9015 | 814.608 | 0 | 817.772 | 6.86742 | 824.194 | -17.7047 | 817.869 | 207.469 | 820.241 | -85.3826 | 814.705 | 58.5387 | 813.914 | 17.7597 | 813.914 | -6.50294
814.237 | 10.1786 | 853.698 | 2.21922 | 854.486 | -2.9285 | 854.486 | -11.869 | 856.059 | 4.44831 | 854.95 | 27.2102 | 824.194 | -68.6906 | 815.399 | 17.5945 | 818.563 | 1.87139 | 824.984 | -4.70136 | 818.66 | 210.244 | 821.032 | -25.6198 | 815.496 | -7.81351 | 814.705 | 24.2641 | 814.705 | -4.40421
815.028 | 9.33899 | 854.486 | 0.295573 | 855.272 | 0.756645 | 855.272 | -12.4457 | 856.847 | 10.0875 | 855.737 | 36.493 | 824.984 | -58.5608 | 816.19 | 0.616 | 819.354 | -18.3329 | 825.774 | -7.27929 | 819.45 | 189.737 | 821.822 | -1.39971 | 816.287 | 101.897 | 815.496 | 29.9578 | 815.496 | -15.1873
815.819 | 4.72337 | 855.272 | 1.5457 | 856.059 | 3.63065 | 856.059 | -5.84525 | 857.632 | -0.167106 | 856.525 | 38.0577 | 825.774 | -34.0787 | 816.981 | -3.2725 | 820.145 | -0.66896 | 826.564 | -32.384 | 820.241 | 208.702 | 822.613 | -2.9494 | 817.078 | 96.015 | 816.287 | 15.9592 | 816.287 | -27.4074
816.612 | 6.29708 | 856.059 | 0.237428 | 856.847 | 2.18898 | 856.847 | 5.17789 | 858.419 | -11.2385 | 857.31 | 27.7151 | 826.564 | -13.286 | 817.772 | 1.9635 | 820.935 | -4.53876 | 827.354 | -35.3738 | 821.032 | 117.336 | 823.403 | 51.5645 | 817.869 | 73.8082 | 817.078 | 1.44227 | 817.078 | -20.3669
817.403 | 6.34198 | 856.847 | -7.0986 | 857.632 | 0 | 857.632 | 6.26527 | 859.207 | -0.209471 | 858.097 | 16.2407 | 827.354 | -1.36485 | 818.563 | -2.849 | 821.726 | 4.18311 | 828.144 | -17.1365 | 821.822 | 138.548 | 824.194 | 25.4698 | 818.66 | 36.1531 | 817.869 | -9.72826 | 817.869 | -51.7237
818.194 | 6.10851 | 857.632 | -10.4274 | 858.419 | -0.415688 | 858.419 | 3.15093 | 859.992 | 10.8948 | 858.885 | 4.51654 | 828.144 | -3.54009 | 819.354 | 27.027 | 822.516 | 7.32468 | 828.934 | -1.72572 | 822.613 | 165.442 | 824.984 | 0 | 819.45 | 33.0957 | 818.66 | -9.37947 | 818.66 | -77.508
818.985 | 8.57122 | 858.419 | -2.19984 | 859.207 | -2.69341 | 859.207 | -2.88164 | 860.779 | 9.98634 | 859.67 | -2.40253 | 828.934 | 2.04728 | 820.145 | 0 | 823.307 | -0.169357 | 829.724 | 12.8471 | 823.403 | 128.503 | 825.774 | -64.2619 | 820.241 | 7.83139 | 819.45 | -8.27656 | 819.45 | -86.6576
819.776 | 12.3809 | 859.207 | -2.15623 | 859.992 | 1.97257 | 859.992 | 2.51577 | 861.564 | 18.6853 | 860.457 | 2.09736 | 829.724 | -2.13258 | 820.935 | 1.078 | 824.097 | -1.55808 | 830.514 | 35.736 | 824.194 | 66.9389 | 826.564 | -106.578 | 821.032 | -6.29372 | 820.241 | 7.12651 | 820.241 | -90.5345
820.566 | 11.9117 | 859.992 | 2.13685 | 860.779 | 2.90826 | 860.779 | 0.974695 | 862.351 | 35.7583 | 861.244 | 12.0071 | 830.514 | 30.1547 | 821.726 | 14.861 | 824.887 | 0.0338714 | 831.302 | 39.0099 | 824.984 | -0.550666 | 827.354 | -5.04897 | 821.822 | -0.429117 | 821.032 | -0.612729 | 821.032 | -58.6195
821.355 | 9.19756 | 860.779 | 3.35791 | 861.564 | 1.53509 | 861.564 | 5.67694 | 863.138 | 38.9733 | 862.029 | 8.44493 | 831.302 | 31.1357 | 822.516 | -12.8975 | 825.678 | -1.87139 | 832.091 | 35.4306 | 825.774 | -1.56389 | 828.144 | 4.04917 | 822.613 | -38.2093 | 821.822 | -27.1863 | 821.822 | -58.6298
822.146 | 6.39811 | 861.564 | 3.96843 | 862.351 | 0.11988 | 862.351 | 13.4906 | 863.923 | 41.5176 | 862.816 | -0.50492 | 832.091 | 26.8919 | 823.307 | 7.9695 | 826.466 | -18.9849 | 832.881 | 28.684 | 826.564 | 30.4849 | 828.934 | 10.1229 | 823.403 | -27.4277 | 822.613 | -36.6884 | 822.613 | -59.9635
822.936 | 2.13046 | 862.351 | 1.78798 | 863.138 | 1.11473 | 863.138 | 15.6873 | 864.71 | 31.7289 | 863.603 | -11.7186 | 832.881 | 20.3449 | 824.097 | -16.3625 | 827.256 | -9.86504 | 833.67 | 16.8098 | 827.354 | 27.9738 | 829.724 | 4.4241 | 824.194 | -19.0242 | 823.403 | -41.1189 | 823.403 | -92.199
823.727 | 0.347967 | 863.138 | 1.72499 | 863.923 | 0.398562 | 863.923 | 11.3817 | 865.497 | 11.6339 | 864.388 | -20.1025 | 833.67 | 1.70607 | 824.887 | 1.771 | 828.046 | -5.0553 | 834.46 | 11.448 | 828.144 | 32.7536 | 830.514 | -2.97439 | 824.984 | -12.9629 | 824.194 | -54.58 | 824.194 | -89.3353
824.517 | 1.61636 | 863.923 | 10.1367 | 864.71 | 2.52993 | 864.71 | -0.251723 | 866.281 | -2.79138 | 865.175 | -34.3457 | 834.46 | -18.6175 | 825.678 | 0.077 | 828.836 | -2.76898 | 835.249 | 6.64013 | 828.934 | 36.1677 | 831.302 | -0.799837 | 825.774 | -31.0574 | 824.984 | -38.3663 | 824.984 | -77.9629
825.307 | 3.90172 | 864.71 | 7.29727 | 865.497 | 2.02083 | 865.497 | 1.10495 | 867.068 | -32.0043 | 865.962 | -26.4168 | 835.249 | -5.97124 | 826.466 | -1.771 | 829.626 | 3.62424 | 836.039 | -15.3043 | 829.724 | 58.3706 | 832.091 | 19.3461 | 826.564 | -11.908 | 825.774 | -19.1643 | 825.774 | -87.7638
826.097 | 5.62809 | 865.497 | 1.95272 | 866.281 | -0.952812 | 866.281 | 0.0790294 | 867.784 | -14.0016 | 866.746 | -3.83961 | 836.039 | 37.3842 | 827.256 | 8.855 | 830.415 | 1.99841 | 836.828 | -29.7705 | 830.514 | 54.9124 | 832.881 | 2.4745 | 827.354 | 20.097 | 826.564 | -5.25062 | 826.564 | -82.853
826.887 | 6.90996 | 866.281 | -0.0145364 | 867.068 | -2.97676 | 867.068 | 7.21509 | 868.576 | -4.24826 | 867.533 | -8.83888 | 836.828 | -3.51876 | 828.046 | -2.1175 | 831.205 | -3.20931 | 837.615 | -22.0438 | 831.302 | 45.0445 | 833.67 | 4.29912 | 828.144 | 47.7214 | 827.354 | 3.81778 | 827.354 | -68.6065
827.677 | 5.7134 | 867.068 | -4.3803 | 867.784 | 0 | 867.784 | 0.686385 | 869.366 | -2.04764 | 868.317 | -7.66258 | 837.615 | -54.061 | 828.836 | 8.8165 | 831.995 | -17.0627 | 838.404 | 4.78658 | 832.091 | 61.5645 | 834.46 | 23.5452 | 828.934 | 34.3651 | 828.144 | -3.85548 | 828.144 | -40.4237
828.467 | 5.57646 | 867.784 | -1.70076 | 868.576 | 3.57616 | 868.576 | 0.300019 | 870.159 | -6.25353 | 869.104 | 14.1156 | 838.404 | -71.6548 | 829.626 | -7.084 | 832.784 | 0.0423392 | 839.193 | 36.9859 | 832.881 | 89.3841 | 835.249 | 0.274944 | 829.724 | 28.0535 | 828.934 | -12.2169 | 828.934 | -44.0111
829.257 | 6.44301 | 868.576 | 0.0872183 | 869.366 | 11.3248 | 869.366 | 5.71938 | 870.951 | -8.26586 | 869.433 | 22.2997 | 839.193 | -88.225 | 830.415 | 0.077 | 833.574 | 8.8997 | 839.982 | 61.5367 | 833.67 | 58.7671 | 836.039 | 0 | 830.514 | 8.20686 | 829.724 | 1.56482 | 829.724 | -48.0742
830.047 | 5.65727 | 869.366 | -7.7479 | 870.159 | 0 | 870.159 | 5.78378 | 871.741 | 3.58219 | 870.225 | 48.55 | 839.982 | -40.3272 | 831.205 | 3.9655 | 834.363 | 11.3808 | 840.771 | 67.0973 | 834.46 | 60.7495 | 836.828 | -102.654 | 831.302 | -9.2439 | 830.514 | 4.98667 | 830.514 | -87.9706
830.837 | 5.61013 | 870.159 | -5.64981 | 870.951 | -6.36454 | 870.951 | 4.29686 | 872.533 | 16.9036 | 871.015 | 35.3611 | 840.771 | 4.15854 | 831.995 | 15.015 | 835.151 | -2.99762 | 841.56 | 54.3142 | 835.249 | 58.1063 | 837.615 | 6.04877 | 832.091 | -9.04722 | 831.302 | -24.2075 | 831.302 | -121.726
831.627 | 7.6014 | 870.951 | 0.247119 | 871.741 | -4.41221 | 871.741 | -0.743461 | 873.323 | 31.8231 | 871.807 | 36.9258 | 841.56 | 5.88593 | 832.784 | 3.8115 | 835.94 | -13.7602 | 842.347 | 38.0938 | 836.039 | 66.7407 | 838.404 | -4.74903 | 832.881 | -3.3793 | 832.091 | -17.8917 | 832.091 | -134.215
832.414 | 8.54652 | 871.741 | -0.295573 | 872.533 | -2.46766 | 872.533 | 2.37234 | 874.115 | 72.0556 | 872.598 | 31.5326 | 842.347 | 7.69863 | 833.574 | 8.239 | 836.729 | -6.76581 | 843.135 | 26.2339 | 836.828 | 59.2517 | 839.193 | -10.6728 | 833.67 | 27.8747 | 832.881 | -21.4172 | 832.881 | -148.596
833.204 | 8.86306 | 872.533 | -4.47721 | 873.323 | -6.9001 | 873.323 | 4.45784 | 874.904 | 141.595 | 873.389 | 4.64416 | 843.135 | 43.5474 | 834.363 | -1.5785 | 837.519 | -0.19476 | 843.924 | -0.518428 | 837.615 | 27.8196 | 839.982 | -6.49868 | 834.46 | 78.1887 | 833.67 | -34.869 | 833.67 | -150.539
833.993 | 7.34772 | 873.323 | -12.1573 | 874.115 | -7.70034 | 874.115 | 2.55967 | 875.696 | 231.023 | 874.181 | -15.9466 | 843.924 | 50.8408 | 835.151 | -19.2115 | 838.308 | 13.0489 | 844.713 | -1.02265 | 838.404 | -8.23796 | 840.771 | 5.27392 | 835.249 | 107.297 | 834.46 | -31.4849 | 834.46 | -135.435
834.783 | 4.45622 | 874.115 | 0.373101 | 874.904 | -7.89028 | 874.904 | 11.4871 | 876.488 | 351.163 | 874.971 | -22.5494 | 844.713 | -8.46636 | 835.94 | -14.553 | 839.097 | 0.389521 | 845.501 | 11.7108 | 839.193 | 0.506613 | 841.56 | -0.574883 | 836.039 | 77.7417 | 835.249 | -41.939 | 835.249 | -110.963
835.572 | -1.47493 | 874.904 | 28.5689 | 875.696 | -1.97101 | 875.696 | 42.7666 | 877.277 | 454.851 | 875.763 | -7.73471 | 845.501 | 9.74591 | 836.729 | 6.8145 | 839.886 | 12.0328 | 846.287 | 31.4963 | 839.982 | -16.4319 | 842.347 | 65.3617 | 836.828 | 12.4444 | 836.039 | -65.9957 | 836.039 | -96.2621
836.361 | -0.246944 | 875.696 | 36.8013 | 876.488 | 5.25448 | 876.488 | 65.3822 | 878.069 | 548.43 | 876.552 | 20.391 | 846.287 | 23.4584 | 837.519 | -11.935 | 840.673 | 19.0696 | 847.076 | 44.2581 | 840.771 | -41.6083 | 843.135 | 122.4 | 837.615 | -62.2399 | 836.828 | -97.3297 | 836.828 | -90.8137
837.151 | 0 | 876.488 | 40.9926 | 877.277 | 13.4997 | 877.277 | 107.758 | 878.858 | 582.632 | 877.344 | 28.5197 | 847.076 | 1.49281 | 838.308 | 1.0395 | 841.462 | 12.6256 | 847.864 | 42.0992 | 841.56 | -71.2121 | 843.924 | 90.2816 | 838.404 | -61.9002 | 837.615 | -90.2692 | 837.615 | -98.7123
837.938 | -2.42904 | 877.277 | 39.946 | 878.069 | 26.3331 | 878.069 | 158.319 | 879.65 | 547.971 | 878.134 | 51.5019 | 847.864 | -11.9638 | 839.097 | 16.5935 | 842.25 | 11.2284 | 848.652 | 36.3041 | 842.347 | -69.7143 | 844.713 | 2.9494 | 839.193 | -40.0331 | 838.404 | -72.8865 | 838.404 | -136.096
838.727 | -1.09105 | 878.069 | 50.2862 | 878.858 | 44.4257 | 878.858 | 195.557 | 880.439 | 433.913 | 878.925 | 51.0746 | 848.652 | 2.62308 | 839.886 | 0 | 843.039 | 4.62344 | 849.438 | 14.026 | 843.135 | -59.0094 | 845.501 | 0.849827 | 839.982 | -13.392 | 839.193 | -67.815 | 839.193 | -143.406
839.516 | -1.50187 | 878.858 | 70.4191 | 879.65 | 75.3656 | 879.65 | 211.945 | 881.23 | 322.086 | 879.714 | 36.1878 | 849.438 | -1.57811 | 840.673 | -10.01 | 843.828 | -10.9405 | 850.227 | 2.90462 | 843.924 | -31.8725 | 846.287 | -46.2406 | 840.771 | -20.687 | 839.982 | -59.2462 | 839.982 | -135.249
840.305 | -2.19332 | 879.65 | 95.4169 | 880.439 | 95.9647 | 880.439 | 189.912 | 882.019 | 221.564 | 880.506 | 46.4971 | 850.227 | 0.0639775 | 841.462 | -14.9765 | 844.614 | -5.44482 | 851.015 | -1.16469 | 844.713 | 23.7888 | 847.076 | -49.9398 | 841.56 | -28.7508 | 840.771 | -51.4504 | 840.771 | -109.04
841.094 | -1.43003 | 880.439 | 116.238 | 881.23 | 105.669 | 881.23 | 140.817 | 882.811 | 107.59 | 881.297 | 107.271 | 851.015 | 14.6509 | 842.25 | -21.483 | 845.403 | 1.52421 | 851.802 | -5.12036 | 845.501 | 35.4849 | 847.864 | -16.5216 | 842.347 | -30.2885 | 841.56 | -52.921 | 841.56 | -93.0261
841.883 | -2.69618 | 881.23 | 132.407 | 882.019 | 106.536 | 882.019 | 84.9009 | 883.6 | 51.8805 | 882.086 | 81.2644 | 851.802 | -4.79832 | 843.039 | -9.2785 | 846.191 | -0.0677427 | 852.588 | -3.96278 | 846.287 | 68.4588 | 848.652 | 0.274944 | 843.135 | -67.8363 | 842.347 | -54.9194 | 842.347 | -87.9395
842.669 | -5.06236 | 882.019 | 140.116 | 882.811 | 78.825 | 882.811 | 38.1683 | 884.391 | 5.90049 | 882.877 | 31.7157 | 852.588 | -21.5604 | 843.828 | 0 | 846.979 | -6.31701 | 853.376 | 13.33 | 847.076 | 30.1324 | 849.438 | -0.224954 | 843.924 | -96.1401 | 843.135 | -58.1716 | 843.135 | -88.3221
843.458 | -5.93565 | 882.811 | 134.36 | 883.6 | 50.4679 | 883.6 | 4.40076 | 885.179 | -10.5959 | 883.666 | -25.4735 | 853.376 | -28.7259 | 844.614 | 7.1225 | 847.766 | 4.35247 | 854.164 | 19.7074 | 847.864 | 34.1853 | 850.227 | 4.4241 | 844.713 | -101.146 | 843.924 | -67.3625 | 843.924 | -94.2254
844.247 | -4.96807 | 883.6 | 108.214 | 884.391 | 24.9895 | 884.391 | -5.73987 | 885.97 | 8.80484 | 884.457 | -29.241 | 854.164 | 27.0412 | 845.403 | -4.8125 | 848.554 | -0.143953 | 854.95 | 16.8951 | 848.652 | 31.5642 | 851.015 | 0.0317531 | 845.501 | -109.854 | 844.713 | -51.4127 | 844.713 | -91.5994
845.035 | -3.67049 | 884.391 | 94.0601 | 885.179 | 9.43627 | 885.179 | -0.172694 | 886.759 | 19.1583 | 885.246 | -32.8753 | 854.95 | 38.8344 | 846.191 | -5.852 | 849.342 | -5.79201 | 855.737 | 3.6716 | 849.438 | 6.38772 | 851.802 | 4.90865 | 846.287 | -115.218 | 845.501 | -28.9114 | 845.501 | -76.1536
845.821 | -3.39436 | 885.179 | 74.0241 | 885.97 | 1.81533 | 885.97 | 0.204891 | 887.55 | 7.18085 | 886.037 | -32.3537 | 855.737 | 9.9805 | 846.979 | 4.3505 | 850.13 | -12.0413 | 856.525 | -5.73111 | 850.227 | -38.5026 | 852.588 | 7.69732 | 847.076 | -117.614 | 846.287 | -12.1226 | 846.287 | -51
846.61 | -2.32801 | 885.97 | 50.7514 | 886.759 | 5.07232 | 886.759 | 2.51577 | 888.338 | -42.8638 | 886.826 | -21.4286 | 856.525 | 30.7732 | 847.766 | 34.342 | 850.916 | -6.22387 | 857.31 | -14.6438 | 874.971 | 6.717 | 853.376 | 9.6025 | 847.864 | -82.4441 | 847.076 | 9.66227 | 847.076 | -2.35719
847.398 | -1.22574 | 886.759 | 34.616 | 887.55 | 1.61604 | 887.55 | 0.954206 | 889.129 | -39.1216 | 887.616 | 3.01843 | 857.31 | -25.6337 | 848.554 | 0 | 851.704 | -6.5033 | 858.097 | -8.14571 | 875.763 | 6.6123 | 854.164 | 10.5775 | 848.652 | -103.828 | 847.864 | 20.9836 | 847.864 | 25.4431
848.186 | -0.837366 | 887.55 | 21.8385 | 888.338 | -0.945028 | 888.338 | -3.86805 | 889.917 | -54.7237 | 888.405 | 23.0155 | 858.097 | -3.1349 | 849.342 | -20.5205 | 852.492 | 11.5925 | 858.885 | -10.6313 | 876.552 | 13.0261 | 854.95 | 12.3575 | 849.438 | -137.997 | 848.652 | 18.7401 | 848.652 | 38.8936
848.973 | -1.01472 | 888.338 | 15.1421 | 889.129 | 0.862513 | 889.129 | -1.62303 | 890.706 | -24.1574 | 889.193 | 55.1528 | 858.885 | 5.13953 | 850.13 | -35.651 | 853.28 | 2.03228 | 859.67 | -20.7584 | 877.344 | 10.55 | 855.737 | 12.6452 | 850.227 | -120.189 | 849.438 | 19.5225 | 849.438 | 18.4956
849.761 | -2.09454 | 889.129 | 15.7429 | 889.917 | 2.01305 | 889.917 | 0.452224 | 891.496 | -28.528 | 889.984 | 68.2475 | 859.67 | -4.49975 | 850.916 | -0.6545 | 854.066 | 8.50171 | 860.457 | -21.355 | 878.134 | 5.11797 | 856.525 | 12.0568 | 851.015 | -62.2041 | 850.227 | 21.5021 | 850.227 | 13.926
850.549 | -2.37516 | 889.917 | 5.88724 | 890.706 | 1.3685 | 890.706 | -6.16136 | 892.284 | 0.0447185 | 890.772 | 55.2971 | 860.457 | 12.4969 | 851.704 | 17.633 | 854.853 | 18.6716 | 861.244 | -12.4565 | 878.925 | -3.64132 | 857.31 | 13.1813 | 851.802 | -14.8224 | 851.015 | 17.5335 | 851.015 | -6.07906
851.337 | -1.63432 | 890.706 | 1.22106 | 891.496 | -0.414131 | 891.496 | 2.78944 | 893.075 | 16.8306 | 891.563 | 29.4352 | 861.244 | -1.27955 | 852.492 | 10.8185 | 855.641 | 0 | 862.029 | -0.85221 | 879.714 | -8.57165 | 858.097 | 13.9265 | 852.588 | -20.7407 | 851.802 | 3.93089 | 851.802 | -6.627
852.123 | -1.0888 | 891.496 | 0.218046 | 892.284 | 0.647663 | 892.284 | 9.61524 | 893.863 | 8.36942 | 892.351 | 21.0402 | 862.029 | 25.4204 | 853.28 | 0 | 856.426 | -18.2228 | 862.816 | -1.19309 | 880.506 | -8.85175 | 858.885 | 13.4147 | 853.376 | -39.3894 | 852.588 | 9.77539 | 852.588 | -14.5773
852.911 | 0.24021 | 892.284 | 3.12532 | 893.075 | -14.602 | 893.075 | 4.39198 | 894.653 | -21.0624 | 893.141 | 18.2548 | 862.816 | 4.54241 | 854.066 | 32.1475 | 857.214 | -22.9225 | 863.603 | 0.97294 | 881.297 | -4.78756 | 859.67 | 8.71528 | 854.164 | -53.0854 | 853.376 | -0.103693 | 853.376 | -1.63349
853.698 | 1.46146 | 893.075 | 8.69761 | 893.863 | -5.97843 | 893.863 | 0.674677 | 895.441 | -19.1725 | 893.929 | 10.2149 | 863.603 | 20.7927 | 854.853 | 8.239 | 858.001 | -24.2942 | 864.388 | 7.42843 | 882.086 | -0.900132 | 860.457 | 4.44356 | 854.95 | -98.0354 | 854.164 | -1.4517 | 854.164 | -13.2023
854.486 | 3.32028 | 893.863 | 13.5964 | 894.653 | 1.88227 | 894.653 | 0 | 896.229 | 4.01525 | 894.719 | 8.45603 | 864.388 | 35.6995 | 855.641 | 13.783 | 858.787 | 0 | 865.175 | 5.76662 | 882.877 | 3.17086 | 861.244 | 3.5993 | 855.737 | -107.798 | 854.95 | -13.8948 | 854.95 | -34.0965
855.272 | 3.25518 | 894.653 | -0.673519 | 895.441 | 2.15317 | 895.441 | -2.28892 | 897.018 | 36.1514 | 895.507 | 6.96901 | 865.175 | 14.1817 | 856.426 | 18.9035 | 859.574 | 0 | 865.962 | 0.213052 | 883.666 | 3.15454 | 862.029 | 5.77159 | 856.525 | -82.3726 | 855.737 | -17.9483 | 855.737 | -42.6878
856.059 | 1.61412 | 895.441 | 0.954556 | 896.229 | -2.26059 | 896.229 | 0.655651 | 897.806 | 36.8763 | 896.295 | -24.153 | 865.962 | 31.8608 | 857.214 | 10.6645 | 860.361 | 4.73352 | 866.746 | -4.79368 | 884.457 | 8.88303 | 862.816 | 5.65391 | 857.31 | -16.8071 | 856.525 | -22.4259 | 856.525 | -35.761
856.847 | 0.166126 | 896.229 | -2.56325 | 897.018 | 4.27831 | 897.018 | -3.42022 | 898.596 | 50.7108 | 897.085 | 3.00178 | 866.746 | 32.6712 | 858.001 | 18.5955 | 861.146 | 0.855252 | 867.533 | -2.88331 | 885.246 | 9.76276 | 863.603 | 4.84701 | 858.097 | -0.0178799 | 857.31 | -1.61195 | 857.31 | -21.3284
857.632 | -0.464705 | 897.018 | -15.8592 | 897.806 | 0.67413 | 897.806 | -5.45888 | 899.384 | 40.9833 | 897.873 | 14.6982 | 867.533 | -2.72971 | 858.787 | 2.618 | 861.933 | -4.63191 | 868.317 | 3.33072 | 886.037 | 6.78498 | 864.388 | 5.25793 | 858.885 | -60.1658 | 858.097 | 11.8115 | 858.097 | 6.51327
858.419 | 2.06311 | 897.806 | 7.99501 | 898.596 | 1.33425 | 898.596 | -0.942498 | 900.171 | -0.26125 | 898.662 | 16.0076 | 868.317 | -22.1149 | 859.574 | -6.314 | 862.72 | 0.660492 | 869.104 | 7.13726 | 886.826 | 3.19805 | 865.175 | 6.56168 | 859.67 | -77.2411 | 858.885 | -3.09193 | 858.885 | 3.39104
859.207 | 6.6024 | 898.596 | 2.3016 | 899.384 | 0 | 899.384 | 8.03465 | 900.961 | 39.1852 | 899.45 | 21.3232 | 869.104 | -3.32683 | 860.361 | 2.6565 | 863.505 | -1.8968 | 869.433 | 6.76086 | 887.616 | -0.0924607 | 865.962 | 6.86053 | 860.457 | -85.0188 | 859.67 | -0.254518 | 859.67 | -14.2258
859.992 | 9.25817 | 899.384 | 6.18281 | 900.171 | -2.64826 | 900.171 | 0 | 901.748 | 38.6603 | 900.238 | 49.8928 | 869.433 | 3.66805 | 861.146 | -53.4765 | 864.292 | 0 | 870.225 | 1.98849 | 888.405 | -4.69782 | 866.746 | 6.85119 | 861.244 | -90.6152 | 860.457 | 10.1525 | 860.457 | -19.8293
860.779 | 9.0696 | 900.171 | 0.242273 | 900.961 | -4.20358 | 900.961 | 0 | 902.538 | 51.0826 | 901.027 | 82.3464 | 870.225 | -65.1931 | 861.933 | 5.929 | 865.077 | 4.62344 | 871.015 | 7.37872 | 889.193 | -4.71414 | 867.533 | 5.99386 | 862.029 | -72.2884 | 861.244 | 8.79502 | 861.244 | -39.4208
861.564 | 7.04016 | 900.961 | -1.72014 | 901.748 | -0.319161 | 901.748 | -0.96006 | 903.325 | 86.6268 | 901.815 | 87.4788 | 871.015 | -27.8729 | 862.72 | -4.543 | 865.863 | 1.28711 | 871.807 | 12.5204 | 889.984 | -4.69374 | 868.317 | 3.94859 | 862.816 | -48.079 | 862.029 | 0.575023 | 862.029 | -76.7326
862.351 | 3.91744 | 901.748 | -7.84965 | 902.538 | -0.750418 | 902.538 | -4.38759 | 904.112 | 93.3957 | 902.604 | 53.9821 | 871.807 | 3.54009 | 863.505 | -15.477 | 866.65 | -0.736702 | 872.598 | 21.8876 | 890.772 | -3.64812 | 869.104 | 1.88464 | 863.603 | -22.618 | 862.816 | -8.80445 | 862.816 | -109.278
863.138 | 1.06186 | 902.538 | 0 | 903.325 | -0.0093413 | 903.325 | 1.4679 | 904.901 | 90.4561 | 903.391 | 58.027 | 872.598 | -1.68474 | 864.292 | -32.7635 | 867.435 | 9.31463 | 873.389 | 44.8973 | 891.563 | -1.18567 | 869.433 | 1.32055 | 864.388 | -6.27584 | 863.603 | -8.34255 | 863.603 | -121.653
863.923 | 2.04515 | 903.325 | 2.44696 | 904.112 | 0.0326945 | 904.112 | 1.84695 | 905.688 | 56.6371 | 904.178 | 48.0507 | 873.389 | 36.6591 | 865.077 | -21.6755 | 868.221 | 14.7595 | 874.181 | 81.7553 | 892.351 | -2.27616 | 870.225 | 2.73637 | 865.175 | 11.5325 | 864.388 | 6.0236 | 864.388 | -119.606
864.71 | -0.228985 | 904.112 | 1.37611 | 904.901 | 0 | 904.901 | 0 | 906.475 | 44.8715 | 904.968 | 33.014 | 874.181 | 0.51182 | 865.863 | -3.0415 | 869.006 | 0.0592749 | 874.971 | 123.364 | 893.141 | -3.5475 | 871.015 | 1.54843 | 865.962 | 38.4775 | 865.175 | 9.08725 | 865.175 | -120.061
865.497 | -2.26515 | 904.901 | 5.00536 | 905.688 | 1.36539 | 905.688 | -1.27618 | 907.264 | 30.6392 | 905.755 | 3.54554 | 874.971 | -0.149281 | 866.65 | -1.617 | 869.064 | 0 | 875.763 | 175.846 | 893.929 | -5.31241 | 871.807 | -0.851729 | 866.746 | 54.3191 | 865.962 | 7.77695 | 865.962 | -114.944
866.281 | -4.07234 | 905.688 | 6.89994 | 906.475 | 10.8966 | 906.475 | -1.43424 | 908.051 | 20.6293 | 906.542 | -26.1393 | 875.763 | -0.895686 | 867.435 | 0 | 869.855 | -7.46017 | 876.552 | 215.843 | 894.719 | -5.21043 | 872.598 | -3.39384 | 867.533 | 42.3932 | 866.746 | -4.98667 | 866.746 | -105.505
867.068 | -5.45074 | 906.475 | -0.251964 | 907.264 | 1.18167 | 907.264 | -7.00288 | 908.838 | 2.45716 | 907.331 | -32.7921 | 876.552 | 13.2647 | 868.221 | -59.3285 | 870.647 | 0 | 877.344 | 246.211 | 895.507 | -2.16195 | 873.389 | -3.05763 | 868.317 | 31.558 | 867.533 | -18.7967 | 867.533 | -96.076
867.784 | -6.78873 | 907.264 | -5.77095 | 908.051 | -0.342514 | 908.051 | -1.35667 | 909.627 | -16.5741 | 908.118 | -23.5537 | 877.344 | 3.62539 | 869.006 | 2.618 | 871.437 | 0.533474 | 878.134 | 214.281 | 896.295 | 1.0429 | 874.181 | 0.207329 | 869.104 | 53.9078 | 868.317 | -29.7221 | 868.317 | -86.1923
868.576 | -5.33849 | 908.051 | -3.23192 | 908.838 | -2.68562 | 908.838 | 0.319044 | 910.413 | -29.2553 | 908.904 | 2.55234 | 878.134 | -26.9985 | 869.064 | 18.6725 | 872.229 | 0 | 878.925 | 154.861 | 897.085 | 8.67091 | 874.971 | 4.59112 | 869.433 | 70.9474 | 869.104 | -34.3977 | 869.104 | -52.7575
869.366 | -4.10601 | 908.838 | -5.14588 | 909.627 | -4.95712 | 909.627 | 0.564914 | 911.2 | -24.8352 | 909.693 | 41.3147 | 878.925 | -15.9731 | 869.855 | 62.0235 | 873.021 | 16.7071 | 879.714 | 109.921 | 897.873 | 10.6751 | 875.763 | 4.05319 | 870.225 | 37.3153 | 869.433 | -35.067 | 869.433 | -29.4648
870.159 | -1.72188 | 909.627 | 0.799501 | 910.413 | 0 | 910.413 | -1.82499 | 911.987 | -19.0077 | 910.48 | 85.5812 | 879.714 | 0 | 870.647 | 28.6055 | 873.811 | 0.245567 | 880.506 | 69.1497 | 898.662 | 11.4121 | 876.552 | 3.27991 | 871.015 | 4.45209 | 870.225 | -34.7559 | 870.225 | 10.9485
870.951 | 0.103268 | 910.413 | 1.53117 | 911.2 | 0.806465 | 911.2 | -6.56529 | 912.775 | -14.7995 | 911.266 | 107.254 | 880.506 | -14.267 | 871.437 | -5.621 | 874.603 | 0 | 881.297 | 46.623 | 899.45 | 9.62135 | 877.344 | 1.52228 | 871.807 | -0.590036 | 871.015 | -21.0967 | 871.015 | 31.181
871.741 | -0.121227 | 911.2 | 2.09324 | 911.987 | 0.093413 | 911.987 | 0 | 913.561 | -12.2223 | 912.055 | 77.8188 | 881.297 | -2.43115 | 872.229 | 0 | 875.392 | 12.2022 | 882.086 | 31.4181 | 900.238 | 7.50971 | 878.134 | 2.21524 | 872.598 | -1.48403 | 871.807 | -0.377064 | 871.807 | 34.2826
872.533 | -1.28187 | 911.987 | 0.397328 | 912.775 | 0.151018 | 912.775 | 0 | 914.348 | -36.2761 | 912.841 | 3.00733 | 882.086 | -51.3526 | 873.021 | -8.393 | 876.184 | 12.905 | 882.877 | 22.612 | 901.027 | 6.92911 | 878.925 | 1.95748 | 873.389 | -50.2067 | 872.598 | 34.1432 | 872.598 | 9.74923
873.323 | -0.215515 | 912.775 | 14.2311 | 913.561 | 0.0217964 | 913.561 | 0 | 915.136 | 26.864 | 913.628 | -46.8855 | 882.877 | 60.2029 | 873.811 | -41.6185 | 876.974 | -11.9058 | 883.666 | 15.3256 | 901.815 | 6.83665 | 879.714 | 4.31281 | 874.181 | -72.7175 | 873.389 | 23.6514 | 873.389 | -19.3331
874.115 | 0.846346 | 913.561 | 14.3038 | 914.348 | 1.53042 | 914.348 | -2.0533 | 915.922 | 23.8491 | 914.414 | 12.7118 | 883.666 | -101.404 | 874.603 | -16.401 | 877.765 | 19.7216 | 884.457 | 23.3505 | 902.604 | 8.19637 | 880.506 | 2.31237 | 874.971 | -64.6894 | 874.181 | 46.7183 | 874.181 | -35.151
874.904 | 0.576952 | 914.348 | 10.4081 | 915.136 | -1.94455 | 915.136 | 0 | 916.708 | 2.25475 | 915.202 | 59.3864 | 884.457 | -65.8116 | 875.392 | -12.859 | 878.555 | -0.516538 | 885.246 | 26.106 | 903.391 | 5.67545 | 881.297 | 1.21596 | 875.763 | -79.4045 | 874.971 | 24.2358 | 874.971 | -20.9769
875.696 | -0.20429 | 915.136 | 6.20219 | 915.922 | 0 | 915.922 | 0.660042 | 917.494 | 10.2264 | 915.989 | 68.4417 | 885.246 | -113.006 | 876.184 | 11.0495 | 879.346 | 0.719767 | 886.037 | 32.2277 | 904.178 | 6.73467 | 882.086 | 1.29254 | 876.552 | -45.5222 | 875.763 | 27.3466 | 875.763 | -45.4792
876.488 | -4.06336 | 915.922 | 4.49174 | 916.708 | -3.63999 | 916.708 | -2.2699 | 918.282 | 12.846 | 916.775 | 83.3063 | 886.037 | -3.30551 | 876.974 | -63.91 | 880.137 | 1.67663 | 886.826 | 16.8738 | 904.968 | 6.22478 | 882.877 | -4.36698 | 877.344 | -48.7048 | 876.552 | 32.0505 | 876.552 | -47.764
877.277 | -6.01198 | 916.708 | -0.688056 | 917.494 | -1.58179 | 917.494 | 0.190256 | 919.068 | 15.3408 | 917.561 | 50.7417 | 886.826 | 45.1681 | 877.765 | -6.776 | 880.927 | 12.6002 | 887.616 | 1.59079 | 905.755 | 5.95692 | 883.666 | -2.57013 | 878.134 | -9.02934 | 877.344 | 30.3442 | 877.344 | -39.0176
878.069 | -0.612871 | 917.494 | -0.431246 | 918.282 | 0.678801 | 918.282 | -0.856151 | 919.854 | 8.40708 | 918.349 | 90.6415 | 887.616 | 30.0055 | 878.555 | 6.776 | 881.718 | 0.762106 | 888.405 | -9.54475 | 906.542 | -0.14277 | 884.457 | 1.97056 | 878.925 | -18.4163 | 878.134 | 65.9014 | 878.134 | -44.7969
878.858 | 10.8476 | 918.282 | 2.81521 | 919.068 | 0 | 919.068 | 0.607355 | 920.64 | -0.473075 | 919.135 | 68.3751 | 888.405 | 24.9726 | 879.346 | 20.9055 | 882.507 | -22.8801 | 889.193 | -2.024 | 907.331 | -5.35456 | 885.246 | 5.96771 | 879.714 | 1.50191 | 878.925 | 52.5439 | 878.925 | -23.882
879.65 | 24.8179 | 919.068 | -0.0484546 | 919.854 | 4.86059 | 919.854 | 0 | 921.426 | 7.80926 | 919.92 | 74.5562 | 889.193 | 2.62308 | 880.137 | 13.937 | 883.298 | -12.253 | 889.984 | -10.5106 | 908.118 | -6.4301 | 886.037 | 4.67144 | 880.506 | 6.79435 | 879.714 | 30.7779 | 879.714 | 8.8808
880.439 | 42.0546 | 919.854 | 6.1392 | 920.64 | -0.854729 | 920.64 | 4.62907 | 922.213 | 17.2307 | 920.706 | 68.1254 | 889.984 | -72.2733 | 880.927 | -14.2835 | 884.087 | -6.04604 | 890.772 | -14.2461 | 908.904 | -5.07038 | 886.826 | 11.065 | 881.297 | -0.679435 | 880.506 | -12.3866 | 880.506 | -54.6288
881.23 | 59.2959 | 920.64 | 1.18229 | 921.426 | 0.997962 | 921.426 | -0.244406 | 922.999 | 9.34381 | 921.494 | 40.9707 | 890.772 | -46.3624 | 881.718 | 16.555 | 884.878 | 5.06377 | 891.563 | -7.02363 | 909.693 | -2.36863 | 887.616 | 14.231 | 882.086 | -4.29117 | 881.297 | 35.2461 | 881.297 | -57.11
882.019 | 76.6314 | 921.426 | 2.32098 | 922.213 | -3.64778 | 922.213 | -3.1202 | 923.784 | 23.7973 | 922.28 | 31.9487 | 891.563 | 1.70607 | 882.507 | -15.3615 | 885.667 | 0.355649 | 892.351 | -1.73993 | 910.48 | -1.10681 | 888.405 | 17.0607 | 882.877 | 2.18135 | 882.086 | 30.1651 | 882.086 | -42.8429
882.811 | 79.8978 | 922.213 | -3.88122 | 922.999 | -0.93413 | 922.999 | -1.60839 | 924.57 | 22.4016 | 923.065 | 26.7164 | 892.351 | 35.998 | 883.298 | -31.031 | 886.458 | 3.25165 | 893.141 | 0.184645 | 911.266 | -3.08112 | 889.193 | 15.3423 | 883.666 | 16.1455 | 882.877 | 45.7379 | 882.877 | -27.3764
883.6 | 67.6942 | 922.999 | 0.407019 | 923.784 | 0.331616 | 923.784 | 1.00543 | 925.355 | 24.2821 | 923.851 | 33.7409 | 893.141 | -0.0426517 | 884.087 | -21.5985 | 887.246 | -8.57793 | 893.929 | 4.97833 | 912.055 | -9.48402 | 889.984 | 8.96931 | 884.457 | 34.6333 | 883.666 | 29.2508 | 883.666 | -2.75005
884.391 | 47.6895 | 923.784 | 0.218046 | 924.57 | -2.24503 | 924.57 | 1.50009 | 926.142 | 1.238 | 924.638 | 39.6501 | 893.929 | 14.4803 | 884.878 | 20.5205 | 888.037 | -5.68192 | 894.719 | -5.23399 | 912.841 | -15.0969 | 890.772 | 0.694832 | 885.246 | 22.1353 | 884.457 | 34.6145 | 884.457 | 16.004
885.179 | 27.3637 | 924.57 | -1.27436 | 925.355 | 4.90885 | 925.355 | -2.59626 | 926.928 | -46.7402 | 925.423 | 39.983 | 894.719 | 22.9466 | 885.667 | -28.182 | 888.826 | 0.677427 | 895.507 | 13.9194 | 913.628 | -16.0338 | 891.563 | -3.58436 | 886.037 | 17.2004 | 885.246 | 54.7686 | 885.246 | 40.7338
885.97 | 10.7376 | 925.355 | 0.581456 | 926.142 | 1.47281 | 926.142 | -4.81055 | 927.713 | -47.9947 | 926.209 | 34.3623 | 895.507 | 4.99025 | 886.458 | 2.695 | 889.614 | -0.702831 | 896.295 | 20.2613 | 914.414 | -11.9152 | 892.351 | -2.22085 | 886.826 | 8.15322 | 886.037 | 99.988 | 886.037 | 70.5915
886.759 | 7.76753 | 926.142 | 0.0193819 | 926.928 | -1.00575 | 926.928 | -2.1016 | 928.498 | -66.4846 | 926.994 | 30.7336 | 896.295 | 28.2567 | 887.246 | 38.2305 | 890.404 | -16.6393 | 897.085 | 19.331 | 915.202 | -7.89723 | 893.141 | -4.43609 | 887.616 | -23.2617 | 886.826 | 113.713 | 886.826 | 30.9536
887.55 | 7.55201 | 926.928 | 0.678365 | 927.713 | 0 | 927.713 | 0 | 929.283 | -54.3165 | 927.779 | 20.391 | 897.085 | 23.0106 | 888.037 | 0 | 891.193 | 0.516538 | 897.873 | -18.7628 | 915.989 | -1.80434 | 893.929 | 3.01654 | 888.405 | -51.0471 | 887.616 | 107.605 | 887.616 | 27.883
888.338 | 11.7411 | 927.713 | 1.36642 | 928.498 | -1.37784 | 928.498 | -11.9788 | 930.068 | -42.2213 | 928.564 | 17.6889 | 897.873 | -0.25591 | 888.826 | -19.5195 | 891.983 | 8.23074 | 898.662 | -25.8007 | 916.775 | -0.0231152 | 894.719 | 3.10433 | 889.193 | -71.2334 | 888.405 | 79.2495 | 888.405 | -2.86377
889.129 | 12.2619 | 928.498 | 0.566919 | 929.283 | -0.786226 | 929.283 | -2.09135 | 930.855 | -37.1163 | 929.351 | 15.3585 | 898.662 | -8.35973 | 889.614 | -21.637 | 892.771 | 1.55808 | 899.45 | -1.66891 | 917.561 | 1.15848 | 895.507 | 3.14916 | 889.984 | -31.111 | 889.193 | 43.0796 | 889.193 | 12.2098
889.917 | 13.5213 | 929.283 | -6.04714 | 930.068 | -0.857843 | 930.068 | 1.27032 | 931.64 | -24.687 | 930.136 | -2.95739 | 899.45 | 0.831708 | 890.404 | -15.5925 | 893.562 | -3.07383 | 900.238 | 1.34933 | 918.349 | 1.54464 | 896.295 | 4.59859 | 890.772 | -87.4326 | 889.984 | 13.8288 | 889.984 | 24.1818
890.706 | 15.4273 | 930.068 | -7.71882 | 930.855 | -0.815807 | 930.855 | 7.01605 | 932.424 | 1.79345 | 930.921 | -24.1751 | 900.238 | -24.5247 | 891.193 | -16.632 | 894.35 | 0.254035 | 901.027 | 6.23533 | 919.135 | -0.988514 | 897.085 | 10.3403 | 891.563 | -141.501 | 890.772 | -13.0558 | 890.772 | 17.0586
891.496 | 13.3552 | 930.855 | -13.0537 | 931.64 | -0.256886 | 931.64 | 6.54627 | 933.209 | 28.9446 | 931.706 | -30.7003 | 901.027 | -18.4255 | 891.983 | 5.467 | 895.138 | -28.6467 | 901.815 | 19.3949 | 919.92 | -4.92761 | 897.873 | 8.71715 | 892.351 | -154.411 | 891.563 | 24.6506 | 891.563 | 10.7727
892.284 | 10.1876 | 931.64 | -7.77697 | 932.424 | -0.157245 | 932.424 | 5.22179 | 933.994 | 41.0374 | 932.491 | -17.0008 | 901.815 | 10.9615 | 892.771 | 44.7755 | 895.928 | -24.0656 | 902.604 | 0.454512 | 920.706 | -10.9783 | 898.662 | 0.0410922 | 893.141 | -133.402 | 892.351 | 26.847 | 892.351 | 13.3057
893.075 | 4.26316 | 932.424 | 1.59416 | 933.209 | -6.62765 | 933.209 | 4.27051 | 934.778 | 25.2801 | 933.275 | 3.08501 | 902.604 | 4.99025 | 893.562 | 0.616 | 896.716 | -4.0815 | 903.391 | -8.49369 | 921.494 | -18.9667 | 899.45 | 0.657475 | 893.929 | -80.2985 | 893.141 | 21.0213 | 893.141 | 13.0989
893.863 | 0.211025 | 933.209 | -0.0823729 | 933.994 | -0.292694 | 933.994 | -2.96506 | 935.563 | 2.76078 | 934.062 | 42.258 | 903.391 | 21.4538 | 894.35 | 13.783 | 897.505 | 15.8687 | 904.178 | 8.96241 | 922.28 | -21.9567 | 900.238 | -0.140087 | 894.719 | -69.6243 | 893.929 | 11.3591 | 893.929 | 13.0679
894.653 | -1.43228 | 933.994 | -0.562074 | 934.778 | 0 | 934.778 | 2.72944 | 936.349 | 0.442478 | 934.846 | 67.5206 | 904.178 | -18.1483 | 895.138 | -14.2065 | 898.293 | -0.0592749 | 904.968 | 24.8348 | 923.065 | -23.538 | 901.027 | 7.21355 | 895.507 | 5.34608 | 894.719 | 15.9592 | 894.719 | -4.99351
895.441 | -0.087553 | 934.778 | -4.50628 | 935.563 | -8.50836 | 935.563 | 4.3832 | 937.133 | -1.16739 | 935.631 | 28.0869 | 904.968 | -12.6036 | 895.928 | 19.2115 | 899.081 | 8.40857 | 905.755 | 25.8859 | 923.851 | -23.6631 | 901.815 | 9.97793 | 896.295 | 41.3919 | 895.507 | 35.1989 | 895.507 | -0.113724
896.229 | 5.13645 | 935.563 | 0.1066 | 936.349 | 0.845387 | 936.349 | -1.37423 | 937.918 | 50.7037 | 936.415 | 2.48576 | 905.755 | 23.9489 | 896.716 | -5.313 | 899.87 | 1.33792 | 906.542 | 26.5676 | 924.638 | -20.7221 | 902.604 | 7.61327 | 897.085 | 94.2806 | 896.295 | 46.0961 | 896.295 | -12.003
897.018 | 11.4605 | 936.349 | -0.673519 | 937.133 | -1.47437 | 937.133 | -6.10721 | 938.702 | 59.5132 | 937.2 | -12.3955 | 906.542 | -10.0231 | 897.505 | -4.6585 | 900.658 | 3.53109 | 907.331 | 0 | 925.423 | -15.2519 | 903.391 | 4.8246 | 897.873 | 85.8592 | 897.085 | 44.8989 | 897.085 | -5.06588
897.806 | 13.2228 | 937.133 | -0.83342 | 937.918 | 3.53879 | 937.918 | 0.36295 | 939.486 | 77.1323 | 937.984 | -19.3201 | 907.331 | -4.54241 | 898.293 | -1.5015 | 901.447 | 12.2953 | 908.118 | 4.55932 | 926.209 | -7.06916 | 904.178 | -0.685493 | 898.662 | 67.0317 | 897.873 | 21.898 | 897.873 | 22.4656
898.596 | 11.4897 | 937.918 | 0.83342 | 938.702 | 4.5928 | 938.702 | -4.46955 | 940.27 | 76.1579 | 938.768 | -13.7327 | 908.118 | -53.5919 | 899.081 | 0.1155 | 902.235 | 23.3035 | 908.904 | 2.0453 | 926.994 | -2.43253 | 904.968 | -0.933914 | 899.45 | 15.5197 | 898.662 | 36.9052 | 898.662 | 4.98317
899.384 | 9.23123 | 938.702 | 3.43059 | 939.486 | 0.376766 | 939.486 | 0 | 941.054 | 87.9189 | 939.552 | 1.96974 | 908.904 | -57.8357 | 899.87 | 0.5005 | 903.022 | 0.719767 | 909.693 | 0.596547 | 927.779 | -2.21634 | 905.755 | 1.25892 | 900.238 | 13.5172 | 899.45 | 36.1039 | 899.45 | -0.0103385
900.171 | 5.08032 | 939.486 | 9.48257 | 940.27 | -2.13449 | 940.27 | -5.66377 | 941.838 | 68.1957 | 940.336 | 36.4098 | 909.693 | -7.03753 | 900.658 | -1.001 | 903.811 | -5.69039 | 910.48 | -0.276968 | 928.564 | -2.6732 | 906.542 | 4.05319 | 901.027 | -0.250318 | 900.238 | 32.0976 | 900.238 | 20.522
900.961 | 1.78249 | 940.27 | 0.411864 | 941.054 | 0.418801 | 941.054 | 0 | 942.622 | 56.9619 | 941.12 | 42.1248 | 910.48 | 3.07092 | 901.447 | -45.892 | 904.598 | 0.973802 | 911.266 | -0.262765 | 929.351 | 2.82005 | 907.331 | 3.45548 | 901.815 | -11.908 | 901.027 | 42.2689 | 901.027 | -16.7588
901.748 | -0.246944 | 941.054 | 2.32582 | 941.838 | 1.81221 | 941.838 | -0.750779 | 943.406 | 44.6267 | 941.906 | 44.1722 | 911.266 | -25.591 | 902.235 | 1.54 | 905.386 | 23.2273 | 912.055 | -6.32056 | 930.136 | 3.32043 | 908.118 | 0.196122 | 902.604 | -21.7956 | 901.815 | 66.1465 | 901.815 | 1.61281
902.538 | -1.41656 | 941.838 | 3.54688 | 942.622 | 7.07448 | 942.622 | 2.35332 | 944.189 | 40.3243 | 942.69 | 16.3073 | 912.055 | -4.64903 | 903.022 | -24.5245 | 906.175 | 32.4234 | 912.841 | -5.92996 | 930.921 | 3.37617 | 908.904 | 7.15938 | 903.391 | -62.7941 | 902.604 | 92.2016 | 902.604 | 11.4448
903.325 | -1.30432 | 942.622 | 4.77278 | 943.406 | 0.742633 | 943.406 | 3.45534 | 944.973 | 13.2061 | 943.474 | 11.2026 | 912.841 | 0.76773 | 903.811 | 2.079 | 906.962 | 46.0481 | 913.628 | -5.54647 | 931.706 | 4.43947 | 909.693 | 8.13999 | 904.178 | -50.8861 | 903.391 | 93.2291 | 903.391 | -56.7482
904.112 | -0.983288 | 943.406 | 5.85817 | 944.189 | -0.16503 | 944.189 | -1.17959 | 945.757 | 20.3422 | 944.257 | 8.7501 | 913.628 | 51.6299 | 904.598 | -38.2305 | 907.749 | 29.9846 | 914.414 | 16.2062 | 932.491 | -2.59026 | 910.48 | 3.92804 | 904.968 | -1.84163 | 904.178 | 73.6406 | 904.178 | -18.8678
904.901 | -1.30881 | 944.189 | -1.35188 | 944.973 | -1.1085 | 944.973 | -0.958597 | 946.54 | 13.8674 | 945.041 | 5.76497 | 914.414 | 0.447843 | 905.386 | -24.255 | 908.537 | 0 | 915.202 | 28.059 | 933.275 | -11.1034 | 911.266 | -2.7812 | 905.755 | 60.4519 | 904.968 | 51.5164 | 904.968 | -72.8143
905.688 | -4.46071 | 944.973 | 3.95874 | 945.757 | 0 | 945.757 | 8.14881 | 947.324 | -4.36829 | 945.825 | -11.8573 | 915.202 | 5.16086 | 906.175 | 28.028 | 909.324 | -13.6671 | 915.989 | 29.8842 | 934.062 | -13.9534 | 912.055 | -10.5644 | 906.542 | 88.4875 | 905.755 | 18.2782 | 905.755 | -106.776
906.475 | -5.22175 | 945.757 | 2.10778 | 946.54 | 0 | 946.54 | -0.0351242 | 948.107 | -3.88109 | 946.608 | -23.365 | 915.989 | -3.09225 | 906.962 | 21.2905 | 910.111 | -3.38714 | 916.775 | 10.397 | 934.846 | -13.2532 | 912.841 | -11.7412 | 907.331 | 104.061 | 906.542 | -16.2986 | 906.542 | -134.018
907.264 | -4.7795 | 946.54 | 0.799501 | 947.324 | 11.3201 | 947.324 | 0 | 948.89 | -6.14291 | 947.392 | -17.3448 | 916.775 | 0.533146 | 907.749 | -6.468 | 910.899 | -8.51018 | 917.561 | 0.774091 | 935.631 | -12.9078 | 913.628 | -7.14257 | 908.118 | 55.0164 | 907.331 | -37.4802 | 907.331 | -63.9231
908.051 | -3.14293 | 947.324 | 11.7696 | 948.107 | -0.052934 | 948.107 | -4.88519 | 949.674 | 26.8405 | 949.742 | 4.3998 | 917.561 | 4.56373 | 908.537 | -26.257 | 911.686 | 1.60889 | 918.349 | -2.05951 | 936.415 | -12.7473 | 914.414 | -2.89513 | 908.904 | 27.3026 | 908.118 | -64.7702 | 908.118 | 50.5451
908.838 | -3.65927 | 948.107 | 0 | 948.89 | 0.476406 | 948.89 | -22.3097 | 949.674 | -1.58495 | 950.525 | 1.76228 | 918.349 | -6.31245 | 909.324 | 11.8195 | 912.473 | 16.2667 | 919.135 | 2.74128 | 937.2 | -8.91838 | 915.202 | -2.54772 | 909.693 | -1.46615 | 908.904 | -52.2705 | 908.904 | 117.28
909.627 | -3.03517 | 948.89 | -1.44879 | 949.674 | -5.27939 | 949.674 | -0.949816 | 950.457 | -0.192957 | 951.308 | 0.0622055 | 919.135 | 4.71301 | 910.111 | 17.787 | 913.259 | 10.3223 | 919.92 | -1.47006 | 937.984 | -8.5091 | 915.989 | 4.79098 | 910.48 | -55.1416 | 909.693 | 2.57346 | 909.693 | 127.619
910.413 | -0.823897 | 949.674 | -0.959402 | 949.674 | -1.31155 | 949.674 | -2.84076 | 951.24 | -0.166612 | 952.091 | -0.0740246 | 919.92 | -19.6838 | 910.899 | 1.848 | 914.047 | -3.39561 | 920.706 | -32.1212 | 938.768 | -10.6044 | 916.775 | 10.2357 | 911.266 | -103.9 | 910.48 | 5.89163 | 910.48 | 93.1191
911.2 | -0.65777 | 950.457 | 0.915793 | 950.457 | -0.0110146 | 950.457 | -1.41636 | 952.023 | 1.52984 | 952.874 | 1.76166 | 920.706 | -35.3156 | 911.686 | 33.3795 | 914.834 | -8.86583 | 921.494 | -16.0357 | 939.552 | -8.93605 | 917.561 | 10.7269 | 912.055 | -126.661 | 911.266 | -13.2821 | 911.266 | 44.9933
911.987 | -0.383886 | 951.24 | 4.15741 | 951.24 | 0.775099 | 951.24 | -0.100019 | 952.806 | 2.84138 | 953.657 | 3.94943 | 921.494 | 43.4834 | 912.473 | 2.233 | 915.62 | 5.91902 | 922.28 | 2.31517 | 940.336 | -5.38176 | 918.349 | 8.15307 | 912.841 | -107.404 | 912.055 | -24.9051 | 912.055 | -33.135
912.775 | -2.50536 | 952.023 | 7.79151 | 952.023 | 1.00375 | 952.023 | 0.618033 | 953.589 | 3.15951 | 954.44 | 3.909 | 922.28 | 16.3143 | 913.259 | -52.0905 | 916.408 | -1.83752 | 923.065 | -0.028407 | 941.12 | -3.46728 | 919.135 | 8.71342 | 913.628 | -53.7112 | 912.841 | -17.5241 | 912.841 | -73.4966
913.561 | -8.02345 | 952.806 | 10.6503 | 952.806 | 1.26667 | 952.806 | 1.26107 | 954.372 | 3.04317 | 955.222 | 5.64391 | 923.065 | -14.267 | 914.047 | -6.006 | 917.194 | 10.6949 | 923.851 | -5.01383 | 941.906 | -3.3313 | 919.92 | 6.71484 | 914.414 | -17.558 | 913.628 | 3.63867 | 913.628 | -78.3247
914.348 | -8.57346 | 953.589 | 11.6049 | 953.589 | 1.19814 | 953.589 | 1.59665 | 955.154 | 1.6741 | 956.005 | 5.80378 | 923.851 | -27.3184 | 914.834 | 6.1985 | 917.98 | 37.6396 | 924.638 | 3.87755 | 942.69 | -6.17855 | 920.706 | 3.03148 | 915.202 | 32.7738 | 914.414 | -85.1788 | 914.414 | -44.0318
915.136 | -9.05837 | 954.372 | 1.066 | 954.372 | 1.50838 | 954.372 | 2.03482 | 955.937 | 0.139983 | 956.788 | 6.65724 | 924.638 | -14.6082 | 915.62 | 47.894 | 918.766 | 4.88595 | 925.423 | 12.2931 | 943.474 | -5.92292 | 921.494 | -0.663079 | 915.989 | 43.6627 | 915.202 | -84.9714 | 915.202 | 22.8585
915.922 | -7.3769 | 955.154 | -9.95743 | 955.154 | 1.23751 | 955.154 | 2.47074 | 956.72 | -0.579584 | 957.57 | 5.83488 | 925.423 | 2.66573 | 916.408 | -7.5845 | 919.554 | -14.3953 | 926.209 | 1.64761 | 944.257 | -5.90117 | 922.28 | 0.254025 | 916.775 | 4.02297 | 915.989 | -49.9422 | 915.989 | 79.6274
916.708 | -5.94463 | 955.937 | -1.08054 | 955.937 | 0.941337 | 955.937 | 2.347 | 957.502 | 0.0290504 | 958.353 | 7.45907 | 926.209 | 26.3587 | 917.194 | -16.709 | 920.34 | -30.1371 | 926.994 | 6.58332 | 945.041 | -3.91598 | 923.065 | 0.481899 | 917.561 | -36.5644 | 916.775 | 63.4316 | 916.775 | 112.473
917.494 | -3.43028 | 956.72 | 0.499083 | 956.72 | 1.36662 | 956.72 | 2.01024 | 958.285 | 0.0217878 | 959.135 | 9.21388 | 926.994 | 15.312 | 917.98 | 39.193 | 921.125 | -1.81212 | 927.779 | 1.78964 | 945.825 | -0.402476 | 923.851 | 1.66984 | 918.349 | -44.4315 | 917.561 | 68.3523 | 917.561 | 146.487
918.282 | -2.41332 | 957.502 | -6.81757 | 957.502 | 2.01485 | 957.502 | 1.28146 | 959.067 | -0.481895 | 959.917 | 13.9384 | 927.779 | -6.56836 | 918.766 | 13.8215 | 921.911 | 0 | 928.564 | -0.61075 | 946.608 | -0.0258346 | 924.638 | 4.52948 | 919.135 | -43.9666 | 918.349 | 60.5754 | 918.349 | 170.441
919.068 | -2.39761 | 958.285 | -1.88489 | 958.285 | 1.68115 | 958.285 | 0.0196388 | 959.849 | -0.0630849 | 960.7 | 15.4506 | 928.564 | -8.93553 | 919.554 | -30.8385 | 922.697 | -29.3411 | 929.351 | -0.823803 | 947.392 | 2.38086 | 925.423 | 7.49186 | 919.92 | -14.9297 | 919.135 | 38.7339 | 919.135 | 180.842
919.854 | -3.19681 | 959.067 | -2.54387 | 959.067 | 0.710439 | 959.067 | -0.312397 | 960.632 | 0.805009 | 961.482 | 13.5204 | 929.351 | 6.67499 | 920.34 | -35.3815 | 923.484 | -7.53638 | 930.136 | 1.16469 | 948.175 | -5.80191 | 926.209 | 10.0003 | 920.706 | -11.7828 | 919.92 | 13.0747 | 919.92 | 203.121
920.64 | -9.54553 | 959.849 | 0 | 959.849 | 0.720638 | 959.849 | -0.297158 | 961.414 | 1.01235 | 962.262 | 9.92178 | 930.136 | 0.0426517 | 921.125 | 19.404 | 924.27 | 31.3988 | 930.921 | -4.55222 | 948.958 | -9.0965 | 926.994 | 4.30347 | 921.494 | -35.0267 | 920.706 | -16.2138 | 920.706 | 189.319
921.426 | -9.68247 | 960.632 | 5.27671 | 960.632 | 0.326969 | 960.632 | -0.159901 | 962.196 | 2.16781 | 963.044 | 7.92809 | 930.921 | -13.1154 | 921.911 | -0.1925 | 925.055 | 32.923 | 931.706 | -1.32093 | 949.742 | -10.4018 | 927.779 | 5.28782 | 922.28 | -53.4072 | 921.494 | -38.7811 | 921.494 | 135.383
922.213 | -11.1305 | 962.196 | 1.67664 | 961.414 | -0.0777138 | 961.414 | -1.46368 | 962.978 | 1.87873 | 963.826 | 5.21531 | 931.706 | 9.46868 | 922.697 | 0 | 925.84 | 0 | 932.491 | 17.8609 | 950.525 | -9.28414 | 928.564 | 0.532331 | 923.065 | -57.1799 | 922.28 | -29.6278 | 922.28 | 27.273
922.999 | -10.0933 | 962.978 | 1.44135 | 962.196 | 0.0887284 | 962.196 | -1.44329 | 963.76 | 1.52045 | 964.608 | 4.50119 | 932.491 | -7.42139 | 923.484 | 0 | 926.626 | -35.0145 | 933.275 | 5.31211 | 951.308 | -4.54145 | 929.351 | 3.71137 | 923.851 | -16.7892 | 923.065 | -19.6828 | 923.065 | 14.9392
923.784 | -6.48117 | 963.76 | 1.43132 | 962.978 | 0.332069 | 962.978 | -0.341909 | 964.54 | 0.1256 | 965.39 | 11.4788 | 933.275 | -22.5627 | 924.27 | -0.77 | 927.413 | -53.4575 | 934.062 | 2.78389 | 952.091 | 0.0788635 | 930.136 | 4.64715 | 924.638 | -36.3319 | 923.851 | -2.09271 | 923.851 | -10.9175
924.57 | -2.27862 | 964.54 | 1.02659 | 963.76 | 0.51646 | 963.76 | 0.274407 | 965.322 | 0.0448572 | 966.172 | 17.0393 | 934.062 | -62.8046 | 925.055 | -17.556 | 928.198 | -24.633 | 934.846 | 0.269866 | 952.874 | 5.86582 | 930.921 | 0.511785 | 925.423 | 51.4047 | 924.638 | 22.1997 | 924.638 | -0.527265
925.355 | 1.0686 | 965.322 | 0.771469 | 964.54 | 0.591523 | 964.54 | 0.21431 | 966.104 | -1.09224 | 966.953 | 18.3282 | 934.846 | -18.9374 | 925.84 | 62.293 | 928.983 | -2.28632 | 935.631 | 0.355087 | 953.657 | 7.57226 | 931.706 | -1.11136 | 926.209 | 98.2142 | 925.423 | 26.0457 | 925.423 | 51.3308
926.142 | 2.1327 | 966.104 | 0.167592 | 965.322 | -0.0373271 | 965.322 | 0.125238 | 966.885 | -1.88884 | 967.735 | 15.812 | 935.631 | -29.0671 | 926.626 | 2.926 | 929.768 | -0.516538 | 936.415 | 0.16334 | 954.44 | 9.06523 | 932.491 | 1.02357 | 926.994 | 101.003 | 926.209 | -5.64654 | 926.209 | 88.2083
926.928 | 1.00798 | 966.885 | 0.257371 | 966.104 | -0.538286 | 966.104 | -0.339763 | 967.667 | -0.755167 | 968.517 | 12.9574 | 936.415 | 3.02827 | 927.413 | -18.4415 | 930.553 | -6.77427 | 937.2 | -0.106526 | 955.222 | 8.62196 | 933.275 | 6.16757 | 927.779 | 54.5336 | 926.994 | -38.0646 | 926.994 | 89.542
927.713 | 0.298578 | 967.667 | 0.435402 | 966.885 | -0.843226 | 966.885 | -1.93147 | 968.449 | 0.75944 | 969.296 | 10.2117 | 937.2 | -1.62076 | 928.198 | 0.231 | 931.338 | 10.9997 | 937.984 | 3.69291 | 956.005 | 9.53161 | 934.062 | 9.2308 | 928.564 | -71.5195 | 927.779 | -18.8249 | 927.779 | 75.0061
928.498 | -0.664505 | 968.449 | 0.233681 | 967.667 | -0.061192 | 967.667 | -2.39132 | 969.23 | 1.05279 | 970.078 | 7.97226 | 937.984 | 15.6105 | 928.983 | 0 | 932.125 | 2.28632 | 938.768 | 3.12477 | 956.788 | 6.37843 | 934.846 | 10.6634 | 929.351 | -144.416 | 928.564 | -21.3984 | 928.564 | 45.9651
929.283 | -2.11699 | 969.23 | 0.213445 | 968.449 | 0.337168 | 968.449 | -2.50562 | 970.012 | 0.558793 | 970.859 | 7.20091 | 938.768 | 27.0625 | 929.768 | -41.6955 | 932.909 | 5.69886 | 939.552 | 2.55663 | 957.57 | 3.2606 | 935.631 | 7.38913 | 930.136 | -113.645 | 929.351 | -35.8588 | 929.351 | 13.1299
930.068 | -5.44849 | 970.012 | 0.596007 | 969.23 | 0.0224371 | 969.23 | -2.85117 | 970.791 | 0.280251 | 971.64 | 5.04362 | 939.552 | -10.8335 | 930.553 | 0 | 933.694 | 0.685895 | 940.336 | 1.98849 | 958.353 | -1.3502 | 936.415 | 14.9557 | 930.921 | -37.6014 | 930.136 | -24.2829 | 930.136 | 13.285
930.855 | -9.43552 | 970.791 | 0.954881 | 970.012 | 0.0340635 | 970.012 | -3.62406 | 971.573 | 0.0605216 | 972.422 | 4.96151 | 940.336 | -112.217 | 931.338 | 5.082 | 934.478 | -3.75125 | 941.12 | 1.42035 | 959.135 | -3.33266 | 937.2 | 9.64359 | 931.706 | -2.05619 | 930.921 | -12.0755 | 930.921 | 38.0148
931.64 | -13.0499 | 971.573 | 2.15372 | 970.791 | 0.250479 | 970.791 | -2.99712 | 972.354 | 0.895578 | 973.203 | 6.90295 | 941.12 | -91.2533 | 932.125 | 15.2845 | 935.263 | -0.262503 | 941.906 | 0.845108 | 959.917 | -5.70537 | 937.984 | 4.8881 | 932.491 | 21.5989 | 931.706 | -27.0544 | 931.706 | 68.6685
932.424 | -13.0364 | 972.354 | 2.7144 | 971.573 | 0.216416 | 971.573 | -2.58599 | 973.135 | 2.95317 | 973.984 | 5.80315 | 941.906 | -36.1047 | 932.909 | -11.8195 | 936.047 | 3.80206 | 942.69 | 0.276968 | 960.7 | -7.03517 | 938.768 | 1.77257 | 933.275 | 52.6563 | 932.491 | -44.2485 | 932.491 | 82.3981
933.209 | -5.38339 | 973.135 | 3.89549 | 972.354 | 0.288418 | 972.354 | -1.67649 | 973.916 | 3.84675 | 974.763 | 4.01412 | 942.69 | 10.0018 | 933.694 | 0 | 936.832 | 2.33712 | 943.474 | 0 | 961.482 | -9.60367 | 939.552 | 4.1914 | 934.062 | 29.9667 | 933.275 | -27.3089 | 933.275 | 131.672
933.994 | -0.312048 | 973.916 | 2.62373 | 973.135 | 0.213764 | 973.135 | -0.923991 | 974.697 | 3.15724 | 975.544 | 5.62773 | 943.474 | 3.66805 | 934.478 | 28.413 | 937.616 | 14.8865 | 944.257 | 0 | 962.262 | -9.363 | 940.336 | 0.806902 | 934.846 | -4.46997 | 934.062 | -13.103 | 934.062 | 174.142
934.778 | 1.36942 | 974.697 | 2.0421 | 973.916 | 0.258842 | 973.916 | -0.472513 | 975.476 | 1.38616 | 976.325 | 7.83168 | 944.257 | 6.03521 | 935.263 | 0 | 938.4 | 9.18761 | 945.041 | 0 | 963.044 | -6.59326 | 941.12 | -0.452014 | 935.631 | 41.4992 | 934.846 | 14.7149 | 934.846 | 203.276
935.563 | 3.65253 | 975.476 | 1.24124 | 974.697 | 0.0126463 | 974.697 | -0.0544092 | 976.257 | 0.456831 | 977.106 | 12.4249 | 945.041 | -52.6748 | 936.047 | -33.803 | 939.186 | 10.3308 | 945.825 | 0 | 963.826 | -0.401116 | 941.906 | 10.161 | 936.415 | 60.3982 | 935.631 | 21.3607 | 935.631 | 197.704
936.349 | 4.3799 | 976.257 | 0.731237 | 975.476 | -0.611104 | 975.476 | 0.788236 | 977.038 | -0.568191 | 977.886 | 13.2404 | 945.825 | -7.84791 | 936.832 | 18.6725 | 939.971 | -11.3215 | 946.608 | 0 | 964.608 | 1.01843 | 942.69 | 19.7579 | 937.2 | 37.9947 | 936.415 | 19.004 | 936.415 | 161.891
937.133 | 5.9783 | 977.038 | 0.261707 | 976.257 | -0.32187 | 976.257 | 1.75065 | 977.819 | -0.532163 | 978.665 | 12.6109 | 946.608 | -9.91652 | 937.616 | 0 | 940.755 | -37.8936 | 947.392 | 0 | 965.39 | 3.83304 | 943.474 | 18.3776 | 937.984 | 43.3229 | 937.2 | -0.207385 | 937.2 | 156.505
937.918 | 3.20803 | 977.819 | 0.773075 | 977.038 | -0.655366 | 977.038 | 1.58291 | 978.599 | -1.45736 | 979.446 | 5.48902 | 947.392 | -28.7472 | 938.4 | -41.811 | 941.538 | -25.9285 | 948.175 | 0 | 966.172 | 4.26407 | 944.257 | 19.8606 | 938.768 | 39.5503 | 937.984 | -19.8619 | 937.984 | 115.099
938.702 | -1.31105 | 978.599 | 1.61513 | 977.819 | -0.101987 | 977.819 | 0.124379 | 979.378 | -0.524331 | 980.226 | 3.38585 | 949.742 | -15.4256 | 939.186 | 0 | 942.322 | -10.7203 | 948.958 | 0 | 966.953 | 2.26937 | 945.041 | 21.5192 | 939.552 | 26.3371 | 938.768 | -15.2711 | 938.768 | 87.0194
939.486 | -4.68521 | 979.378 | 2.72524 | 978.599 | 0.510341 | 978.599 | -2.07066 | 980.159 | -0.132151 | 981.007 | 1.79525 | 950.525 | -10.8188 | 939.971 | 22.1375 | 943.106 | -0.143953 | 949.742 | 0 | 967.735 | 1.20199 | 945.825 | 22.1861 | 940.336 | -18.5951 | 939.552 | -45.5588 | 939.552 | 63.4165
940.27 | -0.91594 | 980.159 | 2.82802 | 979.378 | 2.19129 | 979.378 | -2.99165 | 980.939 | 0.410123 | 981.787 | 0.0845995 | 951.308 | -0.479795 | 940.755 | 6.6605 | 943.89 | 6.5033 | 950.525 | 0 | 968.517 | -3.5203 | 946.608 | 20.8431 | 941.12 | -26.5337 | 940.336 | -13.1313 | 940.336 | 35.3371
941.054 | 0.0224495 | 980.939 | 2.34918 | 980.159 | 2.56598 | 980.159 | -2.56056 | 981.72 | 0.479616 | 982.566 | -0.820491 | 952.091 | 5.79362 | 941.538 | 0 | 944.674 | -1.08388 | 951.308 | 0 | 969.296 | -7.43765 | 947.392 | 16.9393 | 941.906 | -25.3537 | 941.12 | 4.91126 | 941.12 | 76.195
941.838 | 0.251434 | 981.72 | 1.81918 | 980.939 | 2.83299 | 980.939 | -1.48515 | 982.498 | 0.185979 | 983.346 | 1.35608 | 952.874 | 6.57644 | 942.322 | -17.5945 | 945.457 | 5.59724 | 952.091 | 0 | 970.078 | -4.35925 | 948.175 | 10.8371 | 942.69 | -37.4941 | 941.906 | -15.3936 | 941.906 | 124.052
942.622 | 2.87354 | 982.498 | 1.65729 | 981.72 | 2.91682 | 981.72 | -0.437635 | 983.278 | 0.326817 | 984.126 | 4.68905 | 953.657 | 4.70416 | 943.106 | -1.7325 | 946.241 | 6.88436 | 952.874 | -0.269866 | 970.859 | 2.54403 | 948.958 | 11.0389 | 943.474 | -83.7315 | 942.69 | -17.5241 | 942.69 | 154.282
943.406 | 2.96109 | 983.278 | 1.83371 | 982.498 | 2.61473 | 982.498 | -0.785446 | 984.059 | -0.295061 | 984.906 | 8.00088 | 954.44 | -2.37012 | 943.89 | 2.1945 | 947.024 | 6.2154 | 953.657 | -0.546835 | 971.64 | 9.31269 | 949.742 | 1.74829 | 944.257 | -74.2909 | 943.474 | -39.5729 | 943.474 | 154.272
944.189 | 3.50886 | 984.059 | 1.84576 | 983.278 | 2.146 | 983.278 | -1.16835 | 984.839 | -0.204634 | 985.685 | 8.98808 | 955.222 | -4.19911 | 944.674 | 30.338 | 850.13 | -0.677574 | 954.44 | -0.823803 | 972.422 | 10.4317 | 950.525 | 1.23837 | 945.041 | -28.4826 | 944.257 | -38.3851 | 944.257 | 140.8
944.973 | 3.6211 | 984.839 | 1.70973 | 984.059 | 1.9506 | 984.059 | -0.975288 | 985.617 | -0.0326105 | 986.465 | 10.1781 | 956.005 | -2.70201 | 945.457 | 7.5845 | 850.916 | -1.18239 | 955.222 | -2.13052 | 973.203 | 14.7366 | 951.308 | -3.3322 | 945.825 | 0.500637 | 945.041 | -55.4379 | 945.041 | 123.752
945.757 | -0.276129 | 985.617 | 2.20913 | 984.839 | 1.29686 | 984.839 | 0.0110536 | 986.397 | -0.212467 | 987.245 | 9.18465 | 956.788 | 0.274169 | 946.241 | -3.388 | 851.704 | 2.99821 | 956.005 | -0.0426105 | 973.984 | 16.8768 | 952.091 | 9.47549 | 946.608 | 28.7508 | 945.825 | -77.5527 | 945.825 | 81.1161
946.54 | -5.90197 | 986.397 | 2.43631 | 985.617 | 0.299841 | 985.617 | 2.34593 | 987.177 | -1.08597 | 988.022 | 11.5441 | 957.57 | -3.1818 | 947.024 | -14.63 | 852.492 | 11.3441 | 956.788 | 0.376393 | 974.763 | 18.397 | 952.874 | 7.06786 | 947.392 | -12.1226 | 946.608 | -95.2841 | 946.608 | 48.0018
947.324 | -9.47144 | 987.177 | 1.93209 | 986.397 | 0.239669 | 986.397 | 3.94773 | 987.957 | -0.927476 | 988.802 | 12.8224 | 958.353 | -3.63995 | 850.13 | 16.2492 | 853.28 | 13.419 | 957.57 | 0.617852 | 975.544 | 13.9031 | 953.657 | 8.07835 | 948.175 | -13.2311 | 947.392 | -83.5574 | 947.392 | 31.15
948.107 | -8.59591 | 987.957 | 2.43591 | 987.177 | 1.07576 | 987.177 | 4.76601 | 988.735 | -0.0981162 | 989.582 | 14.1474 | 959.135 | -0.829721 | 850.916 | 18.6989 | 854.066 | 8.90059 | 958.353 | 0.553936 | 976.325 | 13.933 | 954.44 | 10.4075 | 948.958 | -42.6972 | 948.175 | -60.3114 | 948.175 | 46.5337
948.89 | -3.74907 | 988.735 | 2.0886 | 987.957 | 1.40395 | 987.957 | 4.84231 | 989.514 | 0.597526 | 990.362 | 13.498 | 959.917 | 3.48122 | 851.704 | 23.0864 | 854.853 | 1.17088 | 959.135 | 0.916126 | 977.106 | 13.8514 | 955.222 | 11.5749 | 949.742 | -33.6857 | 948.958 | -48.0851 | 948.958 | 49.8627
949.674 | 2.99027 | 989.514 | 1.78642 | 988.735 | 1.18366 | 988.735 | 3.96501 | 990.294 | 0.0502685 | 991.139 | 13.4128 | 960.7 | 8.69404 | 852.492 | 27.3854 | 855.641 | -8.99848 | 959.917 | 0 | 977.886 | 11.8309 | 956.005 | 13.5193 | 950.525 | -30.7176 | 949.742 | -19.0889 | 949.742 | 70.1676
950.457 | 5.92218 | 990.294 | 1.27706 | 989.514 | 2.37099 | 989.514 | 2.63397 | 991.072 | -0.410835 | 991.919 | 10.1812 | 961.482 | 12.0418 | 853.28 | 14.7167 | 856.426 | -17.6956 | 960.7 | 0 | 978.665 | 4.48026 | 956.788 | 18.6671 | 951.308 | -34.7585 | 950.525 | -29.7881 | 950.525 | 100.987
951.24 | -0.767872 | 991.072 | -0.361122 | 990.294 | 2.64186 | 990.294 | 0.81367 | 991.851 | -0.805009 | 992.698 | 5.77143 | 962.262 | 10.1298 | 854.066 | 25.6319 | 857.214 | -21.5422 | 961.482 | 0 | 979.446 | -4.62032 | 957.57 | 21.7994 | 952.091 | -42.8223 | 951.308 | -31.6922 | 951.308 | 123.804
952.023 | -0.886721 | 991.851 | 2.1281 | 991.072 | 1.73969 | 991.072 | -0.134145 | 992.631 | -0.942144 | 993.476 | 1.57691 | 963.044 | -3.759 | 854.853 | 32.9296 | 858.001 | -19.6765 | 962.262 | 2.87621 | 980.226 | 2.36863 | 958.353 | 22.3747 | 952.874 | -46.3447 | 952.091 | 0.339358 | 952.091 | 140.511
952.806 | -1.40408 | 992.631 | 2.77832 | 991.851 | 1.21915 | 991.851 | -0.501917 | 993.408 | -0.368114 | 994.255 | -2.16102 | 963.826 | -15.4004 | 855.641 | 37.1586 | 858.787 | -12.4689 | 963.044 | 6.19983 | 981.007 | 9.01084 | 959.135 | 20.9215 | 953.657 | -79.4761 | 952.874 | -29.8446 | 952.874 | 153.786
953.589 | -0.680738 | 993.408 | 3.37842 | 992.631 | 2.09807 | 992.631 | -0.108926 | 994.188 | 0.014098 | 995.034 | -3.06549 | 964.608 | -22.3375 | 856.426 | 37.8401 | 859.574 | -6.70663 | 963.826 | -6.01518 | 981.787 | 10.2087 | 959.917 | 20.109 | 954.44 | -80.2628 | 953.657 | -67.8621 | 953.657 | 161.198
954.372 | -0.679136 | 994.188 | 3.09069 | 993.408 | 2.67817 | 993.408 | -0.0446435 | 994.967 | -0.0993979 | 995.812 | -2.30285 | 965.39 | -17.7055 | 857.214 | 34.6905 | 860.361 | -3.77368 | 964.608 | -0.028407 | 982.566 | 11.4814 | 960.7 | 15.9849 | 955.222 | -61.8286 | 954.44 | -96.4153 | 954.44 | 136.924
955.154 | -0.715656 | 994.967 | 2.55556 | 994.188 | 2.97638 | 994.188 | 0.627477 | 995.744 | -0.725263 | 996.591 | 4.62063 | 966.172 | -12.9076 | 858.001 | 31.7102 | 861.146 | -1.08642 | 965.39 | 0.774091 | 983.346 | 10.0442 | 961.482 | 8.89646 | 956.005 | -44.1991 | 955.222 | -64.5911 | 955.222 | 114.406
955.937 | -0.800227 | 995.744 | 1.51154 | 994.967 | 4.09068 | 994.967 | 0.307568 | 996.523 | -0.766417 | 997.37 | 12.7646 | 966.953 | -9.37585 | 858.787 | 26.8181 | 861.933 | -7.86983 | 966.172 | 1.56238 | 984.126 | 17.2426 | 962.262 | 3.2687 | 956.788 | -8.24263 | 956.005 | -50.1684 | 956.005 | 76.1123
956.72 | -0.81208 | 996.523 | -0.0538029 | 995.744 | 4.13576 | 995.744 | -0.365518 | 997.302 | -0.258321 | 998.147 | 17.6906 | 967.735 | -9.96026 | 859.574 | 24.3905 | 862.72 | -11.8489 | 966.953 | 1.6405 | 984.906 | 22.6556 | 963.044 | -0.0522992 | 957.57 | 40.3013 | 956.788 | -32.5878 | 956.788 | 50.0592
957.502 | -0.524729 | 997.302 | -0.237134 | 996.523 | 4.04765 | 996.523 | -0.951142 | 998.079 | 0.228273 | 998.926 | 16.9361 | 968.517 | -11.4718 | 860.361 | 25.293 | 863.505 | -14.7435 | 967.735 | 0 | 985.685 | 24.2492 | 963.826 | -0.980609 | 958.353 | 74.8631 | 957.57 | -23.0009 | 957.57 | 37.2084
958.285 | -0.222641 | 998.079 | -0.75589 | 997.302 | 4.08885 | 997.302 | 0.874197 | 998.858 | -0.0351737 | 999.705 | 12.8653 | 969.296 | -8.61467 | 861.146 | 25.6835 | 864.292 | -16.4576 | 968.517 | 0 | 986.465 | 24.5062 | 964.608 | -0.15503 | 959.135 | 50.9219 | 958.353 | -1.81933 | 958.353 | 18.1855
959.067 | -0.112122 | 998.858 | 0.358954 | 998.079 | 3.65887 | 998.079 | 1.4845 | 999.637 | -1.5737 | 1000.48 | 9.7644 | 970.078 | -0.104617 | 861.933 | 34.3663 | 865.077 | 1.08066 | 969.296 | 0 | 987.245 | 23.9772 | 965.39 | -1.81366 | 959.917 | -32.7738 | 959.135 | 1.84761 | 959.135 | 6.25481
959.849 | -0.0772037 | 999.637 | 1.42722 | 998.858 | 3.81573 | 998.858 | 1.13304 | 1000.41 | -3.12349 | 1001.26 | 5.46289 | 970.859 | -13.023 | 862.72 | 32.0786 | 865.863 | -2.10182 | 970.078 | 0 | 988.022 | 24.7292 | 966.172 | 3.62732 | 960.7 | -131.149 | 959.917 | 26.0363 | 959.917 | 38.9763
960.632 | -0.04613 | 1000.41 | 2.33264 | 999.637 | 3.59483 | 999.637 | 0.159257 | 1001.19 | -1.98782 | 1002.04 | 2.03848 | 971.64 | -12.4891 | 863.505 | 28.2843 | 866.65 | -2.66423 | 970.859 | 0 | 988.802 | 23.0798 | 966.953 | 8.83856 | 961.482 | -107.851 | 960.7 | 34.1337 | 960.7 | 84.7243
961.414 | -0.00864937 | 1001.19 | 2.34018 | 1000.41 | 3.68661 | 1000.41 | -0.0228583 | 1001.97 | -0.726687 | 1002.82 | 0.432328 | 972.422 | -8.67961 | 864.292 | 21.2518 | 867.435 | 0.314793 | 971.64 | 0 | 989.582 | 18.7029 | 967.735 | 18.5158 | 962.262 | -76.8835 | 961.482 | 31.664 | 961.482 | 163.276
962.196 | -0.0435672 | 1001.97 | 1.93329 | 1001.19 | 3.81043 | 1001.19 | 0.300378 | 1002.75 | 0.338636 | 1003.59 | 0.468408 | 973.203 | -3.74096 | 865.077 | 16.6065 | 868.221 | 2.55098 | 972.422 | 0 | 990.362 | 16.1208 | 968.517 | 20.9178 | 963.044 | -79.2258 | 962.262 | -4.09115 | 962.262 | 204.982
962.978 | 0.0365196 | 1002.75 | 1.56325 | 1001.97 | 3.28193 | 1001.97 | 0.462425 | 1003.53 | 2.79211 | 1004.37 | 0.348973 | 973.984 | 2.16449 | 865.863 | 13.5379 | 869.006 | -0.0998125 | 973.203 | 0 | 991.139 | 15.993 | 969.296 | 21.8013 | 963.826 | -98.84 | 963.044 | -4.54362 | 963.044 | 174.949
963.76 | 0.107637 | 1003.53 | 1.50311 | 1002.75 | 2.19414 | 1002.75 | -0.102594 | 1004.3 | 3.27401 | 1005.15 | -3.16688 | 974.763 | 7.39174 | 866.65 | 7.41167 | 869.064 | -0.211142 | 973.984 | 0 | 991.919 | 17.6546 | 970.078 | 17.6584 | 964.608 | -100.628 | 963.826 | -11.048 | 963.826 | 158.055
964.54 | 0.263966 | 1004.3 | 0.652219 | 1003.53 | 1.63933 | 1003.53 | -1.50468 | 1005.08 | 3.8684 | 1005.93 | 0.603394 | 975.544 | 9.51654 | 867.435 | 8.42472 | 869.855 | -12.5303 | 974.763 | 0 | 992.698 | 20.3495 | 970.859 | 13.7565 | 965.39 | -84.6612 | 964.608 | -41.3357 | 964.608 | 144.357
965.322 | 0.242503 | 1005.08 | -0.138201 | 1004.3 | 0.642312 | 1004.3 | -3.02685 | 1005.86 | 2.54191 | 1006.7 | -0.011197 | 976.325 | 1.42496 | 868.221 | 9.08781 | 870.647 | -5.79297 | 976.325 | 0.119011 | 993.476 | 23.8698 | 971.64 | 8.06341 | 966.172 | -56.8938 | 965.39 | -30.118 | 965.39 | 109.185
966.104 | 0.133264 | 1005.86 | -0.230308 | 1005.08 | 0.650675 | 1005.08 | -3.35009 | 1006.64 | 2.85377 | 1007.48 | -2.7781 | 977.106 | -3.58223 | 869.006 | 26.3245 | 871.437 | -2.12102 | 977.106 | -0.168243 | 994.255 | 25.2526 | 972.422 | 1.94441 | 966.953 | 3.54022 | 966.172 | -0.58445 | 966.172 | 57.4409
966.885 | 0.0160174 | 1006.64 | 0.21746 | 1005.86 | -0.0628238 | 1005.86 | -2.79666 | 1007.41 | 0.929897 | 1008.26 | -6.39037 | 977.886 | -8.676 | 869.064 | 28.229 | 872.229 | -4.39367 | 977.886 | -0.000856197 | 995.034 | 32.7936 | 973.203 | 5.17575 | 967.735 | -4.59513 | 966.953 | 39.243 | 966.953 | 101.007
967.667 | -0.10155 | 1007.41 | 0.237536 | 1006.64 | -0.634357 | 1006.64 | -1.64333 | 1008.19 | -0.637969 | 1009.04 | -7.95049 | 978.665 | -17.233 | 869.855 | 34.6426 | 873.021 | 18.0737 | 978.665 | -0.0406694 | 995.812 | 34.5191 | 973.984 | 4.45664 | 968.517 | -62.8657 | 967.735 | 64.6194 | 967.735 | 120.599
968.449 | 0.253395 | 1008.19 | -0.641138 | 1007.41 | -1.16693 | 1007.41 | -1.50446 | 1008.97 | 0.0626577 | 1009.81 | -3.81009 | 979.446 | -9.27845 | 870.647 | 29.8425 | 873.811 | 13.1925 | 979.446 | 0.277836 | 996.591 | 32.3708 | 974.763 | 8.05968 | 969.296 | -90.2219 | 968.517 | 51.1111 | 968.517 | 129.19
969.23 | 0.433109 | 1008.97 | -0.783836 | 1008.19 | -1.84453 | 1008.19 | -1.52131 | 1009.74 | -1.19135 | 1010.59 | -0.0945524 | 980.226 | 3.46319 | 871.437 | 20.7656 | 874.603 | 11.3057 | 980.226 | 2.67433 | 997.37 | 28.9524 | 975.544 | 13.8966 | 970.078 | -58.3599 | 969.296 | 58.4544 | 969.296 | 123.452
970.012 | 0.475715 | 1009.74 | -1.71527 | 1008.97 | -1.88002 | 1008.97 | -1.99125 | 1010.52 | -1.6301 | 1011.37 | 2.62507 | 981.007 | 7.85349 | 872.229 | 9.87615 | 875.392 | 10.7279 | 981.007 | 4.85121 | 998.147 | 27.8946 | 976.325 | 14.6064 | 970.859 | 5.5964 | 970.078 | 59.3311 | 970.078 | 96.872
970.791 | 0.580789 | 1010.52 | -2.43799 | 1009.74 | -2.05422 | 1009.74 | -1.8981 | 1011.3 | -2.88183 | 1012.14 | 5.9935 | 981.787 | 13.8888 | 873.021 | 6.4465 | 876.184 | 2.4147 | 981.787 | 5.99038 | 998.926 | 29.6296 | 977.106 | 15.955 | 971.64 | 51.9411 | 970.859 | 69.7003 | 970.859 | 50.1729
971.573 | 0.762747 | 1011.3 | -2.6732 | 1010.52 | -2.2637 | 1010.52 | -1.08872 | 1012.08 | -4.43403 | 1012.92 | 6.20749 | 982.566 | 14.5273 | 873.811 | 4.77036 | 876.974 | -25.2948 | 982.566 | 5.8414 | 999.705 | 27.919 | 977.886 | 16.1156 | 972.422 | 65.0828 | 971.64 | 52.2517 | 971.64 | 14.629
972.354 | 0.755058 | 1012.08 | -3.3455 | 1011.3 | -2.24309 | 1011.3 | -0.281383 | 1012.85 | -2.61396 | 1013.7 | 6.54838 | 983.346 | 14.769 | 874.603 | 10.926 | 877.765 | -5.95612 | 983.346 | 6.23483 | 1000.48 | 27.8239 | 978.665 | 11.0333 | 973.203 | 61.3637 | 972.422 | 27.2523 | 972.422 | 0.578958
973.135 | 0.671127 | 1012.85 | -3.48603 | 1012.08 | -1.89206 | 1012.08 | 0.582833 | 1013.63 | -0.00512654 | 1014.47 | 7.3303 | 984.126 | 6.08943 | 875.392 | 16.0318 | 878.555 | 5.7469 | 984.126 | 6.48484 | 1001.26 | 35.4002 | 979.446 | 5.13839 | 973.984 | 45.5043 | 973.203 | -0.122546 | 973.203 | -63.8714
973.916 | 0.715656 | 1013.63 | -3.68461 | 1012.85 | -1.80006 | 1012.85 | 1.02938 | 1014.41 | 1.39015 | 1015.25 | 6.91352 | 984.906 | -4.10532 | 876.184 | 20.9534 | 879.346 | 5.87358 | 984.906 | 6.36925 | 1002.04 | 35.8788 | 980.226 | 3.44801 | 974.763 | 1.34099 | 973.984 | 10.0676 | 973.984 | -117.683
974.697 | 0.799907 | 1014.41 | -4.07159 | 1013.63 | -1.30543 | 1013.63 | 0.772032 | 1015.18 | 0.703332 | 1016.03 | 8.18438 | 985.685 | -23.0518 | 876.974 | 16.1902 | 880.137 | 0.220739 | 985.685 | 5.55843 | 1002.82 | 31.1484 | 981.007 | 1.42515 | 975.544 | -32.8632 | 974.763 | 26.8941 | 974.763 | -73.4553
975.476 | 0.811119 | 1015.18 | -4.54112 | 1014.41 | -1.41007 | 1014.41 | 1.04526 | 1015.96 | 1.72465 | 1016.8 | 9.26178 | 986.465 | -27.8173 | 877.765 | 23.93 | 880.927 | 1.20159 | 986.465 | 4.12558 | 1003.59 | 38.3861 | 981.787 | 3.13235 | 976.325 | -43.4123 | 975.544 | 58.3695 | 975.544 | -38.2112
976.257 | 1.13787 | 1015.96 | -4.22963 | 1015.18 | -0.61192 | 1015.18 | 0.61535 | 1016.74 | 2.03937 | 1017.58 | 8.73739 | 987.245 | -19.971 | 878.555 | 27.4922 | 881.718 | -2.66615 | 987.245 | 1.83312 | 1004.37 | 38.3807 | 982.566 | 7.09961 | 977.106 | -21.7419 | 976.325 | 54.3161 | 976.325 | -32.3286
977.038 | 1.06836 | 1016.74 | -3.97523 | 1015.96 | 0.255375 | 1015.96 | -0.020712 | 1017.51 | 2.22278 | 1018.36 | 8.24348 | 988.022 | -7.63704 | 879.346 | 25.5324 | 882.507 | -8.13856 | 988.022 | 0.0586495 | 1005.15 | 36.0678 | 983.346 | 13.1682 | 977.886 | -49.2412 | 977.106 | 30.1746 | 977.106 | 30.9846
977.819 | 1.09655 | 1017.51 | -3.88778 | 1016.74 | 0.160731 | 1016.74 | -0.219783 | 1018.29 | 2.19857 | 1019.13 | 9.69971 | 988.802 | -0.108225 | 880.137 | 19.7857 | 883.298 | -5.84671 | 988.802 | -1.60237 | 1005.93 | 33.8991 | 984.126 | 15.4114 | 978.665 | -53.6039 | 977.886 | 30.6176 | 977.886 | 87.9292
978.599 | 1.14748 | 1018.29 | -3.10692 | 1017.51 | -0.704728 | 1017.51 | 0.0100877 | 1019.06 | 0.731813 | 1019.91 | 10.7883 | 989.582 | 1.04256 | 880.927 | 8.36946 | 884.087 | -4.55299 | 989.582 | -2.33314 | 1006.7 | 31.166 | 984.906 | 17.4735 | 979.446 | -67.4965 | 978.665 | 13.1595 | 978.665 | 120.537
979.378 | 1.23334 | 1019.06 | -3.84393 | 1018.29 | -1.80455 | 1018.29 | -0.0356289 | 1019.84 | -0.854423 | 1020.68 | 11.1659 | 990.362 | 1.75684 | 881.718 | 12.6906 | 884.878 | -2.15173 | 990.362 | -1.70469 | 1007.48 | 28.9837 | 985.685 | 19.728 | 980.226 | -76.061 | 979.446 | -26.0928 | 979.446 | 110.829
980.159 | 1.21828 | 1019.84 | -3.1286 | 1019.06 | -3.17423 | 1019.06 | -0.0756578 | 1020.62 | -2.39751 | 1021.46 | 10.3504 | 991.139 | -0.54473 | 882.507 | 13.6852 | 885.667 | -3.39171 | 991.139 | 0.618174 | 1008.26 | 29.805 | 986.465 | 23.6504 | 981.007 | -53.0854 | 980.226 | -85.5653 | 980.226 | 39.855
980.939 | 0.74705 | 1020.62 | -1.83131 | 1019.84 | -4.18982 | 1019.84 | -0.0598824 | 1021.39 | -2.74911 | 1022.23 | 11.7089 | 991.919 | -2.2655 | 883.298 | 16.9454 | 886.458 | -4.71038 | 991.919 | 2.68246 | 1009.04 | 34.4375 | 987.245 | 27.0966 | 981.787 | -33.2208 | 981.007 | -131.435 | 981.007 | -1.37502
981.72 | 0.874868 | 1021.39 | -0.860525 | 1020.62 | -4.14963 | 1020.62 | 0.0745847 | 1022.17 | -2.65583 | 1023.01 | 12.5873 | 992.698 | 7.58654 | 884.087 | 22.5743 | 887.246 | -9.36126 | 992.698 | 3.57847 | 1009.81 | 34.6279 | 988.022 | 30.5352 | 982.566 | -20.5619 | 981.787 | -114.26 | 981.787 | -26.2599
982.498 | 0.752495 | 1022.17 | -1.33495 | 1021.39 | -4.17207 | 1021.39 | -0.571029 | 1022.94 | -1.94951 | 1023.79 | 9.62195 | 993.476 | 6.76043 | 884.878 | 31.3234 | 888.037 | -10.6819 | 993.476 | 5.42015 | 1010.59 | 35.7225 | 988.802 | 31.2898 | 983.346 | 5.18517 | 982.566 | -111.847 | 982.566 | -21.7936
983.278 | 0.823613 | 1022.94 | -2.03062 | 1022.17 | -3.79492 | 1022.17 | -0.723739 | 1023.72 | -0.63626 | 1024.56 | 10.1277 | 994.255 | 2.17892 | 885.667 | 29.1463 | 888.826 | -11.2097 | 994.255 | 5.78703 | 1011.37 | 38.4772 | 989.582 | 28.2752 | 984.126 | 4.73817 | 983.346 | -91.2307 | 983.346 | -11.6102
984.059 | 0.88608 | 1023.72 | -3.21942 | 1022.94 | -2.75507 | 1022.94 | 0.212486 | 1024.49 | -0.424648 | 1025.34 | 11.8414 | 995.034 | -0.761179 | 886.458 | 33.0548 | 889.614 | -12.0831 | 995.034 | 6.79735 | 1012.14 | 46.505 | 990.362 | 24.3957 | 984.906 | 22.2426 | 984.126 | -64.2046 | 984.126 | 53.8637
984.839 | 0.656712 | 1024.49 | -3.97459 | 1023.72 | -2.1664 | 1023.72 | 1.24143 | 1025.27 | -0.411262 | 1026.11 | 13.0401 | 995.812 | -1.02813 | 887.246 | 37.7296 | 890.404 | -14.7339 | 995.812 | 8.13002 | 1012.92 | 54.186 | 991.139 | 21.9115 | 985.685 | 24.9246 | 984.906 | -34.3788 | 984.906 | 68.6168
985.617 | 0.413888 | 1025.27 | -2.78498 | 1024.49 | -1.6685 | 1024.49 | 1.73627 | 1026.05 | -1.47303 | 1026.89 | 12.9723 | 996.591 | 1.6378 | 888.037 | 34.8047 | 891.193 | -9.88528 | 996.591 | 8.78843 | 1013.7 | 56.3684 | 991.919 | 19.9577 | 986.465 | 46.7201 | 985.685 | -18.7589 | 985.685 | 44.6004
986.397 | 0.550036 | 1026.05 | -2.58085 | 1025.27 | -0.583976 | 1025.27 | 2.17519 | 1026.82 | -1.50549 | 1027.66 | 10.9998 | 997.37 | 6.47904 | 888.826 | 23.9079 | 891.983 | -4.19597 | 997.37 | 7.3984 | 1014.47 | 56.0298 | 992.698 | 21.4912 | 987.245 | 3.62962 | 986.465 | -37.0183 | 986.465 | 1.35435
987.177 | 0.552919 | 1026.82 | -3.34879 | 1026.05 | 0.194183 | 1026.05 | 1.75354 | 1027.6 | -1.41962 | 1028.44 | 11.5366 | 998.147 | -0.0144299 | 889.614 | 21.4692 | 892.771 | -0.161236 | 998.147 | 5.32554 | 1015.25 | 53.0779 | 993.476 | 20.1296 | 988.022 | -52.8172 | 987.245 | -82.9258 | 987.245 | -18.0924
987.957 | 0.582071 | 1027.6 | -2.05077 | 1026.82 | 0.0703708 | 1026.82 | 1.70815 | 1028.37 | -0.699345 | 1029.21 | 11.3482 | 998.926 | -8.70486 | 890.404 | 21.4986 | 893.562 | 8.94282 | 998.926 | 5.78104 | 1016.03 | 52.7447 | 994.255 | 17.0775 | 988.802 | -60.3625 | 988.022 | -14.6867 | 988.022 | -11.7652
988.735 | 0.713093 | 1028.37 | -0.984512 | 1027.6 | -0.0752662 | 1027.6 | 1.10353 | 1029.15 | -0.0649361 | 1029.99 | 8.67394 | 999.705 | -15.238 | 891.193 | 22.5485 | 894.35 | 11.4746 | 999.705 | 5.47923 | 1016.8 | 55.0576 | 995.034 | 18.7623 | 989.582 | -37.5656 | 988.802 | -0.254518 | 988.802 | -10.3902
989.514 | 0.907864 | 1029.15 | 0.0873694 | 1028.37 | -0.147065 | 1028.37 | 1.18337 | 1029.92 | 0.65577 | 1030.76 | 7.45347 | 1000.48 | -30.8656 | 891.983 | 31.3382 | 895.138 | 1.01156 | 1000.48 | 5.0674 | 1017.58 | 58.2951 | 995.812 | 25.1933 | 990.362 | 35.2412 | 989.582 | -23.2272 | 989.582 | -11.7032
990.294 | 1.04145 | 1029.92 | 0.853458 | 1029.15 | -0.0801615 | 1029.15 | 0.546883 | 1030.7 | 0.558081 | 1031.54 | 8.81701 | 1001.26 | -30.4255 | 892.771 | 35.8288 | 895.928 | -2.00777 | 1001.26 | 6.18303 | 1018.36 | 62.7808 | 996.591 | 30.0888 | 991.139 | 101.307 | 990.362 | -27.3937 | 990.362 | 12.8818
991.072 | 0.926764 | 1030.7 | 1.02434 | 1029.92 | 0.0856688 | 1029.92 | -0.10957 | 1031.47 | 1.05507 | 1032.31 | 13.1272 | 1002.04 | -25.2235 | 893.562 | 31.8392 | 896.716 | -1.52598 | 1002.04 | 5.07725 | 1019.13 | 58.9002 | 997.37 | 38.1821 | 991.919 | 126.375 | 991.139 | -33.0497 | 991.139 | 30.3436
991.851 | 1.35731 | 1031.47 | 0.816519 | 1030.7 | -0.0577244 | 1030.7 | -0.185442 | 1032.25 | 1.29303 | 1033.09 | 15.3492 | 1002.82 | -10.5663 | 894.35 | 37.6928 | 897.505 | 1.31676 | 1002.82 | 4.6637 | 1019.91 | 72.7584 | 998.147 | 43.3112 | 992.698 | 100.878 | 991.919 | -70.0397 | 991.919 | 55.8281
992.631 | 1.56586 | 1032.25 | 1.44047 | 1031.47 | -0.650063 | 1031.47 | -0.612989 | 1033.02 | 1.84712 | 1033.86 | 15.7784 | 1003.59 | -1.67748 | 895.138 | 42.8501 | 898.293 | -3.06348 | 1003.59 | 5.73523 | 1020.68 | 83.6253 | 998.926 | 48.2385 | 993.476 | 59.5221 | 992.698 | -68.9556 | 992.698 | 45.6653
993.408 | 1.73372 | 1033.02 | 3.25909 | 1032.25 | -1.02701 | 1032.25 | -1.21353 | 1033.8 | 1.33404 | 1034.64 | 15.1452 | 1004.37 | 0.974021 | 895.928 | 48.8437 | 899.081 | -0.589278 | 1004.37 | 5.89235 | 1021.46 | 93.4642 | 999.705 | 45.9766 | 994.255 | 17.8441 | 993.476 | -72.4906 | 993.476 | 31.3671
994.188 | 1.68214 | 1033.8 | 2.17862 | 1033.02 | -1.16163 | 1033.02 | -1.79186 | 1034.57 | 2.48751 | 1035.41 | 15.1738 | 1005.15 | 6.76403 | 896.716 | 42.3455 | 899.87 | -1.23422 | 1005.15 | 5.91718 | 1022.23 | 96.1034 | 1000.48 | 47.0599 | 995.034 | -29.323 | 994.255 | -77.6092 | 994.255 | 11.0829
994.967 | 1.51076 | 1034.57 | 1.20599 | 1033.8 | -1.30257 | 1033.8 | -2.33981 | 1035.34 | 3.19013 | 1036.19 | 16.8969 | 1005.93 | -0.259739 | 897.505 | 34.171 | 900.658 | -1.43576 | 1005.93 | 5.61794 | 1023.01 | 96.5004 | 1001.26 | 47.6614 | 995.812 | -27.4277 | 995.034 | -62.7341 | 995.034 | -3.81492
995.744 | 1.22212 | 1035.34 | 0.00891361 | 1034.57 | -1.64076 | 1034.57 | -1.72382 | 1036.12 | 4.3305 | 1036.96 | 19.8013 | 1006.7 | -7.18972 | 898.293 | 28.3985 | 901.447 | -5.0079 | 1006.7 | 6.02163 | 1023.79 | 98.0206 | 1002.04 | 42.7097 | 996.591 | -12.0868 | 995.812 | -33.3608 | 995.812 | 2.54328
996.523 | 0.97866 | 1036.12 | 1.49323 | 1035.34 | -1.49431 | 1035.34 | -0.857777 | 1036.89 | 6.3767 | 1037.74 | 23.0689 | 1007.48 | -10.0468 | 899.081 | 28.9289 | 902.235 | -8.0541 | 1007.48 | 5.12263 | 1024.56 | 104.532 | 1002.82 | 38.2905 | 997.37 | 6.43676 | 996.591 | -30.5893 | 996.591 | 38.1802
997.302 | 0.705725 | 1036.89 | 1.17459 | 1036.12 | -1.69155 | 1036.12 | -0.832773 | 1037.67 | 7.01467 | 1038.51 | 25.2281 | 1008.26 | -14.7799 | 899.87 | 37.8401 | 903.022 | -18.7148 | 1008.26 | 6.15691 | 1025.34 | 111.796 | 1003.59 | 35.1787 | 998.147 | -37.5478 | 997.37 | -39.2052 | 997.37 | 65.567
998.079 | 0.645499 | 1037.67 | 1.28838 | 1036.89 | -1.9251 | 1036.89 | -0.388484 | 1038.44 | 7.95482 | 1039.28 | 28.6892 | 1009.04 | -20.8873 | 900.658 | 37.3502 | 903.811 | -23.1795 | 1009.04 | 7.13597 | 1026.11 | 117.913 | 1004.37 | 29.0839 | 998.926 | -49.8491 | 998.147 | -42.9382 | 998.147 | 81.3953
998.858 | 0.805673 | 1038.44 | 1.23658 | 1037.67 | -1.41394 | 1037.67 | -0.171598 | 1039.21 | 9.92227 | 1040.06 | 32.9913 | 1009.81 | -15.2669 | 901.447 | 33.0401 | 904.598 | -17.4154 | 1009.81 | 8.50803 | 1026.89 | 128.806 | 1005.15 | 31.2805 | 999.705 | -50.9219 | 998.926 | -58.822 | 998.926 | 91.7855
999.637 | 0.922279 | 1039.21 | 1.33568 | 1038.44 | -0.71717 | 1038.44 | 0.170847 | 1039.99 | 12.4209 | 1040.83 | 37.2686 | 1010.59 | 0.0649347 | 902.235 | 37.7775 | 905.386 | -9.96206 | 1010.59 | 9.48538 | 1027.66 | 132.007 | 1005.93 | 35.7614 | 1000.48 | -16.521 | 999.705 | -82.1152 | 999.705 | 81.54
1000.41 | 0.860773 | 1039.99 | 0.410829 | 1039.21 | 0.0369192 | 1039.21 | 0.873123 | 1040.76 | 15.2694 | 1041.61 | 36.5414 | 1011.37 | 19.8123 | 903.022 | 35.6298 | 906.175 | -5.54727 | 1011.37 | 10.1395 | 1028.44 | 131.138 | 1006.7 | 40.0537 | 1001.26 | -40.0152 | 1000.48 | -105.917 | 1000.48 | 66.9833
1001.19 | 1.08085 | 1040.76 | 0.706183 | 1039.99 | 0.259862 | 1039.99 | 1.59858 | 1041.54 | 17.6672 | 1042.38 | 37.3501 | 1012.14 | 43.0445 | 903.811 | 38.6727 | 906.962 | 0.0403089 | 1012.14 | 11.0544 | 1029.21 | 129.76 | 1007.48 | 44.7606 | 1002.04 | -60.6664 | 1001.26 | -72.5189 | 1001.26 | 94.3081
1001.97 | 1.10616 | 1041.54 | 0.299369 | 1040.76 | 0.122588 | 1040.76 | 2.38703 | 1042.31 | 20.3579 | 1043.15 | 34.9048 | 1012.92 | 40.9161 | 904.598 | 31.4008 | 907.749 | -0.351263 | 1012.92 | 12.0403 | 1029.99 | 129.32 | 1008.26 | 49.3106 | 1002.82 | -36.4571 | 1002.04 | -23.2083 | 1002.04 | 94.8353
1002.75 | 1.14909 | 1042.31 | -0.10086 | 1041.54 | 0.152164 | 1041.54 | 4.02274 | 1043.09 | 22.4343 | 1043.93 | 35.8969 | 1013.7 | 32.7055 | 905.386 | 27.3707 | 908.537 | -5.09236 | 1013.7 | 9.13562 | 1030.76 | 130.164 | 1009.04 | 55.5025 | 1003.59 | -14.5721 | 1002.82 | 18.0897 | 1002.82 | 92.1577
1003.53 | 1.18432 | 1043.09 | -0.179075 | 1042.31 | 0.435483 | 1042.31 | 5.60372 | 1043.86 | 25.2664 | 1044.7 | 38.313 | 1014.47 | 16.8325 | 906.175 | 21.2997 | 909.324 | -15.517 | 1014.47 | 8.87277 | 1031.54 | 139.495 | 1009.81 | 60.8762 | 1004.37 | -3.21838 | 1003.59 | 54.6743 | 1003.59 | 75.7814
1004.3 | 1.12506 | 1043.86 | -0.728587 | 1043.09 | 0.751642 | 1043.09 | 7.40824 | 1044.63 | 28.0117 | 1045.47 | 44.6518 | 1015.25 | 4.89896 | 906.962 | 6.85909 | 910.111 | -17.9087 | 1015.25 | 7.72161 | 1032.31 | 155.292 | 1010.59 | 66.4125 | 1005.15 | 1.10855 | 1004.37 | 46.3883 | 1004.37 | 69.5163
1005.08 | 1.15902 | 1044.63 | -0.571595 | 1043.86 | 0.799371 | 1043.86 | 9.29196 | 1045.41 | 30.6218 | 1046.25 | 46.0806 | 1016.03 | -2.68036 | 907.749 | -4.2624 | 910.899 | -17.1006 | 1016.03 | 7.3984 | 1033.09 | 169.145 | 1011.37 | 68.398 | 1005.93 | -87.5041 | 1005.15 | 13.4329 | 1005.15 | 47.0817
1005.86 | 1.25576 | 1045.41 | 0.243237 | 1044.63 | 0.816709 | 1044.63 | 10.4406 | 1046.18 | 33.4679 | 1047.02 | 52.8094 | 1016.8 | -10.1154 | 908.537 | 1.046 | 911.686 | -12.8432 | 1016.8 | 4.92613 | 1033.86 | 184.697 | 1012.14 | 71.8983 | 1006.7 | -84.0712 | 1005.93 | -32.0505 | 1005.93 | 49.3045
1006.64 | 1.27082 | 1046.18 | 2.23234 | 1045.41 | 0.809774 | 1045.41 | 12.1024 | 1046.95 | 36.9252 | 1047.79 | 60.516 | 1017.58 | -10.6565 | 909.324 | 10.8487 | 912.473 | -7.55888 | 1017.58 | 4.21292 | 1034.64 | 196.429 | 1012.92 | 63.0186 | 1007.48 | -87.7366 | 1006.7 | -64.4026 | 1006.7 | 18.568
1007.41 | 1.08213 | 1046.95 | 3.9607 | 1046.18 | 0.686166 | 1046.18 | 13.6554 | 1047.72 | 43.855 | 1048.57 | 64.8374 | 1018.36 | -10.0252 | 910.111 | 18.6952 | 913.259 | -6.94273 | 1018.36 | 3.79895 | 1035.41 | 208.192 | 1013.7 | 57.7943 | 1008.26 | -28.0178 | 1007.48 | -85.9706 | 1007.48 | -0.372187
1008.19 | 0.952712 | 1047.72 | 3.81792 | 1046.95 | 1.39966 | 1046.95 | 14.653 | 1048.5 | 50.4414 | 1049.34 | 66.6103 | 1019.13 | -8.4848 | 910.899 | 24.7109 | 914.047 | -7.70476 | 1019.13 | 2.90722 | 1036.19 | 230.695 | 1014.47 | 61.1639 | 1009.04 | 1.66283 | 1008.26 | -75.9407 | 1008.26 | 53.688
1008.97 | 0.504547 | 1048.5 | 2.88785 | 1047.72 | 1.69522 | 1047.72 | 15.5955 | 1049.27 | 58.2483 | 1050.11 | 71.3616 | 1019.91 | -6.33835 | 911.686 | 29.3636 | 914.834 | -5.27663 | 1019.91 | 3.10628 | 1036.96 | 255.654 | 1015.25 | 58.6909 | 1009.81 | 29.9846 | 1009.04 | -40.8172 | 1009.04 | 129.015
1009.74 | 0.194771 | 1049.27 | 3.66165 | 1048.5 | 1.13552 | 1048.5 | 16.2967 | 1050.04 | 68.259 | 1050.89 | 80.8137 | 1020.68 | 5.86577 | 912.473 | 27.879 | 915.62 | 1.74288 | 1020.68 | 5.00661 | 1037.74 | 279.283 | 1016.03 | 61.3768 | 1010.59 | 71.8771 | 1009.81 | -8.58764 | 1009.81 | 157.714
1010.52 | 0.226165 | 1050.04 | 3.48177 | 1049.27 | 2.81238 | 1049.27 | 18.0231 | 1050.82 | 78.7829 | 1051.66 | 92.522 | 1021.46 | 17.049 | 913.259 | 21.6939 | 916.408 | 6.42255 | 1021.46 | 10.0051 | 1038.51 | 303.675 | 1016.8 | 70.4601 | 1011.37 | 103.346 | 1010.59 | 34.8502 | 1010.59 | 286.408
1011.3 | 0.305291 | 1050.82 | 3.1869 | 1050.04 | 3.94913 | 1050.04 | 19.2343 | 1051.59 | 89.4312 | 1052.43 | 97.7865 | 1022.23 | 33.0698 | 914.047 | 26.8107 | 917.194 | 12.5553 | 1022.23 | 12.5296 | 1039.28 | 325.698 | 1017.58 | 73.2263 | 1012.14 | 96.5514 | 1011.37 | 57.2855 | 1011.37 | 366.067
1012.08 | 0.218156 | 1051.59 | 3.63691 | 1050.82 | 5.66964 | 1050.82 | 19.7685 | 1052.36 | 99.3635 | 1053.2 | 101.172 | 1023.01 | 34.2386 | 914.834 | 35.0662 | 917.98 | 11.0024 | 1023.01 | 13.5819 | 1040.06 | 350.962 | 1018.36 | 79.2071 | 1012.92 | 86.9499 | 1012.14 | 81.6815 | 1012.14 | 345.596
1012.85 | 0.0797664 | 1052.36 | 3.64687 | 1051.59 | 7.42769 | 1051.59 | 20.6083 | 1053.14 | 108.186 | 1053.98 | 105.219 | 1023.79 | 29.3216 | 915.62 | 41.0709 | 918.766 | -4.08272 | 1023.79 | 13.0549 | 1040.83 | 382.835 | 1019.13 | 83.6114 | 1013.7 | 47.5962 | 1012.92 | 44.7481 | 1012.92 | 282.469
1013.63 | -0.266529 | 1053.14 | 5.14508 | 1052.36 | 9.07069 | 1052.36 | 22.3013 | 1053.91 | 117.003 | 1054.75 | 109.46 | 1024.56 | 34.6427 | 916.408 | 35.6593 | 919.554 | -16.1312 | 1024.56 | 13.4654 | 1041.61 | 421.919 | 1019.91 | 92.4014 | 1014.47 | 0.840354 | 1013.7 | 35.5477 | 1013.7 | 244.341
1014.41 | -0.192529 | 1053.91 | 7.30362 | 1053.14 | 10.296 | 1053.14 | 24.1404 | 1054.68 | 124.313 | 1055.52 | 120.029 | 1025.34 | 38.4197 | 917.194 | 30.4725 | 920.34 | -27.3563 | 1025.34 | 14.6684 | 1042.38 | 466.453 | 1020.68 | 101.096 | 1015.25 | 42.125 | 1014.47 | 31.9562 | 1014.47 | 174.659
1015.18 | -0.0137749 | 1054.68 | 8.62332 | 1053.91 | 11.5516 | 1053.91 | 26.6749 | 1055.45 | 129.679 | 1056.3 | 129.089 | 1026.11 | 36.9767 | 917.98 | 30.8261 | 921.125 | -27.5079 | 1026.11 | 15.4034 | 1043.15 | 515.078 | 1021.46 | 106.916 | 1016.03 | 99.0545 | 1015.25 | 43.4284 | 1015.25 | 118.686
1015.96 | 0.0140953 | 1055.45 | 10.6319 | 1054.68 | 12.411 | 1054.68 | 29.6719 | 1056.23 | 131.866 | 1057.07 | 131.495 | 1026.89 | 40.8403 | 918.766 | 25.3298 | 921.911 | -24.1623 | 1026.89 | 16.9882 | 1043.93 | 569.35 | 1022.23 | 110.867 | 1016.8 | 145.953 | 1016.03 | 49.6971 | 1016.03 | 129.232
1016.74 | 0.00416451 | 1056.23 | 12.1871 | 1055.45 | 13.6409 | 1055.45 | 33.4749 | 1057 | 131.125 | 1057.84 | 146.273 | 1027.66 | 42.507 | 919.554 | 20.3161 | 922.697 | -17.9739 | 1027.66 | 18.3333 | 1044.7 | 629.238 | 1023.01 | 84.9675 | 1017.58 | 111.177 | 1016.8 | 52.1857 | 1016.8 | 112.742
1017.51 | -0.0413248 | 1057 | 13.9698 | 1056.23 | 14.6149 | 1056.23 | 37.0949 | 1057.77 | 130.005 | 1058.61 | 155.981 | 1028.44 | 46.9911 | 920.34 | 32.727 | 923.484 | -2.56058 | 1028.44 | 18.9746 | 1045.47 | 694.535 | 1023.79 | 102.585 | 1018.36 | 100.807 | 1017.58 | 54.8157 | 1017.58 | 90.1623
1018.29 | 0.0576625 | 1057.77 | 15.9186 | 1057 | 17.2331 | 1057 | 40.2928 | 1058.54 | 128.118 | 1059.38 | 161.748 | 1029.21 | 50.2992 | 921.125 | 45.5357 | 924.27 | 10.0734 | 1029.21 | 18.6219 | 1046.25 | 767.93 | 1024.56 | 92.6853 | 1019.13 | 67.0138 | 1018.36 | 29.7032 | 1018.36 | 96.4275
1019.06 | 0.0669525 | 1058.54 | 18.6363 | 1057.77 | 19.9355 | 1057.77 | 42.6491 | 1059.31 | 125.753 | 1060.15 | 166.186 | 1029.99 | 60.4109 | 921.911 | 56.9077 | 925.055 | 14.2271 | 1029.99 | 19.1232 | 1047.02 | 843.577 | 1025.34 | 98.9762 | 1019.91 | 130.076 | 1019.13 | 19.3622 | 1019.13 | 159.007
1019.84 | 0.2771 | 1059.31 | 20.7042 | 1058.54 | 22.4326 | 1058.54 | 46.089 | 1060.09 | 122.34 | 1060.93 | 172.156 | 1030.76 | 87.8855 | 922.697 | 63.2033 | 925.84 | 9.82769 | 1030.76 | 19.1056 | 1047.79 | 928.783 | 1026.11 | 104.8 | 1020.68 | 172.523 | 1019.91 | 26.4228 | 1019.91 | 203.028
1020.62 | 0.580469 | 1060.09 | 23.0915 | 1059.31 | 24.5741 | 1059.31 | 49.0073 | 1060.86 | 119.018 | 1061.7 | 183.689 | 1031.54 | 99.4331 | 923.484 | 63.9806 | 926.626 | -1.64883 | 1031.54 | 19.306 | 1048.57 | 1034.23 | 1026.89 | 112.858 | 1021.46 | 194.032 | 1020.68 | 28.7511 | 1020.68 | 306.145
1021.39 | 0.709569 | 1060.86 | 23.8176 | 1060.09 | 27.5788 | 1060.09 | 51.1206 | 1061.63 | 116.847 | 1062.47 | 202.268 | 1032.31 | 110.021 | 924.27 | 62.0908 | 927.413 | -12.4113 | 1032.31 | 20.9494 | 1049.34 | 1151.62 | 1027.66 | 122.214 | 1022.23 | 192.87 | 1021.46 | 36.924 | 1021.46 | 345.224
1022.17 | 0.71982 | 1061.63 | 25.6534 | 1060.86 | 30.2468 | 1060.86 | 52.1097 | 1062.4 | 115.531 | 1063.24 | 221.269 | 1033.09 | 119.227 | 925.055 | 52.627 | 928.198 | -12.4401 | 1033.09 | 22.9542 | 1050.11 | 1277.86 | 1028.44 | 135.623 | 1023.01 | 190.76 | 1022.23 | 37.7158 | 1022.23 | 327.742
1022.94 | 0.751214 | 1062.4 | 27.3815 | 1061.63 | 32.721 | 1061.63 | 52.4934 | 1063.17 | 116.352 | 1064.01 | 237.605 | 1033.86 | 130.544 | 925.84 | 59.2395 | 928.983 | -11.4688 | 1033.86 | 25.8285 | 1050.89 | 1422.79 | 1029.21 | 147.213 | 1023.79 | 170.699 | 1023.01 | 39.5069 | 1023.01 | 321.994
1023.72 | 0.888002 | 1063.17 | 29.1399 | 1062.4 | 35.2547 | 1062.4 | 52.8791 | 1063.94 | 119.801 | 1064.78 | 259.153 | 1034.64 | 156.962 | 926.626 | 56.1672 | 929.768 | -9.05415 | 1034.64 | 28.1954 | 1051.66 | 1579.17 | 1029.99 | 158.95 | 1024.56 | 114.252 | 1023.79 | 59.3499 | 1023.79 | 329.716
1024.49 | 0.884799 | 1063.94 | 31.9392 | 1063.17 | 37.5772 | 1063.17 | 52.9927 | 1064.72 | 125.826 | 1065.56 | 282.173 | 1035.41 | 172.463 | 927.413 | 48.7332 | 930.553 | -8.45911 | 1035.41 | 29.972 | 1052.43 | 1741.8 | 1030.76 | 166.386 | 1025.34 | 52.3165 | 1024.56 | 100.214 | 1024.56 | 370.047
1025.27 | 0.77556 | 1064.72 | 33.4533 | 1063.94 | 38.6407 | 1063.94 | 54.1543 | 1065.49 | 135.48 | 1066.33 | 310.053 | 1036.19 | 186.37 | 928.198 | 47.4107 | 931.338 | -2.4147 | 1036.19 | 33.9688 | 1053.2 | 1913.06 | 1031.54 | 173.635 | 1026.11 | 43.0726 | 1025.34 | 145.877 | 1025.34 | 347.912
1026.05 | 0.697396 | 1065.49 | 34.7962 | 1064.72 | 40.0922 | 1064.72 | 56.451 | 1066.26 | 148.014 | 1067.1 | 340.139 | 1036.96 | 197.008 | 928.983 | 50.763 | 932.125 | -2.37247 | 1036.96 | 36.7167 | 1053.98 | 2081.14 | 1032.31 | 181.521 | 1026.89 | 72.9142 | 1026.11 | 169.915 | 1026.11 | 317.01
1026.82 | 0.5164 | 1066.26 | 37.2557 | 1065.49 | 41.6055 | 1065.49 | 59.3652 | 1067.03 | 163.701 | 1067.87 | 374.722 | 1037.74 | 220.197 | 929.768 | 57.4786 | 932.909 | -0.424203 | 1037.74 | 40.2284 | 1054.75 | 2243.05 | 1033.09 | 190.007 | 1027.66 | 144.148 | 1026.89 | 163.118 | 1026.89 | 300.014
1027.6 | 0.225845 | 1067.03 | 38.6028 | 1066.26 | 43.861 | 1066.26 | 63.9377 | 1067.8 | 182.721 | 1068.64 | 417.018 | 1038.51 | 261.438 | 930.553 | 73.1202 | 933.694 | -0.72556 | 1038.51 | 43.0081 | 1055.52 | 2417.34 | 1033.86 | 202.585 | 1028.44 | 163.1 | 1027.66 | 165.833 | 1027.66 | 314.57
1028.37 | 0.170425 | 1067.8 | 39.4002 | 1067.03 | 46.9881 | 1067.03 | 70.2902 | 1068.57 | 205.467 | 1069.41 | 468.229 | 1039.28 | 289.663 | 931.338 | 73.2749 | 934.478 | -0.00575842 | 1039.28 | 45.0792 | 1056.3 | 2590.1 | 1034.64 | 217.551 | 1029.21 | 226.985 | 1028.44 | 191.69 | 1028.44 | 320.484
1029.15 | 0.136148 | 1068.57 | 40.9091 | 1067.8 | 50.5497 | 1067.8 | 78.4856 | 1069.34 | 231.947 | 1070.18 | 527.713 | 1040.06 | 312.563 | 932.125 | 63.7301 | 935.263 | 3.2132 | 1040.06 | 46.965 | 1057.07 | 2762.83 | 1035.41 | 232.688 | 1029.99 | 294.321 | 1029.21 | 243.376 | 1029.21 | 359.853
1029.92 | -0.0301126 | 1069.34 | 45.3572 | 1068.57 | 55.6531 | 1068.57 | 88.9015 | 1070.11 | 262.288 | 1070.95 | 601.359 | 1040.83 | 336.748 | 932.909 | 55.2831 | 936.047 | 6.57035 | 1040.83 | 51.5632 | 1057.84 | 2926.68 | 1036.19 | 250.181 | 1030.76 | 289.261 | 1029.99 | 292.347 | 1029.99 | 414.658
1030.7 | -0.342131 | 1070.11 | 52.0172 | 1069.34 | 63.6968 | 1069.34 | 101.257 | 1070.88 | 297.404 | 1071.72 | 677.976 | 1041.61 | 363.919 | 933.694 | 63.1297 | 936.832 | 7.27864 | 1041.61 | 57.003 | 1058.61 | 3091.18 | 1036.96 | 273.923 | 1031.54 | 270.237 | 1030.76 | 335.003 | 1030.76 | 384.18
1031.47 | -0.420936 | 1070.88 | 60.4401 | 1070.11 | 72.1552 | 1070.11 | 115.358 | 1071.66 | 339.421 | 1072.5 | 770.562 | 1042.38 | 398.732 | 934.478 | 69.2117 | 937.616 | 9.64727 | 1042.38 | 62.0696 | 1059.38 | 3253.79 | 1037.74 | 300.205 | 1032.31 | 239.59 | 1031.54 | 379.902 | 1031.54 | 380.737
1032.25 | -0.251793 | 1071.66 | 69.961 | 1070.88 | 82.5458 | 1070.88 | 131.767 | 1072.43 | 392.085 | 1073.27 | 882.488 | 1043.15 | 444.904 | 935.263 | 60.993 | 938.4 | 7.87751 | 1043.15 | 68.4345 | 1060.15 | 3396.96 | 1038.51 | 326.093 | 1033.09 | 283.503 | 1032.31 | 416.684 | 1032.31 | 438.871
1033.02 | 0.183559 | 1072.43 | 80.2924 | 1071.66 | 93.2992 | 1071.66 | 151.383 | 1073.2 | 452.535 | 1074.04 | 1025.06 | 1043.93 | 489.016 | 936.047 | 44.0916 | 939.186 | 7.65677 | 1043.93 | 73.6269 | 1060.93 | 3539.64 | 1039.28 | 352.857 | 1033.86 | 324.895 | 1033.09 | 442.108 | 1033.09 | 502.98
1033.8 | 0.73872 | 1073.2 | 91.5295 | 1072.43 | 105.295 | 1072.43 | 174.63 | 1073.97 | 522.45 | 1074.81 | 1201.1 | 1044.7 | 539.016 | 936.832 | 36.0314 | 939.971 | 2.26882 | 1044.7 | 79.2706 | 1061.7 | 3665.46 | 1040.06 | 378.7 | 1034.64 | 387.511 | 1033.86 | 473.932 | 1033.86 | 602.922
1034.57 | 0.985708 | 1073.97 | 102.721 | 1073.2 | 118.853 | 1073.2 | 202.28 | 1074.74 | 605.768 | 1075.58 | 1422.39 | 1045.47 | 585.866 | 937.616 | 28.94 | 940.755 | -4.23244 | 1045.47 | 86.3963 | 1062.47 | 3778.31 | 1040.83 | 410.472 | 1035.41 | 497.543 | 1034.64 | 512.704 | 1034.64 | 634.186
1035.34 | 0.656391 | 1074.74 | 115.584 | 1073.97 | 134.533 | 1073.97 | 234.8 | 1075.51 | 704.527 | 1076.35 | 1692.17 | 1046.25 | 641.696 | 938.4 | 19.6862 | 941.538 | -1.99817 | 1046.25 | 95.6321 | 1063.24 | 3872.02 | 1041.61 | 450.643 | 1036.19 | 535.127 | 1035.41 | 574.533 | 1035.41 | 734.242
1036.12 | 0.376728 | 1075.51 | 129.468 | 1074.74 | 153.284 | 1074.74 | 273.721 | 1076.28 | 830.785 | 1077.12 | 2059.33 | 1047.02 | 701.263 | 939.186 | 16.9233 | 942.322 | 0.973172 | 1047.02 | 107.409 | 1064.01 | 3938.11 | 1042.38 | 495.226 | 1036.96 | 630.856 | 1036.19 | 665.132 | 1036.19 | 838.734
1036.89 | -0.1842 | 1076.28 | 145.533 | 1075.51 | 176.128 | 1075.51 | 321.384 | 1077.05 | 990.037 | 1077.89 | 2478.4 | 1047.79 | 762.536 | 939.971 | 24.7109 | 943.106 | 2.89264 | 1047.79 | 121.226 | 1064.78 | 3972.43 | 1043.15 | 544.937 | 1037.74 | 674.93 | 1036.96 | 753.242 | 1036.96 | 950.638
1037.67 | 0.269412 | 1077.05 | 164.231 | 1076.28 | 203.563 | 1076.28 | 379.592 | 1077.82 | 1192.91 | 1078.66 | 2935.46 | 1048.57 | 851.464 | 940.755 | 36.9413 | 943.89 | 2.87921 | 1048.57 | 136.396 | 1065.56 | 3999.49 | 1043.93 | 598.019 | 1038.51 | 744.697 | 1037.74 | 812.875 | 1037.74 | 1031.42
1038.44 | 0.375447 | 1077.82 | 187.173 | 1077.05 | 235.107 | 1077.05 | 453.316 | 1078.59 | 1445.21 | 1079.43 | 3406.8 | 1049.34 | 973.426 | 941.538 | 48.4496 | 944.674 | -0.0172752 | 1049.34 | 152.881 | 1066.33 | 4005.67 | 1044.7 | 655.213 | 1039.28 | 809.601 | 1038.51 | 877.938 | 1038.51 | 1133.91
1039.21 | 0.410044 | 1078.59 | 213.487 | 1077.82 | 273.694 | 1077.82 | 545.401 | 1079.36 | 1779.8 | 1080.2 | 3834.3 | 1050.11 | 1100.95 | 942.322 | 48.328 | 945.457 | 4.44742 | 1050.11 | 169.642 | 1067.1 | 3985.7 | 1045.47 | 721.004 | 1040.06 | 856.84 | 1039.28 | 935.468 | 1039.28 | 1232.66
1039.99 | 0.650945 | 1079.36 | 245.353 | 1078.59 | 319.743 | 1078.59 | 657.506 | 1080.13 | 2202.01 | 1080.97 | 4013.05 | 1050.89 | 1253.37 | 943.106 | 51.7171 | 946.241 | 7.87175 | 1050.89 | 187.721 | 1067.87 | 3908.31 | 1046.25 | 793.487 | 1040.83 | 908.53 | 1040.06 | 1037.24 | 1040.06 | 1322.34
1040.76 | 0.607699 | 1080.13 | 282.029 | 1079.36 | 377.269 | 1079.36 | 798.067 | 1080.9 | 2731.03 | 1081.74 | 3820.46 | 1051.66 | 1395.77 | 943.89 | 52.7744 | 947.024 | 10.9525 | 1051.66 | 204.485 | 1068.64 | 3796.38 | 1047.02 | 870.764 | 1041.61 | 985.897 | 1040.83 | 1185.86 | 1040.83 | 1460.07
1041.54 | 0.419014 | 1080.9 | 325.405 | 1080.13 | 445.715 | 1080.13 | 982.069 | 1081.67 | 3323.87 | 1082.51 | 3327.56 | 1052.43 | 1544.41 | 944.674 | 50.7114 | 947.808 | 13.5937 | 1052.43 | 221.014 | 1069.41 | 3655.79 | 1047.79 | 958.207 | 1042.38 | 1149.77 | 1041.61 | 1361.6 | 1041.61 | 1616.08
1042.31 | 0.567975 | 1081.67 | 383.279 | 1080.9 | 535.494 | 1080.9 | 1240.7 | 1082.44 | 3851.04 | 1083.28 | 2723.82 | 1053.2 | 1712.71 | 945.457 | 42.6733 | 948.591 | 17.6112 | 1053.2 | 240.337 | 1070.18 | 3486.56 | 1048.57 | 1070.29 | 1043.15 | 1390.8 | 1042.38 | 1585.43 | 1042.38 | 1821.78
1043.09 | 0.595846 | 1082.44 | 455.452 | 1081.67 | 660.624 | 1081.67 | 1617.07 | 1083.21 | 3994.97 | 1084.05 | 2061.32 | 1053.98 | 1894.3 | 946.241 | 38.4185 | 949.374 | 24.6403 | 1053.98 | 260.37 | 1070.95 | 3290.27 | 1049.34 | 1190.34 | 1043.93 | 1626.1 | 1043.15 | 1815.09 | 1043.15 | 2055.59
1043.86 | 0.861093 | 1083.21 | 556.396 | 1082.44 | 830.214 | 1082.44 | 2162.58 | 1083.98 | 3655.51 | 1084.82 | 1544.36 | 1054.75 | 2081.47 | 947.024 | 30.8482 | 950.157 | 33.8806 | 1054.75 | 281.026 | 1071.72 | 3109.9 | 1050.11 | 1316.42 | 1044.7 | 1830.52 | 1043.93 | 1994.78 | 1043.93 | 2290.25
1044.63 | 1.05683 | 1083.98 | 705.217 | 1083.21 | 1081.6 | 1083.21 | 2870.53 | 1084.75 | 2965.45 | 1085.58 | 1200.12 | 1055.52 | 2269.13 | 947.808 | 25.8529 | 950.941 | 37.541 | 1055.52 | 300.94 | 1072.5 | 2915.54 | 1050.89 | 1458.7 | 1045.47 | 1977.66 | 1044.7 | 2252.25 | 1044.7 | 2524.07
1045.41 | 1.32656 | 1084.75 | 944.99 | 1083.98 | 1481.52 | 1083.98 | 3600.28 | 1085.52 | 2219.32 | 1086.35 | 920.478 | 1056.3 | 2453.79 | 948.591 | 30.2551 | 951.724 | 35.6369 | 1056.3 | 318.06 | 1073.27 | 2731.11 | 1051.66 | 1607.13 | 1046.25 | 2140.79 | 1045.47 | 2506.32 | 1045.47 | 2780.86
1046.18 | 1.4941 | 1085.52 | 1338.45 | 1084.75 | 2113.97 | 1084.75 | 3985.4 | 1086.29 | 1600.79 | 1087.12 | 708.639 | 1057.07 | 2619.48 | 949.374 | 39.3173 | 952.507 | 29.9111 | 1057.07 | 333.734 | 1074.04 | 2554.01 | 1052.43 | 1765.19 | 1047.02 | 2357.1 | 1046.25 | 2763.66 | 1046.25 | 3054.41
1046.95 | 1.39607 | 1086.29 | 2017.5 | 1085.52 | 2984.39 | 1085.52 | 3691.6 | 1087.05 | 1157.47 | 1087.89 | 554.397 | 1057.84 | 2781.01 | 950.157 | 49.982 | 953.29 | 24.4157 | 1057.84 | 352.495 | 1074.81 | 2357.34 | 1053.2 | 1923.27 | 1047.79 | 2640.66 | 1047.02 | 3068.94 | 1047.02 | 3253.84
1047.72 | 1.74237 | 1087.05 | 3071.15 | 1086.29 | 3837.35 | 1086.29 | 2846.25 | 1087.82 | 855.447 | 1088.66 | 446.801 | 1058.61 | 2981.69 | 950.941 | 42.9091 | 954.072 | 17.5996 | 1058.61 | 368.965 | 1075.58 | 2196.45 | 1053.98 | 2095.45 | 1048.57 | 2922.4 | 1047.79 | 3397.74 | 1047.79 | 3532.76
1048.5 | 2.00313 | 1087.82 | 3993.82 | 1087.05 | 4000.99 | 1087.05 | 1966.23 | 1088.59 | 649.157 | 1089.43 | 366.774 | 1059.38 | 3149.53 | 951.724 | 42.828 | 954.855 | 12.4247 | 1059.38 | 388.07 | 1076.35 | 2037.1 | 1054.75 | 2277.83 | 1049.34 | 3136.08 | 1048.57 | 3674.45 | 1048.57 | 3823.69
1049.27 | 2.17291 | 1088.59 | 3993.74 | 1087.82 | 3247.73 | 1087.82 | 1305.01 | 1089.36 | 500.67 | 1090.2 | 306.618 | 1060.15 | 3296.6 | 952.507 | 43.4469 | 955.638 | 3.89461 | 1060.15 | 407.023 | 1077.12 | 1877.06 | 1055.52 | 2458.43 | 1050.11 | 3368.21 | 1049.34 | 3862.18 | 1049.34 | 3994.14
1050.04 | 2.0877 | 1089.36 | 2953.65 | 1088.59 | 2193.72 | 1088.59 | 876.163 | 1090.13 | 396.078 | 1090.97 | 262.608 | 1060.93 | 3435.3 | 953.29 | 50.0668 | 956.421 | -1.73328 | 1060.93 | 427.053 | 1077.89 | 1720.99 | 1056.3 | 2629.41 | 1050.89 | 3587.17 | 1050.11 | 3956.12 | 1050.11 | 4012.57
1050.82 | 2.02011 | 1090.13 | 1805.67 | 1089.36 | 1358.63 | 1089.36 | 617.305 | 1090.9 | 321.554 | 1091.74 | 227.335 | 1061.7 | 3564.55 | 954.072 | 47.9596 | 957.203 | -0.575842 | 1061.7 | 450.04 | 1078.66 | 1569.2 | 1057.07 | 2795.26 | 1051.66 | 3813.31 | 1050.89 | 3945.32 | 1050.89 | 3901.18
1051.59 | 1.90927 | 1090.9 | 1048.61 | 1090.13 | 847.316 | 1090.13 | 453.336 | 1091.67 | 268.804 | 1092.51 | 201.948 | 1062.47 | 3701.49 | 954.855 | 47.4513 | 957.986 | -0.39925 | 1062.47 | 472.766 | 1079.43 | 1425.99 | 1057.84 | 2957.04 | 1052.43 | 3999.69 | 1051.66 | 3832.18 | 1051.66 | 3739.69
1052.36 | 2.04606 | 1091.67 | 631.266 | 1090.9 | 560.703 | 1090.9 | 345.64 | 1092.44 | 223.252 | 1093.27 | 180.023 | 1063.24 | 3793.66 | 955.638 | 48.6153 | 958.768 | 3.44353 | 1063.24 | 494.973 | 1080.2 | 1293.9 | 1058.61 | 3124.89 | 1053.2 | 3964.38 | 1052.43 | 3600.01 | 1052.43 | 3464.51
1053.14 | 2.28375 | 1092.44 | 396.85 | 1091.67 | 385.948 | 1091.67 | 274.476 | 1093.2 | 187.53 | 1094.04 | 163.459 | 1064.01 | 3889.31 | 956.421 | 36.7092 | 959.55 | 5.54151 | 1064.01 | 518.985 | 1080.97 | 1180.84 | 1059.38 | 3285.63 | 1053.98 | 3917.11 | 1053.2 | 3244.99 | 1053.2 | 3090.67
1053.91 | 2.54484 | 1093.2 | 264.354 | 1092.44 | 282.743 | 1092.44 | 218.859 | 1093.97 | 159.795 | 1094.81 | 148.582 | 1064.78 | 3956.39 | 957.203 | 44.9278 | 960.333 | 5.34189 | 1064.78 | 542.888 | 1081.74 | 1091.79 | 1060.15 | 3435.46 | 1054.75 | 3748.86 | 1053.98 | 2802.28 | 1053.98 | 2681
1054.68 | 2.88376 | 1093.97 | 188.376 | 1093.2 | 215.238 | 1093.2 | 182.599 | 1094.74 | 137.626 | 1095.58 | 134.281 | 1065.56 | 3981.32 | 957.986 | 44.2242 | 961.115 | 0.760111 | 1065.56 | 567.203 | 1082.51 | 1001.01 | 1060.93 | 3556.22 | 1055.52 | 3604.85 | 1054.75 | 2343.94 | 1054.75 | 2263.32
1055.45 | 3.46552 | 1094.74 | 139.207 | 1093.97 | 171.162 | 1093.97 | 150.643 | 1095.51 | 117.674 | 1096.35 | 117.863 | 1066.33 | 3966.94 | 958.768 | 30.0083 | 961.897 | -4.46469 | 1066.33 | 597.177 | 1083.28 | 915.757 | 1061.7 | 3626.28 | 1056.3 | 3451.89 | 1055.52 | 1919.87 | 1055.52 | 1857.91
1056.23 | 4.11838 | 1095.51 | 111.779 | 1094.74 | 137.534 | 1094.74 | 126.157 | 1096.28 | 103.602 | 1097.12 | 103.146 | 1067.1 | 3914.32 | 959.55 | 25.6945 | 962.677 | 1.57013 | 1067.1 | 627.033 | 1084.05 | 828.518 | 1062.47 | 3778.19 | 1057.07 | 3445.38 | 1056.3 | 1547.13 | 1056.3 | 1460.99
1057 | 4.92053 | 1096.28 | 87.2168 | 1095.51 | 112.571 | 1095.51 | 107.718 | 1097.05 | 91.7459 | 1097.88 | 94.4734 | 1067.87 | 3834.28 | 960.333 | 21.9002 | 963.459 | 8.25757 | 1067.87 | 657.766 | 1084.82 | 736.055 | 1063.24 | 3905.34 | 1057.84 | 3378.53 | 1057.07 | 1223.43 | 1057.07 | 1181.84
1057.77 | 6.19167 | 1097.05 | 70.9582 | 1096.28 | 93.3345 | 1096.28 | 93.2954 | 1097.82 | 82.2154 | 1098.65 | 89.367 | 1068.64 | 3730.06 | 961.115 | 24.7146 | 964.241 | 11.6109 | 1068.64 | 693.404 | 1085.58 | 669.012 | 1064.01 | 3964.63 | 1058.61 | 3351.74 | 1057.84 | 960.976 | 1057.84 | 954.122
1058.54 | 8.25438 | 1097.82 | 56.826 | 1097.05 | 79.3391 | 1097.05 | 81.2375 | 1098.58 | 73.3313 | 1099.42 | 87.0554 | 1069.41 | 3602.92 | 961.897 | 27.3559 | 965.023 | 3.72761 | 1069.41 | 730.66 | 1086.35 | 620.52 | 1064.78 | 3999.17 | 1059.38 | 3278.38 | 1058.61 | 773.387 | 1058.61 | 810.375
1059.31 | 10.2476 | 1098.58 | 46.7163 | 1097.82 | 68.378 | 1097.82 | 71.3504 | 1099.35 | 64.592 | 1100.19 | 83.203 | 1070.18 | 3454.44 | 962.677 | 31.4708 | 965.805 | -9.04839 | 1070.18 | 775.335 | 1087.12 | 581.242 | 1065.56 | 4001.83 | 1060.15 | 3245.36 | 1059.38 | 591.812 | 1059.38 | 703.341
1060.09 | 11.9131 | 1099.35 | 39.9544 | 1098.58 | 59.7909 | 1098.58 | 63.064 | 1100.12 | 57.3773 | 1100.96 | 75.3328 | 1070.95 | 3292.57 | 963.459 | 49.1753 | 966.587 | -12.5572 | 1070.95 | 829.107 | 1087.89 | 536.721 | 1066.33 | 3981.71 | 1060.93 | 3186.73 | 1060.15 | 541.04 | 1060.15 | 641.63
1060.86 | 13.1829 | 1100.12 | 35.6561 | 1099.35 | 52.4734 | 1099.35 | 55.3418 | 1100.89 | 51.0048 | 1101.72 | 67.6168 | 1071.72 | 3116 | 964.241 | 61.1035 | 967.368 | -13.897 | 1071.72 | 891.412 | 1088.66 | 492.667 | 1067.1 | 3927.51 | 1061.7 | 3164.58 | 1060.93 | 459.029 | 1060.93 | 563.863
1061.63 | 13.5385 | 1100.89 | 32.2445 | 1100.12 | 47.004 | 1100.12 | 48.4971 | 1101.65 | 45.0835 | 1102.49 | 58.9777 | 1072.5 | 2937.82 | 965.023 | 67.3366 | 968.15 | -1.2227 | 1072.5 | 965.047 | 1089.43 | 456.633 | 1067.87 | 3823.83 | 1062.47 | 3177.08 | 1061.7 | 376.15 | 1061.7 | 483.885
1062.4 | 12.8075 | 1101.65 | 28.5351 | 1100.89 | 42.1686 | 1100.89 | 41.9151 | 1102.42 | 40.1083 | 1103.26 | 51.0539 | 1073.27 | 2764.01 | 965.805 | 67.6792 | 968.932 | 3.51647 | 1073.27 | 1054.78 | 1090.2 | 433.978 | 1068.64 | 3693.6 | 1063.24 | 3245.07 | 1062.47 | 350.905 | 1062.47 | 416.591
1063.17 | 12.0931 | 1102.42 | 23.7436 | 1101.65 | 37.6753 | 1101.65 | 36.8723 | 1103.19 | 36.1323 | 1104.03 | 45.8299 | 1074.04 | 2614.65 | 966.587 | 56.344 | 969.711 | 8.67601 | 1074.04 | 1170.91 | 1090.97 | 413.045 | 1069.41 | 3528.7 | 1064.01 | 3253.82 | 1063.24 | 327.32 | 1063.24 | 342.092
1063.94 | 13.1131 | 1103.19 | 19.2834 | 1102.42 | 34.0382 | 1102.42 | 32.7675 | 1103.96 | 32.4064 | 1104.79 | 44.4098 | 1074.81 | 2465.18 | 967.368 | 49.621 | 970.493 | 9.70293 | 1074.81 | 1322.49 | 1091.74 | 386.227 | 1070.18 | 3349.55 | 1064.78 | 3230.59 | 1064.01 | 279.395 | 1064.01 | 280.774
1064.72 | 16.2483 | 1103.96 | 15.7129 | 1103.19 | 30.8654 | 1103.19 | 29.3668 | 1104.72 | 29.7913 | 1105.56 | 42.0783 | 1075.58 | 2328.54 | 968.15 | 42.817 | 971.274 | -1.76975 | 1075.58 | 1519.48 | 1092.51 | 354.739 | 1070.95 | 3142.73 | 1065.56 | 3215.68 | 1064.78 | 217.095 | 1064.78 | 272.741
1065.49 | 20.2834 | 1104.72 | 13.4188 | 1103.96 | 27.6274 | 1103.96 | 25.8927 | 1105.49 | 26.9884 | 1106.33 | 40.4193 | 1076.35 | 2233.68 | 968.932 | 47.3739 | 972.055 | -4.04241 | 1076.35 | 1759.33 | 1093.27 | 323.192 | 1071.72 | 2929.73 | 1066.33 | 3147.77 | 1065.56 | 172.196 | 1065.56 | 266.196
1066.26 | 21.1109 | 1105.49 | 11.0017 | 1104.72 | 24.9608 | 1104.72 | 22.9635 | 1106.26 | 25.0293 | 1107.1 | 40.6743 | 1077.12 | 2100.34 | 969.711 | 50.3062 | 972.836 | 2.68534 | 1077.12 | 2073.42 | 1094.04 | 293.858 | 1072.5 | 2750.03 | 1067.1 | 3068.81 | 1066.33 | 153.22 | 1066.33 | 273.113
1067.03 | 19.8785 | 1106.26 | 10.0884 | 1105.49 | 22.7797 | 1105.49 | 21.7504 | 1107.03 | 23.4583 | 1107.86 | 39.2896 | 1077.89 | 1985.32 | 970.493 | 39.9252 | 973.618 | 8.14816 | 1077.89 | 2452.39 | 1094.81 | 270.966 | 1073.27 | 2590.45 | 1067.87 | 3020.52 | 1067.1 | 136.337 | 1067.1 | 276.545
1067.8 | 17.2821 | 1107.03 | 9.17243 | 1106.26 | 20.575 | 1106.26 | 19.5712 | 1107.79 | 21.3953 | 1108.63 | 36.7373 | 1078.66 | 1882.43 | 971.274 | 36.5361 | 974.397 | -9.27873 | 1078.66 | 2874.32 | 1095.58 | 252.51 | 1074.04 | 2412.08 | 1068.64 | 2984.92 | 1067.87 | 136.224 | 1067.87 | 297.512
1068.57 | 15.8101 | 1107.79 | 7.51305 | 1107.03 | 19.13 | 1107.03 | 17.1291 | 1108.56 | 19.3577 | 1109.4 | 33.4069 | 1079.43 | 1763.1 | 972.055 | 32.0897 | 975.178 | -10.5245 | 1079.43 | 3348.12 | 1096.35 | 239.572 | 1074.81 | 2230.58 | 1069.41 | 2920.11 | 1068.64 | 123.8 | 1068.64 | 257.481
1069.34 | 15.4773 | 1108.56 | 6.39267 | 1107.79 | 17.8297 | 1107.79 | 14.9887 | 1109.33 | 18.7401 | 1110.16 | 32.9447 | 1080.2 | 1644.57 | 972.836 | 25.6098 | 975.959 | -12.5572 | 1080.2 | 3777.24 | 1097.12 | 229.595 | 1075.58 | 2062.05 | 1070.18 | 2823.16 | 1069.41 | 78.0994 | 1069.41 | 284.63
1070.11 | 16.051 | 1109.33 | 5.76462 | 1108.56 | 16.6909 | 1108.56 | 13.7256 | 1110.09 | 16.9421 | 1110.93 | 31.8399 | 1080.97 | 1511.76 | 973.618 | 28.1001 | 976.74 | -10.3939 | 1080.97 | 3988.7 | 1097.88 | 219.382 | 1076.35 | 1891.55 | 1070.95 | 2678.42 | 1070.18 | 26.1211 | 1070.18 | 240.557
1070.88 | 18.4398 | 1110.09 | 5.0594 | 1109.33 | 15.7055 | 1109.33 | 12.6963 | 1110.86 | 15.6102 | 1111.7 | 32.1683 | 1081.74 | 1379.23 | 974.397 | 27.8938 | 977.52 | -0.497143 | 1081.74 | 3767.24 | 1098.65 | 210.253 | 1077.12 | 1728.76 | 1071.72 | 2482.71 | 1070.95 | 37.697 | 1070.95 | 195.367
1071.66 | 21.5238 | 1110.86 | 5.02109 | 1110.09 | 14.4113 | 1110.09 | 12.6155 | 1111.63 | 13.641 | 1112.46 | 31.4138 | 1082.51 | 1244.77 | 975.178 | 25.864 | 978.299 | 5.92349 | 1082.51 | 3273.26 | 1099.42 | 202.693 | 1077.89 | 1597.28 | 1072.5 | 2328.91 | 1071.72 | 5.63711 | 1071.72 | 182.206
1072.43 | 25.4394 | 1111.63 | 3.8942 | 1110.86 | 13.1542 | 1110.86 | 13.3583 | 1112.39 | 11.6926 | 1113.23 | 32.1292 | 1083.28 | 1117.47 | 975.959 | 25.6356 | 979.08 | 8.69713 | 1083.28 | 2609.49 | 1100.19 | 194.482 | 1078.66 | 1476.46 | 1073.27 | 2171.31 | 1072.5 | -31.2492 | 1072.5 | 211.278
1073.2 | 29.9951 | 1112.39 | 3.10017 | 1111.63 | 12.1072 | 1111.63 | 12.1371 | 1113.16 | 9.46359 | 1114 | 31.2558 | 1084.05 | 990.745 | 976.74 | 23.6021 | 979.86 | 4.97335 | 1084.05 | 1992.03 | 1100.96 | 180.706 | 1079.43 | 1360.43 | 1074.04 | 2014.9 | 1073.27 | -42.3726 | 1073.27 | 162.822
1073.97 | 35.0152 | 1113.16 | 1.47701 | 1112.39 | 11.7015 | 1112.39 | 10.5547 | 1113.93 | 8.02574 | 1114.76 | 31.3472 | 1084.82 | 886.435 | 977.52 | 19.0636 | 980.641 | 24.5673 | 1084.82 | 1486.55 | 1101.72 | 168.147 | 1080.2 | 1245.78 | 1074.81 | 1881.02 | 1074.04 | -42.1841 | 1074.04 | 114.902
1074.74 | 39.5811 | 1113.93 | 1.35126 | 1113.16 | 10.8783 | 1113.16 | 9.76716 | 1114.69 | 7.88333 | 1115.53 | 27.7804 | 1085.58 | 786.72 | 978.299 | 25.9745 | 981.421 | 15.3155 | 1085.58 | 1131.53 | 1102.49 | 156.309 | 1080.97 | 1124.18 | 1075.58 | 1747.24 | 1074.81 | -14.9035 | 1074.81 | 86.9264
1075.51 | 43.3263 | 1114.69 | 1.20213 | 1113.93 | 10.2723 | 1113.93 | 9.67551 | 1115.46 | 6.38411 | 1116.29 | 19.9761 | 1086.35 | 696.371 | 979.08 | 39.9878 | 982.2 | -19.1544 | 1086.35 | 888.189 | 1103.26 | 140.452 | 1081.74 | 1024.68 | 1076.35 | 1638.12 | 1075.58 | -20.3615 | 1075.58 | 70.6432
1076.28 | 46.4199 | 1115.46 | 1.14857 | 1114.69 | 10.0983 | 1114.69 | 9.51131 | 1116.23 | 4.83077 | 1117.06 | 17.2372 | 1087.12 | 617.98 | 979.86 | 35.0736 | 982.98 | 1.32252 | 1087.12 | 696.483 | 1104.03 | 127.63 | 1082.51 | 921.784 | 1077.12 | 1548.58 | 1076.35 | 97.2826 | 1076.35 | 92.9744
1077.05 | 50.34 | 1116.23 | 0.752116 | 1115.46 | 9.80031 | 1115.46 | 8.26956 | 1116.99 | 3.45671 | 1117.83 | 18.5858 | 1087.89 | 551.408 | 980.641 | 33.9868 | 983.76 | 14.2809 | 1087.89 | 553.924 | 1104.79 | 116.479 | 1083.28 | 828.116 | 1077.89 | 1460.97 | 1077.12 | 72.6603 | 1077.12 | 109.144
1077.82 | 55.3646 | 1116.99 | 1.19555 | 1116.23 | 9.2302 | 1116.23 | 7.41114 | 1117.76 | 3.69766 | 1118.59 | 21.4553 | 1088.66 | 488.908 | 981.421 | 46.0146 | 984.541 | 20.3176 | 1088.66 | 451.984 | 1105.56 | 106.78 | 1084.05 | 744.099 | 1078.66 | 1346.91 | 1077.89 | 29.8541 | 1077.89 | 119.11
1078.59 | 63.883 | 1117.76 | -0.056212 | 1116.99 | 8.66213 | 1116.99 | 7.5 | 1118.52 | 3.70364 | 1119.36 | 24.216 | 1089.43 | 451.217 | 982.2 | 22.4564 | 985.319 | 11.9909 | 1089.43 | 379.827 | 1106.33 | 99.5135 | 1084.82 | 686.055 | 1079.43 | 1188.87 | 1078.66 | -33.3985 | 1078.66 | 120.64
1079.36 | 77.0861 | 1118.52 | -0.785843 | 1117.76 | 7.5978 | 1117.76 | 8.20603 | 1119.29 | 5.13921 | 1120.13 | 24.5874 | 1090.2 | 421.967 | 982.98 | 26.9912 | 986.099 | 5.2248 | 1090.2 | 323.286 | 1107.1 | 98.0342 | 1085.58 | 629.275 | 1080.2 | 1061.73 | 1079.43 | -76.7703 | 1079.43 | 156.339
1080.13 | 90.6848 | 1119.29 | -1.91699 | 1118.52 | 6.90021 | 1118.52 | 8.1352 | 1120.05 | 6.69796 | 1120.89 | 26.5935 | 1090.97 | 408.118 | 983.76 | 19.4504 | 986.879 | 18.8799 | 1090.97 | 279.202 | 1107.86 | 97.3094 | 1086.35 | 582.658 | 1080.97 | 945.882 | 1080.2 | -114.166 | 1080.2 | 186.311
1080.9 | 105.827 | 1120.05 | -2.41864 | 1119.29 | 6.45331 | 1119.29 | 6.39668 | 1120.82 | 5.64361 | 1121.66 | 26.8635 | 1091.74 | 376.008 | 984.541 | 9.30516 | 987.657 | 14.7684 | 1091.74 | 243.326 | 1108.63 | 93.8476 | 1087.12 | 539.869 | 1081.74 | 819.918 | 1080.97 | -117.729 | 1080.97 | 221.875
1081.67 | 120.608 | 1120.82 | -2.72162 | 1120.05 | 7.11948 | 1120.05 | 5.26396 | 1121.59 | 3.91554 | 1122.42 | 27.3082 | 1092.51 | 355.117 | 985.319 | 7.22379 | 988.437 | 11.8873 | 1092.51 | 212.923 | 1109.4 | 87.0354 | 1087.89 | 502.05 | 1082.51 | 736.276 | 1081.74 | -124.262 | 1081.74 | 214.959
1082.44 | 137.685 | 1121.59 | -3.51269 | 1120.82 | 7.68388 | 1120.82 | 6.14052 | 1122.35 | 2.53963 | 1123.19 | 26.0293 | 1093.27 | 316.344 | 986.099 | -3.20514 | 989.216 | 5.12307 | 1093.27 | 185.295 | 1110.16 | 82.3471 | 1088.66 | 471.3 | 1083.28 | 730.983 | 1082.51 | -110.188 | 1082.51 | 171.454
1083.21 | 162.363 | 1122.35 | -3.28182 | 1121.59 | 8.40472 | 1121.59 | 6.81435 | 1123.12 | 0.623159 | 1123.95 | 23.4807 | 1094.04 | 290.081 | 986.879 | -8.47303 | 989.996 | 2.96558 | 1094.04 | 162.785 | 1110.93 | 73.5362 | 1089.43 | 442.199 | 1084.05 | 712.781 | 1083.28 | -100.092 | 1083.28 | 141.566
1083.98 | 196.446 | 1123.12 | -3.27611 | 1122.35 | 8.39983 | 1122.35 | 6.26415 | 1123.88 | -0.391041 | 1124.72 | 22.1844 | 1094.81 | 264.328 | 987.657 | -3.87192 | 990.774 | -4.4954 | 1094.81 | 145.439 | 1111.7 | 74.5614 | 1090.2 | 413.974 | 1084.82 | 672.82 | 1084.05 | -87.083 | 1084.05 | 112.256
1084.75 | 244.614 | 1123.88 | -2.11598 | 1123.12 | 8.53975 | 1123.12 | 5.19785 | 1124.65 | -0.851575 | 1125.48 | 14.5493 | 1095.58 | 248.787 | 988.437 | -1.81634 | 991.553 | -9.58008 | 1095.58 | 131.788 | 1112.46 | 76.828 | 1090.97 | 390.897 | 1085.58 | 607.898 | 1084.82 | -60.4057 | 1084.82 | 80.289
1085.52 | 326.798 | 1124.65 | -0.431065 | 1123.88 | 8.84857 | 1123.88 | 3.06108 | 1125.41 | -0.585422 | 1126.25 | 16.5691 | 1096.35 | 219.205 | 989.216 | 1.7975 | 992.333 | -16.805 | 1096.35 | 120.411 | 1113.23 | 76.8851 | 1091.74 | 363.763 | 1086.35 | 544.8 | 1085.58 | -51.0828 | 1085.58 | -7.31968
1086.29 | 453.358 | 1125.41 | -0.261145 | 1124.65 | 8.88528 | 1124.65 | 2.0037 | 1126.18 | 0.0952682 | 1127.01 | 17.4698 | 1097.12 | 200.078 | 989.996 | 7.23116 | 993.11 | -23.8398 | 1097.12 | 112.529 | 1114 | 76.8389 | 1092.51 | 333.626 | 1087.12 | 509.505 | 1086.35 | 0.141399 | 1086.35 | 45.9031
1087.05 | 664.387 | 1126.18 | -0.281943 | 1125.41 | 7.66715 | 1125.41 | 1.77587 | 1126.94 | 1.032 | 1127.78 | 20.4743 | 1097.88 | 208.419 | 990.774 | 10.1119 | 993.89 | -9.27297 | 1097.88 | 104.913 | 1114.76 | 72.7938 | 1093.27 | 312.891 | 1087.89 | 527.814 | 1087.12 | 2.00787 | 1087.12 | 49.0873
1087.82 | 1124.75 | 1126.94 | 0.0248939 | 1126.18 | 6.7764 | 1126.18 | 2.01636 | 1127.71 | 1.16999 | 1128.54 | 21.52 | 1098.65 | 217.232 | 991.553 | -2.83676 | 994.669 | 9.28257 | 1098.65 | 97.6989 | 1115.53 | 67.8498 | 1094.04 | 295.285 | 1088.66 | 534.197 | 1087.89 | -33.7095 | 1087.89 | 31.7083
1088.59 | 2190.31 | 1127.71 | -0.210795 | 1126.94 | 6.04699 | 1126.94 | 0.534541 | 1128.47 | 1.70699 | 1129.31 | 20.7288 | 1099.42 | 204.068 | 992.333 | -21.1417 | 995.446 | 17.018 | 1099.42 | 89.113 | 1116.29 | 61.1519 | 1094.81 | 274.843 | 1089.43 | 488.139 | 1088.66 | -68.5503 | 1088.66 | -2.27448
1089.36 | 3710.56 | 1128.47 | -0.40039 | 1127.71 | 6.01476 | 1127.71 | 0.88085 | 1129.24 | 0.844312 | 1130.07 | 18.4943 | 1100.19 | 184.728 | 993.11 | -23.2341 | 996.225 | 12.4228 | 1100.19 | 79.2436 | 1117.06 | 54.9638 | 1095.58 | 252.895 | 1090.2 | 364.517 | 1089.43 | -90.1655 | 1089.43 | -27.4902
1090.13 | 3981.89 | 1129.24 | -0.708993 | 1128.47 | 6.41292 | 1128.47 | 0.346845 | 1130 | 0.248637 | 1130.84 | 16.4614 | 1100.96 | 160.652 | 993.89 | -16.2422 | 997.005 | 15.2252 | 1100.96 | 70.0519 | 1117.83 | 53.8475 | 1096.35 | 234.341 | 1090.97 | 303.314 | 1090.2 | -72.2549 | 1090.2 | -59.7774
1090.9 | 2553.48 | 1130 | -0.675909 | 1129.24 | 6.6891 | 1129.24 | 0.219783 | 1130.77 | 0.0179429 | 1131.6 | 15.57 | 1101.72 | 139.895 | 994.669 | -9.01455 | 997.782 | 13.9565 | 1101.72 | 64.6446 | 1118.59 | 53.8855 | 1097.12 | 216.67 | 1091.74 | 269.468 | 1090.97 | -72.6037 | 1090.97 | -110.56
1091.67 | 1265.92 | 1130.77 | -0.964356 | 1130 | 8.01778 | 1130 | -0.035307 | 1131.53 | 0.408272 | 1132.37 | 15.7312 | 1102.49 | 110.4 | 995.446 | 2.44217 | 998.561 | 8.8526 | 1102.49 | 59.1632 | 1119.36 | 52.0581 | 1097.88 | 206.627 | 1092.51 | 232.564 | 1091.74 | -72.8299 | 1091.74 | -74.0652
1092.44 | 640.746 | 1131.53 | -1.40755 | 1130.77 | 8.61277 | 1130.77 | 0.0182437 | 1132.3 | 0.164904 | 1133.13 | 15.0139 | 1103.26 | 78.9209 | 996.225 | 7.92372 | 999.339 | 3.38595 | 1103.26 | 54.419 | 1120.13 | 53.0575 | 1098.65 | 195.56 | 1093.27 | 228.773 | 1092.51 | -75.7711 | 1092.51 | -53.0677
1093.2 | 359.27 | 1132.3 | -1.24694 | 1131.53 | 9.42826 | 1131.53 | -0.884606 | 1133.06 | -0.170315 | 1133.9 | 13.3207 | 1104.03 | 56.2515 | 997.005 | 9.09886 | 1000.12 | -1.62579 | 1104.03 | 50.8453 | 1120.89 | 53.8801 | 1099.42 | 186.766 | 1094.04 | 203.241 | 1093.27 | -67.9375 | 1093.27 | -90.4828
1093.97 | 218.668 | 1133.06 | -1.18166 | 1132.3 | 9.50903 | 1132.3 | -1.87288 | 1133.83 | -1.45024 | 1134.66 | 11.7954 | 1104.79 | 51.4175 | 997.782 | 14.503 | 1000.9 | -4.2977 | 1104.79 | 45.3634 | 1121.66 | 52.9541 | 1100.19 | 180.372 | 1094.81 | 181.177 | 1094.04 | -47.8777 | 1094.04 | -47.5883
1094.74 | 140.847 | 1133.83 | -1.23112 | 1133.06 | 8.22767 | 1133.06 | -2.00874 | 1134.59 | -1.43942 | 1135.42 | 16.0266 | 1105.56 | 53.867 | 998.561 | 13.0369 | 1001.67 | -2.21699 | 1105.56 | 40.716 | 1122.42 | 47.6757 | 1100.96 | 166.218 | 1095.58 | 155.501 | 1094.81 | -15.2994 | 1094.81 | -26.2599
1095.51 | 99.6619 | 1134.59 | -1.91273 | 1133.83 | 8.43124 | 1133.83 | -2.11584 | 1135.36 | -2.01872 | 1136.19 | 20.5583 | 1106.33 | 72.0811 | 999.339 | 8.20737 | 1002.45 | 1.67954 | 1106.33 | 38.1962 | 1123.19 | 44.5701 | 1101.72 | 150.36 | 1096.35 | 186.952 | 1095.58 | 10.2561 | 1095.58 | -0.124062
1096.28 | 73.7359 | 1135.36 | -2.63586 | 1134.59 | 6.08962 | 1134.59 | -2.05081 | 1136.12 | -2.69044 | 1136.95 | 23.6431 | 1107.1 | 89.3899 | 1000.12 | 13.8363 | 1003.23 | 0.464512 | 1107.1 | 37.3173 | 1123.95 | 43.0309 | 1102.49 | 135.094 | 1097.12 | 251.516 | 1096.35 | 11.1045 | 1096.35 | 7.18528
1097.05 | 57.4981 | 1136.12 | -2.00926 | 1135.36 | 5.68453 | 1135.36 | -1.26569 | 1136.88 | -3.32228 | 1137.72 | 23.9218 | 1107.86 | 97.2073 | 1000.9 | 18.8573 | 1004.01 | 4.50308 | 1107.86 | 37.3944 | 1124.72 | 40.3808 | 1103.26 | 122.47 | 1097.88 | 313.685 | 1097.12 | -12.7542 | 1097.12 | 77.4356
1097.82 | 46.606 | 1136.88 | -2.34605 | 1136.12 | 4.97532 | 1136.12 | -0.900274 | 1137.65 | -1.85865 | 1138.48 | 25.0184 | 1108.63 | 93.1633 | 1001.67 | 17.8295 | 1004.78 | 3.19976 | 1108.63 | 36.7852 | 1125.48 | 36.6172 | 1104.03 | 119.214 | 1098.65 | 338.645 | 1097.88 | -9.12495 | 1097.88 | 123.463
1098.58 | 38.6726 | 1137.65 | -2.17757 | 1136.88 | 4.91576 | 1136.88 | -1.88672 | 1138.41 | -0.510091 | 1139.25 | 25.8004 | 1109.4 | 84.3466 | 1002.45 | 4.39461 | 1005.56 | 6.82948 | 1109.4 | 32.9854 | 1126.25 | 29.3182 | 1104.79 | 112.707 | 1099.42 | 319.281 | 1098.65 | 1.5931 | 1098.65 | 143.23
1099.35 | 33.2299 | 1138.41 | -2.58077 | 1137.65 | 4.94594 | 1137.65 | -1.41443 | 1139.18 | -2.06842 | 1140.01 | 23.3756 | 1110.16 | 81.0638 | 1003.23 | -1.93422 | 1006.34 | 16.089 | 1110.16 | 31.6001 | 1127.01 | 22.782 | 1105.56 | 109.072 | 1100.19 | 227.647 | 1099.42 | -15.9404 | 1099.42 | 127.102
1100.12 | 28.4475 | 1139.18 | -2.53323 | 1138.41 | 4.92983 | 1138.41 | -1.07531 | 1139.94 | -0.637684 | 1140.77 | 19.4629 | 1110.93 | 74.7868 | 1004.01 | -20.6334 | 1007.11 | 11.5648 | 1110.93 | 31.246 | 1127.78 | 22.2953 | 1106.33 | 103.728 | 1100.96 | 160.383 | 1100.19 | -34.6239 | 1100.19 | 93.5637
1100.89 | 24.4441 | 1139.94 | -2.75366 | 1139.18 | 4.68241 | 1139.18 | -0.739408 | 1140.7 | 0.833062 | 1141.54 | 16.9037 | 1111.7 | 49.5741 | 1004.78 | -8.46198 | 1007.89 | 7.04062 | 1111.7 | 30.6142 | 1128.54 | 18.556 | 1107.1 | 101.472 | 1101.72 | 139.463 | 1100.96 | -60.6319 | 1100.96 | 2.58463
1101.65 | 21.371 | 1140.7 | -2.67135 | 1139.94 | 4.96634 | 1139.94 | -0.668364 | 1141.47 | 2.6329 | 1142.3 | 16.2425 | 1112.46 | 31.0713 | 1005.56 | -6.24062 | 1008.67 | 20.8128 | 1112.46 | 30.1099 | 1129.31 | 30.3869 | 1107.86 | 106.457 | 1102.49 | 127.037 | 1101.72 | -88.8552 | 1101.72 | -62.8789
1102.42 | 18.9975 | 1141.47 | -2.01488 | 1140.7 | 5.69269 | 1140.7 | 0.0431411 | 1142.23 | 3.01768 | 1143.06 | 13.0638 | 1113.23 | 26.5078 | 1006.34 | 5.79446 | 1009.45 | 23.0452 | 1113.23 | 27.412 | 1130.07 | 32.4469 | 1108.63 | 103.416 | 1103.26 | 71.8056 | 1102.49 | -116.843 | 1102.49 | -101.111
1103.19 | 17.1046 | 1142.23 | -1.89025 | 1141.47 | 5.54134 | 1141.47 | 0.589594 | 1142.99 | 2.83854 | 1143.83 | 13.2709 | 1114 | 26.8325 | 1007.11 | 16.0945 | 1010.23 | 26.1931 | 1114 | 24.6238 | 1130.84 | 32.451 | 1109.4 | 100.523 | 1104.03 | 94.2985 | 1103.26 | -128.117 | 1103.26 | -107.128
1103.96 | 15.5769 | 1142.99 | -2.32059 | 1142.23 | 5.06649 | 1142.23 | 0.222574 | 1143.76 | 2.54988 | 1144.59 | 16.0098 | 1114.76 | 28.0121 | 1007.89 | 30.3288 | 1011 | 31.3373 | 1114.76 | 22.893 | 1131.6 | 31.54 | 1110.16 | 92.6013 | 1104.79 | 109.389 | 1104.03 | -125.449 | 1104.03 | -68.6892
1104.72 | 14.0312 | 1143.76 | -3.34951 | 1142.99 | 4.98715 | 1142.99 | -0.256378 | 1144.52 | 2.3612 | 1145.35 | 17.4418 | 1115.53 | 32.9363 | 1008.67 | 43.9406 | 1011.78 | 37.5929 | 1115.53 | 20.4413 | 1132.37 | 30.032 | 1110.93 | 82.629 | 1105.56 | 143.146 | 1104.79 | -119.124 | 1104.79 | -5.22096
1105.49 | 12.6784 | 1144.52 | -3.14426 | 1143.76 | 4.97736 | 1143.76 | 0.0385265 | 1145.28 | 2.2272 | 1146.12 | 18.1298 | 1116.29 | 43.3295 | 1009.45 | 49.481 | 1012.55 | 38.0439 | 1116.29 | 18.6989 | 1133.13 | 27.4336 | 1111.7 | 73.9174 | 1106.33 | 132.919 | 1105.56 | -106.813 | 1105.56 | 59.8498
1106.26 | 11.3893 | 1145.28 | -2.8053 | 1144.52 | 4.55921 | 1144.52 | 0.543556 | 1146.05 | 1.79585 | 1146.88 | 17.0711 | 1117.06 | 48.0012 | 1010.23 | 58.046 | 1013.33 | 32.9996 | 1117.06 | 18.0349 | 1133.9 | 26.4397 | 1112.46 | 64.5222 | 1107.1 | 157.611 | 1106.33 | -117.333 | 1106.33 | 110.116
1107.03 | 10.148 | 1146.05 | -2.42049 | 1145.28 | 3.74842 | 1145.28 | 0.114721 | 1146.81 | 1.9263 | 1147.64 | 15.6683 | 1117.83 | 48.6794 | 1011 | 55.261 | 1014.11 | 15.517 | 1117.83 | 16.9702 | 1134.66 | 21.2102 | 1113.23 | 54.8992 | 1107.86 | 161.902 | 1107.1 | -90.9102 | 1107.1 | 161.819
1107.79 | 8.61093 | 1146.81 | -2.92728 | 1146.05 | 3.19912 | 1146.05 | -0.293617 | 1147.57 | 1.43073 | 1148.41 | 15.8462 | 1118.59 | 38.5063 | 1011.78 | 43.4359 | 1014.89 | 7.67405 | 1118.59 | 17.2618 | 1135.42 | 20.3658 | 1114 | 42.5827 | 1108.63 | 191.011 | 1107.86 | -49.7725 | 1107.86 | 152.183
1108.56 | 7.6957 | 1147.57 | -2.89299 | 1146.81 | 2.39954 | 1146.81 | -0.00525849 | 1148.34 | -0.00341769 | 1149.17 | 14.1816 | 1119.36 | 20.2236 | 1012.55 | 29.6989 | 1015.66 | 1.57397 | 1119.36 | 16.7926 | 1136.19 | 14.9909 | 1114.76 | 38.2438 | 1109.4 | 155.126 | 1108.63 | -7.0511 | 1108.63 | 99.3946
1109.33 | 6.86312 | 1148.34 | -3.65811 | 1147.57 | 3.58973 | 1147.57 | 0.148203 | 1149.1 | -1.46875 | 1149.93 | 9.74387 | 1120.13 | 7.70198 | 1013.33 | 20.1356 | 1016.44 | 7.44179 | 1120.13 | 16.3123 | 1136.95 | 18.7138 | 1115.53 | 37.0166 | 1110.16 | 163.833 | 1109.4 | 3.04479 | 1109.4 | 27.6866
1110.09 | 6.12632 | 1149.1 | -4.27966 | 1148.34 | 4.07661 | 1148.34 | 0.00214632 | 1149.86 | -1.23023 | 1150.69 | 3.66453 | 1120.89 | -3.92494 | 1014.11 | 18.9642 | 1017.21 | 11.9986 | 1120.89 | 15.4732 | 1137.72 | 19.4548 | 1116.29 | 37.9841 | 1110.93 | 114.932 | 1110.16 | -56.0223 | 1110.16 | 18.5887
1110.86 | 5.27836 | 1149.86 | -2.60069 | 1149.1 | 4.29078 | 1149.1 | -0.0871406 | 1150.62 | -0.265441 | 1151.46 | -0.123789 | 1121.66 | -5.03966 | 1014.89 | 22.2501 | 1017.99 | 24.0184 | 1121.66 | 15.8037 | 1138.48 | 21.7582 | 1117.06 | 41.477 | 1111.7 | 59.236 | 1110.93 | -94.6337 | 1110.93 | -37.87
1111.63 | 4.88914 | 1150.62 | -0.354457 | 1149.86 | 4.45845 | 1149.86 | 0.0514044 | 1151.39 | -0.114777 | 1152.22 | 2.63254 | 1122.42 | -0.165944 | 1015.66 | 34.6905 | 1018.77 | 32.1512 | 1122.42 | 18.6026 | 1139.25 | 25.322 | 1117.83 | 47.1963 | 1112.46 | -2.4853 | 1111.7 | -97.4334 | 1111.7 | -35.9264
1112.39 | 4.71038 | 1151.39 | -0.375094 | 1150.62 | 3.58932 | 1150.62 | 0.00397069 | 1152.15 | -0.364839 | 1152.98 | 6.38415 | 1123.19 | 7.06345 | 1016.44 | 45.0862 | 1019.54 | 41.4951 | 1123.19 | 17.7939 | 1140.01 | 31.5169 | 1118.59 | 47.355 | 1113.23 | -90.061 | 1112.46 | -104.268 | 1112.46 | -81.1575
1113.16 | 4.63734 | 1152.15 | -0.22798 | 1151.39 | 4.10537 | 1151.39 | 0.410377 | 1152.91 | -1.08982 | 1153.74 | 10.351 | 1123.95 | 6.09665 | 1017.21 | 51.4077 | 1020.32 | 44.8792 | 1123.95 | 16.6873 | 1140.77 | 36.7681 | 1119.36 | 44.6168 | 1114 | -61.8823 | 1113.23 | -90.9856 | 1113.23 | -103.199
1113.93 | 4.64952 | 1152.91 | -0.00481817 | 1152.15 | 4.22082 | 1152.15 | 0.481205 | 1153.67 | -1.84555 | 1154.51 | 11.4054 | 1124.72 | -2.4098 | 1017.99 | 57.5597 | 1021.1 | 27.9264 | 1124.72 | 15.1144 | 1141.54 | 39.5106 | 1120.13 | 46.9703 | 1114.76 | 0.125159 | 1114 | -76.5912 | 1114 | -141.224
1114.69 | 4.54893 | 1153.67 | 0.0628771 | 1152.91 | 4.12291 | 1152.91 | -0.0940089 | 1154.44 | -3.98902 | 1155.27 | 12.7428 | 1125.48 | 8.21063 | 1018.77 | 70.991 | 1021.87 | 19.9145 | 1125.48 | 13.5271 | 1142.3 | 37.6478 | 1120.89 | 50.5696 | 1115.53 | 3.48658 | 1114.76 | -78.1843 | 1114.76 | -113.682
1115.46 | 4.26542 | 1154.44 | 1.01583 | 1153.67 | 3.52262 | 1153.67 | -0.642609 | 1155.2 | -2.90048 | 1156.03 | 13.0632 | 1126.25 | -0.476188 | 1019.54 | 78.5207 | 1022.65 | -5.5396 | 1126.25 | 11.6974 | 1143.06 | 32.2701 | 1121.66 | 51.1243 | 1116.29 | -0.107279 | 1115.53 | -58.6429 | 1115.53 | -73.6
1116.23 | 3.84128 | 1155.2 | 0.130412 | 1154.44 | 3.08183 | 1154.44 | -2.01078 | 1155.96 | -2.91686 | 1156.79 | 13.2765 | 1127.01 | 6.00646 | 1020.32 | 71.5951 | 1023.42 | 4.90809 | 1127.01 | 11.0047 | 1143.83 | 26.1623 | 1122.42 | 45.7244 | 1117.06 | -10.4419 | 1116.29 | -81.9643 | 1116.29 | 23.3651
1116.99 | 3.41042 | 1155.96 | -0.339761 | 1155.2 | 3.3935 | 1155.2 | -0.846724 | 1156.72 | -2.19701 | 1157.56 | 14.1238 | 1127.78 | 12.3556 | 1021.1 | 64.2311 | 1024.2 | -14.9796 | 1127.78 | 9.88265 | 1144.59 | 19.3229 | 1123.19 | 37.4406 | 1117.83 | -6.93739 | 1117.06 | -102.401 | 1117.06 | 62.2586
1117.76 | 3.13684 | 1156.72 | -0.138522 | 1155.96 | 3.43267 | 1155.96 | -0.2787 | 1157.49 | -1.36451 | 1158.32 | 13.4352 | 1128.54 | 6.52233 | 1021.87 | 67.5429 | 1024.97 | -0.704446 | 1128.54 | 9.9931 | 1145.35 | 12.0321 | 1123.95 | 34.9788 | 1118.59 | 16.5389 | 1117.83 | -118.653 | 1117.83 | 101.452
1118.52 | 3.0859 | 1157.49 | 0.553929 | 1156.72 | 3.21503 | 1156.72 | -0.140369 | 1158.25 | 0.0195093 | 1159.08 | 11.2816 | 1129.31 | -23.9609 | 1022.65 | 69.3553 | 1025.75 | 21.9031 | 1129.31 | 11.1995 | 1146.12 | 10.7037 | 1124.72 | 34.1345 | 1119.36 | 51.4225 | 1118.59 | -108.491 | 1118.59 | 133.698
1119.29 | 2.7835 | 1158.25 | 0.241149 | 1157.49 | 2.77975 | 1157.49 | -0.0724383 | 1159.01 | 1.34486 | 1159.84 | 8.48048 | 1130.07 | -26.9335 | 1023.42 | 70.8583 | 1026.52 | 26.9705 | 1130.07 | 10.6841 | 1146.88 | 16.1901 | 1125.48 | 36.1462 | 1120.13 | 81.1568 | 1119.36 | -77.2699 | 1119.36 | 137.564
1120.05 | 2.6371 | 1159.01 | -0.596329 | 1158.25 | 2.11622 | 1158.25 | -0.462318 | 1159.77 | 1.87275 | 1160.6 | 5.69616 | 1130.84 | -19.1125 | 1024.2 | 65.6789 | 1027.3 | 18.8396 | 1130.84 | 9.59797 | 1147.64 | 23.1614 | 1126.25 | 33.6545 | 1120.89 | 48.7942 | 1120.13 | -53.0152 | 1120.13 | 121.933
1120.82 | 2.47628 | 1159.77 | -1.61023 | 1159.01 | 1.7401 | 1159.01 | -1.16341 | 1160.53 | 2.60556 | 1161.36 | 4.59761 | 1131.6 | -22.8426 | 1024.97 | 65.5278 | 1028.08 | 12.5054 | 1131.6 | 9.10009 | 1148.41 | 24.6843 | 1127.01 | 30.6847 | 1121.66 | 22.5465 | 1120.89 | -24.7637 | 1120.89 | 110.178
1121.59 | 2.30137 | 1160.53 | -3.10932 | 1159.77 | 0.823236 | 1159.77 | -0.907786 | 1161.29 | 2.04221 | 1162.13 | 3.66266 | 1132.37 | -24.1521 | 1025.75 | 76.863 | 1028.85 | 9.80082 | 1132.37 | 8.31196 | 1149.17 | 20.6038 | 1127.78 | 27.8063 | 1122.42 | 23.2081 | 1121.66 | -9.58686 | 1121.66 | 109.775
1122.35 | 2.11237 | 1161.29 | -3.70798 | 1160.53 | 0.53339 | 1160.53 | -0.144769 | 1162.06 | 1.39214 | 1162.89 | 6.74868 | 1133.13 | -21.616 | 1026.52 | 75.5405 | 1029.62 | 4.77373 | 1133.13 | 6.63809 | 1149.93 | 18.431 | 1128.54 | 31.4916 | 1123.19 | 44.7533 | 1122.42 | 25.301 | 1122.42 | 103.023
1123.12 | 2.00249 | 1162.06 | -3.47197 | 1161.29 | 0.799167 | 1161.29 | 0.177501 | 1162.82 | 3.08475 | 1163.65 | 12.3901 | 1133.9 | -14.5309 | 1027.3 | 82.805 | 1030.4 | 4.27466 | 1133.9 | 7.6925 | 1150.69 | 13.0166 | 1129.31 | 30.836 | 1123.95 | 21.0089 | 1123.19 | 28.261 | 1123.19 | 125.468
1123.88 | 2.17131 | 1162.82 | -1.85668 | 1162.06 | 1.14898 | 1162.06 | 1.22158 | 1163.58 | 4.42021 | 1164.41 | 15.6204 | 1134.66 | -0.721497 | 1028.08 | 96.7373 | 1031.17 | 10.6396 | 1134.66 | 8.90873 | 1151.46 | 9.79947 | 1130.07 | 30.4755 | 1124.72 | -40.9449 | 1123.95 | 53.1283 | 1123.95 | 129.221
1124.65 | 2.17163 | 1163.58 | -0.0795801 | 1162.82 | 2.4128 | 1162.82 | 1.58881 | 1164.34 | 2.72119 | 1165.17 | 13.5123 | 1135.42 | 10.0324 | 1028.85 | 111.182 | 1031.95 | 17.1274 | 1135.42 | 9.24907 | 1152.22 | 7.27312 | 1130.84 | 23.6355 | 1125.48 | -81.4071 | 1124.72 | 32.6161 | 1124.72 | 92.6539
1125.41 | 2.23154 | 1164.34 | 1.27946 | 1163.58 | 2.3869 | 1163.58 | 1.53559 | 1165.1 | 2.19629 | 1165.93 | 9.59272 | 1136.19 | 14.0115 | 1029.62 | 122.296 | 1032.72 | 15.3327 | 1136.19 | 9.42972 | 1152.98 | 5.23763 | 1131.6 | 22.8006 | 1126.25 | -107.494 | 1125.48 | -21.257 | 1125.48 | 41.5609
1126.18 | 2.25108 | 1165.1 | 1.93128 | 1164.34 | 1.27116 | 1164.34 | 1.25528 | 1165.86 | 2.62721 | 1166.69 | 8.35234 | 1136.95 | 6.80011 | 1030.4 | 131.251 | 1033.5 | 6.33234 | 1136.95 | 9.60824 | 1153.74 | 2.57802 | 1132.37 | 21.2372 | 1127.01 | -109.604 | 1126.25 | -63.3091 | 1126.25 | -0.816744
1126.94 | 2.09443 | 1165.86 | 2.78137 | 1165.1 | -0.877493 | 1165.1 | 0.833953 | 1166.62 | 3.84149 | 1167.45 | 9.04406 | 1137.72 | -13.326 | 1031.17 | 139.636 | 1034.27 | 4.45701 | 1137.72 | 10.5817 | 1154.51 | 4.80388 | 1133.13 | 19.3507 | 1127.78 | -85.2334 | 1127.01 | -53.3169 | 1127.01 | -30.1678
1127.71 | 2.00377 | 1166.62 | 3.28294 | 1165.86 | -0.022641 | 1165.86 | 0.0805944 | 1167.38 | 4.53912 | 1168.21 | 11.021 | 1138.48 | -27.0417 | 1031.95 | 154.109 | 1035.05 | 10.751 | 1138.48 | 10.9097 | 1155.27 | 4.84467 | 1133.9 | 16.8908 | 1128.54 | -31.2004 | 1127.78 | -18.7684 | 1127.78 | -47.4332
1128.47 | 1.8971 | 1167.38 | 3.28535 | 1166.62 | 0.231306 | 1166.62 | 0.598072 | 1168.14 | 4.46094 | 1168.98 | 14.13 | 1139.25 | -35.3028 | 1032.72 | 176.271 | 1035.82 | 25.0491 | 1139.25 | 9.78119 | 1156.03 | 6.01674 | 1134.66 | 24.0726 | 1129.31 | 6.18644 | 1128.54 | 9.68112 | 1128.54 | -30.9225
1129.24 | 1.86154 | 1168.14 | 2.83172 | 1167.38 | 0.115449 | 1167.38 | 1.0107 | 1168.91 | 3.89631 | 1169.74 | 14.6985 | 1140.01 | -40.8836 | 1033.5 | 199.012 | 1036.6 | 36.5659 | 1140.01 | 7.01782 | 1156.79 | 9.18624 | 1135.42 | 25.2269 | 1130.07 | 11.7113 | 1129.31 | -12.2546 | 1129.31 | 9.39773
1130 | 1.67894 | 1168.91 | 2.86649 | 1168.14 | 0.0030596 | 1168.14 | 0.544736 | 1169.67 | 2.6396 | 1170.5 | 13.7568 | 1140.77 | -45.0683 | 1034.27 | 224.75 | 1037.37 | 38.6524 | 1140.77 | 4.84351 | 1157.56 | 14.088 | 1136.19 | 23.4188 | 1130.84 | 21.1877 | 1130.07 | -15.1108 | 1130.07 | 57.9578
1130.77 | 1.16863 | 1169.67 | 1.43983 | 1168.91 | -0.180924 | 1168.91 | -0.321948 | 1170.43 | 1.2533 | 1171.26 | 6.86314 | 1141.54 | -47.4276 | 1035.05 | 244.849 | 1038.15 | 42.1266 | 1141.54 | 4.80498 | 1158.32 | 17.1447 | 1136.95 | 21.1849 | 1131.6 | 30.5031 | 1130.84 | -27.6294 | 1130.84 | 93.2432
1131.53 | 1.11032 | 1170.43 | 0.532327 | 1169.67 | 0.0120344 | 1169.67 | -0.72653 | 1171.19 | 1.48556 | 1172.02 | 9.20517 | 1142.3 | -35.3714 | 1035.82 | 270.898 | 1038.92 | 45.8927 | 1142.3 | 5.58797 | 1159.08 | 20.8376 | 1137.72 | 23.1685 | 1132.37 | 19.6857 | 1131.6 | -20.3143 | 1131.6 | 78.1696
1132.3 | 1.26345 | 1171.19 | 0.00232878 | 1170.43 | -0.100967 | 1170.43 | -1.5549 | 1171.95 | 0.319981 | 1172.78 | 10.5793 | 1143.06 | -28.8022 | 1036.6 | 286.256 | 1039.69 | 49.8391 | 1143.06 | 8.43654 | 1159.84 | 19.6669 | 1138.48 | 26.4596 | 1133.13 | -63.1696 | 1132.37 | -16.5437 | 1132.37 | 65.5049
1133.06 | 1.51268 | 1171.95 | -0.465837 | 1171.19 | -0.267409 | 1171.19 | -1.24165 | 1172.71 | -0.0552527 | 1173.54 | 10.718 | 1143.83 | -21.6521 | 1037.37 | 296.622 | 1040.47 | 52.9141 | 1143.83 | 9.23237 | 1160.6 | 20.0082 | 1139.25 | 24.3191 | 1133.9 | -100.27 | 1133.13 | -26.5265 | 1133.13 | 54.3393
1133.83 | 1.58412 | 1172.71 | -1.66155 | 1171.95 | 0.0446702 | 1171.95 | -0.982049 | 1173.47 | 0.71031 | 1174.3 | 10.4947 | 1144.59 | -17.0093 | 1038.15 | 301.102 | 1041.24 | 57.9373 | 1144.59 | 7.90441 | 1161.36 | 19.0156 | 1140.01 | 24.9262 | 1134.66 | -112.089 | 1133.9 | -37.5367 | 1133.9 | 32.3596
1134.59 | 1.49762 | 1173.47 | -3.37497 | 1172.71 | -0.108718 | 1172.71 | -0.0211413 | 1174.23 | 2.32346 | 1175.06 | 9.04468 | 1145.35 | -16.7676 | 1038.92 | 307.162 | 1042.02 | 59.5228 | 1145.35 | 7.51998 | 1162.13 | 16.5654 | 1140.77 | 24.7618 | 1135.42 | -51.4583 | 1134.66 | -60.2926 | 1134.66 | 13.6572
1135.36 | 1.09719 | 1174.23 | -1.9683 | 1173.47 | -0.703096 | 1173.47 | 0.683818 | 1174.99 | 1.35611 | 1175.82 | 7.62889 | 1146.12 | -21.8469 | 1039.69 | 351.305 | 1042.79 | 61.2964 | 1146.12 | 6.89367 | 1162.89 | 12.4659 | 1141.54 | 20.8039 | 1136.19 | 20.5797 | 1135.42 | -57.3515 | 1135.42 | 2.30549
1136.12 | 1.03568 | 1174.99 | 0.0634392 | 1174.23 | -1.32909 | 1174.23 | 1.23413 | 1175.75 | 1.73747 | 1176.58 | 8.42698 | 1146.88 | -39.1592 | 1040.47 | 396.627 | 1043.56 | 61.283 | 1146.88 | 6.30589 | 1163.65 | 13.9656 | 1142.3 | 14.3991 | 1136.95 | 35.1876 | 1136.19 | -39.6389 | 1136.19 | 4.73505
1136.88 | 0.814963 | 1175.75 | 0.19891 | 1174.99 | -2.41525 | 1174.99 | 1.30486 | 1176.51 | 3.40245 | 1177.34 | 10.3404 | 1147.64 | -47.8569 | 1041.24 | 421.659 | 1044.34 | 53.9007 | 1147.64 | 6.94547 | 1164.41 | 13.7644 | 1143.06 | 12.1969 | 1137.72 | -94.4058 | 1136.95 | -23.4063 | 1136.95 | 7.95033
1137.65 | 0.328035 | 1176.51 | 0.122141 | 1175.75 | -3.73985 | 1175.75 | 1.87406 | 1177.27 | 2.52653 | 1178.1 | 11.1497 | 1148.41 | -14.1053 | 1042.02 | 451.638 | 1045.11 | 55.2482 | 1148.41 | 7.72889 | 1165.17 | 16.4172 | 1143.83 | 9.37089 | 1138.48 | -91.5986 | 1137.72 | -3.10135 | 1137.72 | 3.20494
1138.41 | -0.0740002 | 1177.27 | 0.103671 | 1176.51 | -3.22115 | 1176.51 | 1.79186 | 1178.03 | -0.776243 | 1178.86 | 10.0064 | 1149.17 | -12.4963 | 1042.79 | 488.705 | 1045.88 | 63.6036 | 1149.17 | 7.81879 | 1165.93 | 18.1114 | 1144.59 | 7.22476 | 1139.25 | -86.8247 | 1138.48 | 9.30406 | 1138.48 | -18.4853
1139.18 | -0.193169 | 1178.03 | 0.259378 | 1177.27 | -4.00359 | 1177.27 | -0.514473 | 1178.79 | 0.339064 | 1179.62 | 9.79737 | 1149.93 | -13.3766 | 1043.56 | 539.158 | 1046.66 | 81.3491 | 1149.93 | 6.72286 | 1166.69 | 15.7251 | 1145.35 | 10.3552 | 1140.01 | -86.8247 | 1139.25 | -5.4203 | 1139.25 | -14.1534
1139.94 | 0.188364 | 1178.79 | 0.00955603 | 1178.03 | -3.62685 | 1178.03 | -0.418747 | 1179.55 | -0.153796 | 1180.38 | 8.99741 | 1150.69 | -26.984 | 1044.34 | 592.069 | 1047.43 | 104.118 | 1150.69 | 6.31831 | 1167.45 | 14.2716 | 1146.12 | 13.6632 | 1140.77 | -88.6306 | 1140.01 | -27.4031 | 1140.01 | 4.26981
1140.7 | 0.72943 | 1179.55 | -0.014053 | 1178.79 | -2.5411 | 1178.79 | -0.127921 | 1180.31 | -0.840183 | 1181.14 | 8.74423 | 1151.46 | -34.2206 | 1045.11 | 649.555 | 1048.2 | 119.341 | 1151.46 | 6.06102 | 1168.21 | 14.3368 | 1146.88 | 17.9573 | 1141.54 | -58.6639 | 1140.77 | -14.0739 | 1140.77 | -45.5826
1141.47 | 0.938937 | 1180.31 | -0.290857 | 1179.55 | -1.0166 | 1179.55 | 0.433235 | 1181.07 | -0.0113923 | 1181.9 | 9.45959 | 1152.22 | -39.9709 | 1045.88 | 716.454 | 1048.98 | 141.463 | 1152.22 | 5.59268 | 1168.98 | 11.2924 | 1147.64 | 19.0388 | 1142.3 | -15.7164 | 1141.54 | -4.10057 | 1141.54 | 15.1356
1142.23 | 1.17247 | 1181.07 | -0.715578 | 1180.31 | -1.11329 | 1180.31 | 0.843075 | 1181.83 | -0.34419 | 1182.66 | 7.70478 | 1152.98 | -27.5179 | 1046.66 | 792.367 | 1049.75 | 156.076 | 1152.98 | 5.79988 | 1169.74 | 9.19712 | 1148.41 | 16.4574 | 1143.06 | -31.7368 | 1142.3 | -0.659862 | 1142.3 | -35.5232
1142.99 | 1.03056 | 1181.83 | -0.761351 | 1181.07 | -1.44535 | 1181.07 | 1.25002 | 1182.59 | -0.916653 | 1183.42 | 7.04353 | 1153.74 | -21.7207 | 1047.43 | 885.428 | 1050.52 | 162.172 | 1153.74 | 5.16758 | 1170.5 | 15.2479 | 1149.17 | 10.4654 | 1143.83 | -91.4019 | 1143.06 | 0.0188532 | 1143.06 | -63.2718
1143.76 | 0.80247 | 1182.59 | -0.52245 | 1181.83 | -1.44943 | 1181.83 | 1.01081 | 1183.35 | -2.42827 | 1184.18 | 6.29333 | 1154.51 | -16.2734 | 1048.2 | 988.8 | 1051.3 | 161.715 | 1154.51 | 5.97711 | 1171.26 | 14.4755 | 1149.93 | 3.33034 | 1144.59 | -53.4072 | 1143.83 | -3.45014 | 1143.83 | -69.9402
1144.52 | 0.633006 | 1183.35 | 0.0430423 | 1182.59 | -1.61955 | 1182.59 | 0.0391704 | 1184.11 | -2.85591 | 1184.94 | 4.68905 | 1155.27 | -16.5115 | 1048.98 | 1095.55 | 1052.07 | 158.619 | 1155.27 | 6.77551 | 1172.02 | 17.3867 | 1150.69 | 4.48839 | 1145.35 | -19.203 | 1144.59 | -8.09745 | 1144.59 | -127.567
1145.28 | 0.551638 | 1184.11 | -0.306435 | 1183.35 | -1.6528 | 1183.35 | -0.356611 | 1184.87 | -1.69062 | 1185.69 | 4.08193 | 1156.03 | -17.5179 | 1049.75 | 1217.54 | 1052.84 | 171.374 | 1156.03 | 7.88172 | 1172.78 | 15.566 | 1151.46 | 7.28079 | 1146.12 | -21.1877 | 1145.35 | -8.17287 | 1145.35 | -176.561
1146.05 | 0.417092 | 1184.87 | -0.51972 | 1184.11 | -0.993758 | 1184.11 | -0.848011 | 1185.62 | -1.21086 | 1186.45 | 3.6751 | 1156.79 | -14.8376 | 1050.52 | 1336.04 | 1053.61 | 186.438 | 1156.79 | 7.93566 | 1173.54 | 7.79389 | 1152.22 | 10.7998 | 1146.88 | -45.4507 | 1146.12 | -7.31505 | 1146.12 | -197.166
1146.81 | 0.400434 | 1185.62 | -0.730033 | 1184.87 | -0.594582 | 1184.87 | -2.06176 | 1186.38 | -0.75887 | 1187.21 | 1.84253 | 1157.56 | -10.7359 | 1051.3 | 1491.15 | 1054.39 | 193.84 | 1157.56 | 7.63342 | 1174.3 | 6.00043 | 1152.98 | 10.0526 | 1147.64 | -91.9205 | 1146.88 | -12.6788 | 1146.88 | -188.471
1147.57 | 0.521525 | 1186.38 | -1.28733 | 1185.62 | -0.980908 | 1185.62 | -2.45067 | 1187.14 | 0.774392 | 1187.97 | 2.10192 | 1158.32 | -7.2294 | 1052.07 | 1644.65 | 1055.16 | 203.94 | 1158.32 | 6.67363 | 1175.06 | 3.66715 | 1153.74 | 2.39642 | 1148.41 | -114.074 | 1147.64 | -17.7314 | 1147.64 | -177.823
1148.34 | 0.603534 | 1187.14 | -0.0118848 | 1186.38 | -2.15233 | 1186.38 | -3.14297 | 1187.9 | 0.876353 | 1188.73 | 1.25717 | 1159.08 | -18.6038 | 1052.84 | 1805.92 | 1055.93 | 213.159 | 1159.08 | 4.38458 | 1175.82 | 3.16406 | 1154.51 | 5.40176 | 1149.17 | -89.453 | 1148.41 | -16.6097 | 1148.41 | -159.524
1149.1 | 0.769794 | 1187.9 | 0.896661 | 1187.14 | -2.19842 | 1187.14 | -3.99849 | 1188.66 | -1.93128 | 1189.49 | 2.68106 | 1159.84 | -42.7956 | 1053.61 | 1973.64 | 1056.7 | 221.722 | 1159.84 | 0.0445222 | 1176.58 | 2.81733 | 1155.27 | 0.211065 | 1149.93 | -48.9909 | 1149.17 | -22.9632 | 1149.17 | -90.6276
1149.86 | 0.779725 | 1188.66 | 2.2235 | 1187.9 | -2.32203 | 1187.9 | -1.41346 | 1189.42 | 0.650928 | 1190.25 | 4.10681 | 1160.6 | -41.9478 | 1054.39 | 2145.6 | 1057.47 | 224.693 | 1160.6 | 0.473905 | 1177.34 | 6.97942 | 1156.03 | -4.70132 | 1150.69 | -63.3484 | 1149.93 | -22.9821 | 1149.93 | -73.2071
1150.62 | 0.781967 | 1189.42 | 3.10892 | 1188.66 | -1.57835 | 1188.66 | -0.109355 | 1190.18 | 0.517923 | 1191.01 | 6.01776 | 1161.36 | -26.129 | 1055.16 | 2341.23 | 1058.25 | 230.279 | 1161.36 | 2.32158 | 1178.1 | 4.74541 | 1156.79 | -10.5981 | 1151.46 | -63.3484 | 1150.69 | -19.1643 | 1150.69 | -60.1702
1151.39 | 0.791578 | 1190.18 | 3.05086 | 1189.42 | -1.3913 | 1189.42 | 0.698306 | 1190.94 | 0.0730532 | 1191.77 | 6.74184 | 1162.13 | -11.8686 | 1055.93 | 2534.43 | 1059.02 | 234.999 | 1162.13 | 5.58797 | 1178.86 | 5.71353 | 1157.56 | -11.1229 | 1152.22 | 74.2551 | 1151.46 | -14.451 | 1151.46 | -83.3906
1152.15 | 0.611543 | 1190.94 | 3.27764 | 1190.18 | -1.28279 | 1190.18 | 0.719232 | 1191.69 | -0.0263447 | 1192.52 | 6.98506 | 1162.89 | -0.386001 | 1056.7 | 2711.89 | 1059.79 | 247.142 | 1162.89 | 8.55127 | 1179.62 | 0.838945 | 1158.32 | -8.30623 | 1152.98 | 106.868 | 1152.22 | 11.3308 | 1152.22 | -64.0782
1152.91 | 0.459057 | 1191.69 | 2.42932 | 1190.94 | -1.08636 | 1190.94 | 0.686608 | 1192.45 | -0.864534 | 1193.28 | 7.4883 | 1163.65 | 6.27702 | 1057.47 | 2880.94 | 1060.56 | 268.803 | 1163.65 | 9.85654 | 1180.38 | -4.00164 | 1159.08 | -5.34946 | 1153.74 | 118.883 | 1152.98 | 0.226239 | 1152.98 | -44.3316
1153.67 | 0.305611 | 1192.45 | 0.747459 | 1191.69 | -0.0556847 | 1191.69 | 0.921308 | 1193.21 | -2.0509 | 1194.04 | 8.27147 | 1164.41 | 5.5447 | 1058.25 | 3028.26 | 1061.33 | 297.718 | 1164.41 | 9.69557 | 1181.14 | -5.18868 | 1159.84 | -5.35319 | 1154.51 | 89.4888 | 1153.74 | -51.0922 | 1153.74 | -73.8481
1154.44 | 0.172987 | 1193.21 | 0.523092 | 1192.45 | 0.708399 | 1192.45 | 0.885679 | 1193.97 | -2.377 | 1194.8 | 10.017 | 1165.17 | 0.111832 | 1059.02 | 3173.03 | 1062.11 | 326.055 | 1165.17 | 8.96781 | 1181.9 | 0.900132 | 1160.6 | 3.64413 | 1155.27 | 94.0482 | 1154.51 | -99.1773 | 1154.51 | -107.562
1155.2 | 0.337966 | 1193.97 | 1.31624 | 1193.21 | 0.759801 | 1193.21 | 1.09119 | 1194.73 | -1.91718 | 1195.56 | 5.67874 | 1165.93 | 2.37372 | 1059.79 | 3300.9 | 1062.88 | 351.146 | 1165.93 | 7.62529 | 1182.66 | -2.83093 | 1161.36 | 10.4299 | 1156.03 | 99.877 | 1155.27 | -122.141 | 1155.27 | -160.175
1155.96 | 0.445923 | 1194.73 | 1.88816 | 1193.97 | -0.849141 | 1193.97 | 1.21814 | 1195.49 | -2.59645 | 1196.31 | -1.82449 | 1166.69 | -7.86792 | 1060.56 | 3433.3 | 1063.65 | 376.364 | 1166.69 | 6.96559 | 1183.42 | -2.63241 | 1162.13 | 16.0446 | 1156.79 | 93.0827 | 1156.03 | -120.736 | 1156.03 | -172.529
1156.72 | 0.638452 | 1195.49 | 2.9394 | 1194.73 | -1.44556 | 1194.73 | 0.0391704 | 1196.24 | -2.11669 | 1197.07 | -9.18713 | 1167.45 | -18.6723 | 1061.33 | 3559.73 | 1064.42 | 394.108 | 1167.45 | 8.0521 | 1184.18 | 2.04229 | 1162.89 | 17.5464 | 1157.56 | 43.162 | 1156.79 | -126.288 | 1156.79 | -147.996
1157.49 | 0.782288 | 1196.24 | 2.99417 | 1195.49 | -1.2579 | 1195.49 | -0.222895 | 1197 | -6.7995 | 1197.83 | -11.0682 | 1168.21 | 2.18614 | 1062.11 | 3686.56 | 1065.19 | 409.448 | 1168.21 | 9.69686 | 1184.94 | 5.23355 | 1163.65 | 15.8466 | 1158.32 | -29.019 | 1157.56 | -85.4899 | 1157.56 | -125.996
1158.25 | 0.649664 | 1197 | 1.81661 | 1196.24 | -0.296373 | 1196.24 | 0.205188 | 1197.76 | 0.168606 | 1198.59 | -6.26161 | 1168.98 | 10.0757 | 1062.88 | 3796.51 | 1065.96 | 427.981 | 1168.98 | 11.152 | 1185.69 | 2.63649 | 1164.41 | 17.0271 | 1159.08 | -101.468 | 1158.32 | -60.1795 | 1158.32 | -94.794
1159.01 | 0.606417 | 1197.76 | 0.364254 | 1197 | -0.2413 | 1197 | -0.906069 | 1198.52 | 0.636118 | 1199.35 | -3.28756 | 1169.74 | 12.0598 | 1063.65 | 3882.36 | 1066.74 | 460.85 | 1169.74 | 11.5077 | 1186.45 | 2.53995 | 1165.17 | 14.061 | 1159.84 | -75.8286 | 1159.08 | -53.5902 | 1159.08 | -25.5568
1159.77 | 0.643257 | 1198.52 | 0.537306 | 1197.76 | -0.435483 | 1197.76 | -0.0756578 | 1199.28 | 0.889739 | 1200.1 | -0.640095 | 1170.5 | 13.3441 | 1064.42 | 3961.2 | 1067.51 | 496.504 | 1170.5 | 10.568 | 1187.21 | -0.694815 | 1165.93 | 12.3575 | 1160.6 | -86.7711 | 1159.84 | -43.2304 | 1159.84 | 31.7393
1160.53 | 0.690028 | 1199.28 | 0.6258 | 1198.52 | -0.481173 | 1198.52 | 0.254339 | 1200.03 | 0.54441 | 1200.86 | 1.12965 | 1171.26 | 6.72435 | 1065.19 | 3997.47 | 1068.28 | 544.03 | 1171.26 | 9.12278 | 1187.97 | -5.24442 | 1166.69 | 11.7225 | 1161.36 | -76.8656 | 1160.6 | -49.6971 | 1160.6 | 44.3213
1161.29 | 0.569898 | 1200.03 | -0.210715 | 1199.28 | -0.413658 | 1199.28 | -0.389772 | 1200.79 | -0.141692 | 1201.62 | 2.02479 | 1172.02 | -8.71208 | 1065.96 | 3992.27 | 1069.05 | 600.42 | 1172.02 | 6.25452 | 1188.73 | -9.22023 | 1167.45 | 14.6643 | 1162.13 | 4.54149 | 1161.36 | -50.0364 | 1161.36 | 1.28198
1162.06 | 0.351421 | 1200.79 | -0.787128 | 1200.03 | 0.0942357 | 1200.03 | -0.273227 | 1201.55 | -0.895862 | 1202.38 | -1.67208 | 1172.78 | -15.3859 | 1066.74 | 3985.76 | 1069.82 | 640.679 | 1172.78 | 4.91885 | 1189.49 | -11.1388 | 1168.21 | 15.9083 | 1162.89 | 47.2923 | 1162.13 | -69.361 | 1162.13 | 38.3766
1162.82 | 0.037801 | 1201.55 | -0.844946 | 1200.79 | 0.129115 | 1200.79 | -1.12446 | 1202.31 | -1.58823 | 1203.13 | -2.03101 | 1173.54 | -24.7041 | 1067.51 | 3951.95 | 1070.59 | 714.521 | 1173.54 | 3.38968 | 1190.25 | -10.8546 | 1168.98 | 0.220404 | 1163.65 | 76.3829 | 1162.89 | -53.5714 | 1162.89 | 29.2684
1163.58 | -0.0506148 | 1202.31 | -1.29247 | 1201.55 | -0.0830171 | 1201.55 | -3.21937 | 1203.06 | -1.85282 | 1203.89 | -0.260019 | 1174.3 | -34.5092 | 1068.28 | 3876.91 | 1071.36 | 777.749 | 1174.3 | 2.5596 | 1191.01 | -4.99152 | 1169.74 | 3.28364 | 1164.41 | 118.043 | 1163.65 | -28.4024 | 1163.65 | -34.1688
1164.34 | -0.00961041 | 1203.06 | -1.484 | 1202.31 | -0.918696 | 1202.31 | -5.49877 | 1203.82 | 0.569331 | 1204.65 | 0.100151 | 1175.06 | -28.7264 | 1069.05 | 3762.93 | 1072.13 | 848.733 | 1175.06 | 2.14606 | 1191.77 | 2.42709 | 1170.5 | 3.65721 | 1165.17 | 90.6152 | 1164.41 | 15.5256 | 1164.41 | 14.3085
1165.1 | 0.25884 | 1203.82 | -0.206298 | 1203.06 | -2.34406 | 1203.06 | -4.70366 | 1204.58 | 0.605643 | 1205.4 | 3.52208 | 1175.82 | -9.84482 | 1069.82 | 3603.12 | 1072.9 | 938.174 | 1175.82 | 0.983342 | 1192.52 | 8.11071 | 1171.26 | 3.94672 | 1165.93 | 85.1619 | 1165.17 | 41.0906 | 1165.17 | 60.5838
1165.86 | 0.287351 | 1204.58 | -0.679603 | 1203.82 | -1.98486 | 1203.82 | -3.32197 | 1205.33 | -0.675564 | 1206.16 | 5.80751 | 1176.58 | -11.5908 | 1070.59 | 3420.93 | 1073.67 | 1051.2 | 1176.58 | 1.23078 | 1193.28 | 10.9607 | 1172.02 | 8.19042 | 1166.69 | 64.01 | 1165.93 | 41.0152 | 1165.93 | -4.66268
1166.62 | 0.153446 | 1205.33 | -0.497235 | 1204.58 | -1.35275 | 1204.58 | -2.40613 | 1206.09 | -1.92744 | 1206.92 | 4.1572 | 1177.34 | -13.6074 | 1071.36 | 3235.46 | 1074.44 | 1185.26 | 1177.34 | 2.68846 | 1194.04 | 12.9608 | 1172.78 | 9.28871 | 1167.45 | 21.2234 | 1166.69 | 27.7614 | 1166.69 | -48.1362
1167.38 | 0.083931 | 1206.09 | -0.800057 | 1205.33 | -0.613756 | 1205.33 | -1.9597 | 1206.85 | -2.40435 | 1207.68 | 7.81301 | 1178.1 | -17.3304 | 1072.13 | 3045.31 | 1075.21 | 1374.12 | 1178.1 | 3.90725 | 1194.8 | 14.1805 | 1173.54 | 2.39829 | 1168.21 | 22.9935 | 1167.45 | 16.1195 | 1167.45 | -47.764
1168.14 | -0.428304 | 1206.85 | -1.22879 | 1206.09 | -0.264757 | 1206.09 | -0.690579 | 1207.61 | -2.26493 | 1208.43 | 9.06148 | 1178.86 | -26.4934 | 1072.9 | 2851.27 | 1075.98 | 1625.87 | 1178.86 | 3.93722 | 1195.56 | 13.211 | 1174.3 | 3.08752 | 1168.98 | 4.36269 | 1168.21 | 8.35197 | 1168.21 | -85.0344
1168.91 | -0.529534 | 1207.61 | -0.117965 | 1206.85 | -0.805083 | 1206.85 | 0.186945 | 1208.36 | -1.72536 | 1209.19 | 10.7056 | 1179.62 | -37.5539 | 1073.67 | 2658.55 | 1076.76 | 1918.27 | 1179.62 | 3.93251 | 1196.31 | 11.5848 | 1175.06 | 3.66094 | 1169.74 | 30.0382 | 1168.98 | -14.1211 | 1168.98 | -117.136
1169.67 | -0.620192 | 1208.36 | 0.642422 | 1207.61 | -1.28014 | 1207.61 | 0.0761944 | 1209.12 | -1.37434 | 1209.95 | 10.8605 | 1180.38 | -24.9169 | 1074.44 | 2466.11 | 1077.53 | 2294.94 | 1180.38 | 4.37773 | 1197.07 | 6.27781 | 1175.82 | 1.70346 | 1170.5 | -7.04467 | 1169.74 | -16.2609 | 1169.74 | -117.032
1170.43 | -0.35975 | 1209.12 | -0.0488241 | 1208.36 | -1.6583 | 1208.36 | 0.588629 | 1209.87 | -2.44436 | 1210.7 | 8.50412 | 1181.14 | -18.7445 | 1075.21 | 2283.8 | 1078.3 | 2763.72 | 1181.14 | 3.52582 | 1197.83 | 3.22661 | 1176.58 | 2.5776 | 1171.26 | -32.6129 | 1170.5 | -20.5311 | 1170.5 | -116.619
1171.19 | -0.102511 | 1209.87 | 0.362647 | 1209.12 | -2.26798 | 1209.12 | 0.631877 | 1210.63 | -5.34313 | 1211.46 | 5.38886 | 1181.9 | -29.9205 | 1075.98 | 2097.34 | 1079.07 | 3246.34 | 1181.9 | 1.29114 | 1198.59 | 1.18159 | 1177.34 | 2.16855 | 1172.02 | -46.3447 | 1171.26 | -29.6844 | 1171.26 | -125.934
1171.95 | 0.119169 | 1210.63 | -0.395009 | 1209.87 | -2.74874 | 1209.87 | 0.440103 | 1211.39 | -6.2783 | 1212.22 | 2.53301 | 1182.66 | -33.1059 | 1076.76 | 1922.49 | 1079.84 | 3688.24 | 1182.66 | -0.128001 | 1199.35 | 2.52091 | 1178.1 | 8.17922 | 1172.78 | -43.0905 | 1172.02 | -25.4707 | 1172.02 | -108.627
1172.71 | 0.318105 | 1211.39 | -1.3796 | 1210.63 | -3.15424 | 1210.63 | 0.145199 | 1212.14 | -5.14904 | 1212.97 | -0.155514 | 1183.42 | -34.3036 | 1077.53 | 1768.05 | 1080.61 | 3977.06 | 1183.42 | 0.107881 | 1200.1 | 4.57001 | 1178.86 | 4.00089 | 1173.54 | -14.0715 | 1172.78 | -41.7033 | 1172.78 | -132.033
1173.47 | 0.469309 | 1212.14 | -1.36948 | 1211.39 | -2.62901 | 1211.39 | -0.234378 | 1212.9 | -5.10461 | 1213.73 | -2.09819 | 1184.18 | -30.173 | 1078.3 | 1623.37 | 1081.37 | 3999.71 | 1184.18 | 1.61222 | 1200.86 | 1.1612 | 1179.62 | 5.03006 | 1174.3 | 47.3817 | 1173.54 | -28.8643 | 1173.54 | -174.06
1174.23 | 0.594244 | 1212.9 | 1.05606 | 1212.14 | -1.31298 | 1212.14 | -0.607194 | 1213.66 | -3.24723 | 1214.49 | 4.21069 | 1184.94 | -28.6795 | 1079.07 | 1488.04 | 1082.14 | 3655.92 | 1184.94 | 3.65468 | 1201.62 | 3.20621 | 1180.38 | 1.0684 | 1175.06 | 92.5641 | 1174.3 | -27.865 | 1174.3 | -173.791
1174.99 | 0.527932 | 1213.66 | 2.08073 | 1212.9 | -0.288214 | 1212.9 | -0.496873 | 1214.41 | -2.46273 | 1215.24 | 10.4698 | 1185.69 | -27.6297 | 1079.84 | 1359.26 | 1082.91 | 3072.07 | 1185.69 | 5.62093 | 1202.38 | 2.85676 | 1181.14 | 1.93507 | 1175.82 | 123.21 | 1175.06 | -22.8878 | 1175.06 | -125.396
1175.75 | 0.354624 | 1214.41 | 1.68548 | 1213.66 | 0.316159 | 1213.66 | -0.564482 | 1215.17 | -1.08853 | 1216 | 12.2545 | 1186.45 | -26.6485 | 1080.61 | 1256.89 | 1083.68 | 2388.63 | 1186.45 | 6.41677 | 1203.13 | 2.12932 | 1181.9 | 0.0597705 | 1176.58 | 75.9537 | 1175.82 | -35.0387 | 1175.82 | -78.9037
1176.51 | 0.389222 | 1215.17 | -0.832579 | 1214.41 | 0.204381 | 1214.41 | -0.200896 | 1215.93 | 0.257609 | 1216.75 | 12.3901 | 1187.21 | -23.5208 | 1081.37 | 1150.19 | 1084.45 | 1834.03 | 1187.21 | 6.02035 | 1203.89 | -2.23945 | 1182.66 | -3.01654 | 1177.34 | 17.3971 | 1176.58 | -76.6006 | 1176.58 | -66.27
1177.27 | 0.10155 | 1215.93 | -2.89267 | 1215.17 | -0.0893403 | 1215.17 | -0.0471117 | 1216.68 | 0.364411 | 1217.51 | 10.3796 | 1187.97 | -23.0085 | 1082.14 | 1044.86 | 1085.22 | 1343.9 | 1187.97 | 5.65561 | 1204.65 | -4.1213 | 1183.42 | -5.83883 | 1178.1 | -20.3652 | 1177.34 | -49.9893 | 1177.34 | -34.0758
1178.03 | 0.0874548 | 1216.68 | -3.056 | 1215.93 | -0.158079 | 1215.93 | 0.483459 | 1217.44 | 0.149239 | 1218.26 | 9.20766 | 1188.73 | -16.9155 | 1082.91 | 935.907 | 1085.99 | 962.218 | 1188.73 | 4.40856 | 1205.4 | -3.28915 | 1184.18 | -3.42933 | 1178.86 | 1.98467 | 1178.1 | -41.0434 | 1178.1 | -94.6906
1178.79 | -0.0896972 | 1217.44 | -2.959 | 1216.68 | -0.432627 | 1216.68 | 0.543556 | 1218.19 | -2.12011 | 1219.02 | 8.96008 | 1189.49 | -18.4667 | 1083.68 | 833.633 | 1086.76 | 774.042 | 1189.49 | 4.03526 | 1206.16 | 8.00465 | 1184.94 | 1.8697 | 1179.62 | -51.0292 | 1178.86 | -35.642 | 1178.86 | -98.6709
1179.55 | -0.177472 | 1218.19 | -3.31498 | 1217.44 | -0.847305 | 1217.44 | 0.792314 | 1218.95 | -1.67851 | 1219.78 | 8.96257 | 1190.25 | -9.04036 | 1084.45 | 756.423 | 1087.53 | 604.939 | 1190.25 | 2.08612 | 1206.92 | 9.00404 | 1185.69 | 5.23552 | 1180.38 | -110.998 | 1179.62 | -33.3325 | 1179.62 | -67.8414
1180.31 | -0.420936 | 1218.95 | -2.85099 | 1218.19 | -1.79354 | 1218.19 | 1.1764 | 1219.71 | -3.34991 | 1220.53 | 6.47622 | 1191.01 | 4.69334 | 1085.22 | 696.804 | 1088.3 | 489.719 | 1191.01 | 2.00907 | 1207.68 | 10.5772 | 1186.45 | 13.269 | 1181.14 | -72.342 | 1180.38 | -48.6601 | 1180.38 | -76.2777
1181.07 | -0.465785 | 1219.71 | -0.749627 | 1218.95 | -1.73194 | 1218.95 | 0.525205 | 1220.46 | -4.81368 | 1221.29 | 4.25424 | 1191.77 | 5.87298 | 1085.99 | 642.42 | 1089.07 | 411.157 | 1191.77 | 2.76123 | 1208.43 | 8.27115 | 1187.21 | 17.5464 | 1181.9 | -42.3932 | 1181.14 | -75.0641 | 1181.14 | -62.5171
1181.83 | -0.273576 | 1220.46 | 0.0423196 | 1219.71 | -1.14817 | 1219.71 | -0.19714 | 1221.22 | -4.44556 | 1222.04 | 2.59459 | 1192.52 | 6.17241 | 1086.76 | 587.096 | 1089.84 | 358.363 | 1192.52 | 4.15084 | 1209.19 | 7.45668 | 1187.97 | 14.1862 | 1182.66 | -61.0956 | 1181.9 | -73.1787 | 1181.9 | -48.6325
1182.59 | -0.124935 | 1221.22 | -0.484949 | 1220.46 | -0.873006 | 1220.46 | -0.64454 | 1221.97 | -2.34781 | 1222.8 | 0.74149 | 1193.28 | -1.35641 | 1087.53 | 540.941 | 1090.61 | 315.715 | 1193.28 | 5.40003 | 1209.95 | 3.39249 | 1188.73 | 6.89228 | 1183.42 | -5.79308 | 1182.66 | -81.6721 | 1182.66 | -71.5737
1183.35 | -0.0531776 | 1221.97 | -0.767936 | 1221.22 | -0.525231 | 1221.22 | -0.954898 | 1222.73 | -0.727114 | 1223.55 | 4.11116 | 1194.04 | -8.30082 | 1088.3 | 503.875 | 1091.37 | 273.509 | 1194.04 | 5.89577 | 1210.7 | -2.43933 | 1189.49 | 4.22129 | 1184.18 | 35.9743 | 1183.42 | -76.1953 | 1183.42 | -102.403
1184.11 | 0.00512555 | 1222.73 | -0.979935 | 1221.97 | 0.340227 | 1221.97 | 0.292651 | 1223.48 | 0.754171 | 1224.31 | 3.6552 | 1194.8 | -10.8874 | 1089.07 | 465.769 | 1092.14 | 234.197 | 1194.8 | 6.50324 | 1211.46 | -7.48116 | 1190.25 | -1.12817 | 1184.94 | 1.78799 | 1184.18 | -67.2494 | 1184.18 | -116.619
1184.87 | -0.0140953 | 1223.48 | -1.16608 | 1222.73 | 0.152776 | 1222.73 | 0.702813 | 1224.24 | 1.10434 | 1225.06 | 1.25593 | 1195.56 | -5.86938 | 1089.84 | 431.892 | 1092.91 | 195.038 | 1195.56 | 6.84187 | 1212.22 | -10.293 | 1191.01 | 0.00560348 | 1185.69 | 46.8274 | 1184.94 | -46.2941 | 1184.94 | -118.2
1185.62 | 0.113403 | 1224.24 | -1.86993 | 1223.48 | 0.09138 | 1223.48 | 1.03056 | 1224.99 | 0.739645 | 1225.82 | 0.554873 | 1196.31 | 5.47255 | 1090.61 | 402.753 | 1093.68 | 164.226 | 1196.31 | 6.49853 | 1212.97 | -9.25967 | 1191.77 | -0.0280174 | 1186.45 | 64.7788 | 1185.69 | -31.9279 | 1185.69 | -99.1672
1186.38 | 0.0166581 | 1224.99 | -2.0963 | 1224.24 | -0.828948 | 1224.24 | 1.50607 | 1225.75 | 0.148954 | 1226.57 | 3.70123 | 1197.07 | 11.4321 | 1091.37 | 370.531 | 1094.45 | 141.617 | 1197.07 | 5.64876 | 1213.73 | -7.69327 | 1192.52 | 0.496842 | 1187.21 | -29.3945 | 1186.45 | -23.2837 | 1186.45 | -94.8457
1187.14 | -0.119489 | 1225.75 | -2.99811 | 1224.99 | -1.32032 | 1224.99 | 1.13015 | 1226.5 | -1.47616 | 1227.33 | 6.88055 | 1197.83 | 15.2272 | 1092.14 | 339.012 | 1095.22 | 126.265 | 1197.83 | 4.97536 | 1214.49 | -3.83032 | 1193.28 | -1.87903 | 1187.97 | -84.1427 | 1187.21 | -54.8628 | 1187.21 | -145.163
1187.9 | 0.0746409 | 1226.5 | -3.05914 | 1225.75 | -1.80965 | 1225.75 | 0.406835 | 1227.26 | -1.84128 | 1228.08 | 9.0845 | 1198.59 | 14.3686 | 1092.91 | 316.625 | 1095.98 | 116.896 | 1198.59 | 2.87254 | 1215.24 | -1.78803 | 1194.04 | -1.71653 | 1188.73 | -89.167 | 1187.97 | -46.0395 | 1187.97 | -198.934
1188.66 | 0.0506148 | 1227.26 | -2.41069 | 1226.5 | -1.94264 | 1226.5 | -0.348884 | 1228.01 | -1.66798 | 1228.84 | 10.6502 | 1199.35 | 9.32535 | 1093.68 | 301.673 | 1096.75 | 102.803 | 1199.35 | 1.41272 | 1216 | -0.500376 | 1194.8 | 1.43076 | 1189.49 | -52.2986 | 1188.73 | -47.2933 | 1188.73 | -234.126
1189.42 | -0.115966 | 1228.01 | -1.52656 | 1227.26 | -2.67144 | 1227.26 | -0.263139 | 1228.77 | -0.795895 | 1229.59 | 8.20802 | 1200.1 | -1.81817 | 1094.45 | 301.278 | 1097.52 | 76.5236 | 1200.1 | 1.65075 | 1216.75 | 0.116936 | 1195.56 | 3.0595 | 1190.25 | -40.9628 | 1189.49 | -28.1007 | 1189.49 | -177.047
1190.18 | -0.225524 | 1228.77 | -0.62066 | 1228.01 | -2.4848 | 1228.01 | -1.05642 | 1229.52 | -0.535866 | 1230.35 | 4.90366 | 1200.86 | -0.0144299 | 1095.22 | 301.378 | 1098.29 | 76.6848 | 1200.86 | 2.82887 | 1217.51 | -4.87866 | 1196.31 | 5.61843 | 1191.01 | 4.20177 | 1190.25 | -18.363 | 1190.25 | -137.161
1190.94 | -0.438876 | 1229.52 | 0.00176666 | 1228.77 | -2.52621 | 1228.77 | -0.857241 | 1230.28 | -0.908821 | 1231.1 | 0.792498 | 1201.62 | 0.198412 | 1095.98 | 294.449 | 1099.06 | 58.0295 | 1201.62 | 3.47873 | 1218.26 | -2.84861 | 1197.07 | 1.04038 | 1191.77 | 110.998 | 1191.01 | 11.4722 | 1191.01 | -150.053
1191.69 | -0.537222 | 1230.28 | 0.571435 | 1229.52 | -2.06258 | 1229.52 | -0.669974 | 1231.03 | 0.208479 | 1231.86 | -3.90215 | 1202.38 | -6.23373 | 1096.75 | 274.324 | 1099.83 | 58.2598 | 1202.38 | 4.84137 | 1219.02 | 3.39385 | 1197.83 | -7.60393 | 1192.52 | 158.595 | 1191.77 | 25.2539 | 1191.77 | -154.385
1192.45 | -0.806634 | 1231.03 | 0.454674 | 1230.28 | -2.08236 | 1230.28 | -0.505673 | 1231.79 | 0.089572 | 1232.61 | -5.61654 | 1203.13 | -9.98552 | 1097.52 | 236.288 | 1100.59 | 65.2198 | 1203.13 | 5.65989 | 1219.78 | 6.23294 | 1198.59 | -11.0501 | 1193.28 | 149.279 | 1192.52 | 16.7511 | 1192.52 | -114.334
1193.21 | -1.0533 | 1231.79 | 1.17628 | 1231.03 | -1.3401 | 1231.03 | -1.63754 | 1232.54 | 1.10904 | 1233.36 | -3.77836 | 1203.89 | -8.90688 | 1098.29 | 205.79 | 1101.36 | 70.9936 | 1203.89 | 6.10468 | 1220.53 | 1.4209 | 1199.35 | -8.38468 | 1194.04 | 156.574 | 1193.28 | -9.9922 | 1193.28 | -44.7141
1193.97 | -1.07701 | 1232.54 | 0.891923 | 1231.79 | -0.812834 | 1231.79 | -0.201969 | 1233.29 | 2.27305 | 1234.12 | -1.93584 | 1204.65 | -9.03675 | 1099.06 | 175.343 | 1102.13 | 68.5731 | 1204.65 | 6.16248 | 1221.29 | -0.845743 | 1200.1 | 0.141955 | 1194.8 | 101.54 | 1194.04 | -17.722 | 1194.04 | -17.5238
1194.73 | -1.01614 | 1233.29 | -0.261867 | 1232.54 | -0.626198 | 1232.54 | 0.466932 | 1234.05 | 0.883189 | 1234.87 | 0.303563 | 1205.4 | -3.23952 | 1099.83 | 172.761 | 1102.9 | 66.3696 | 1205.4 | 4.73691 | 1222.04 | -0.290979 | 1200.86 | 3.4835 | 1195.56 | 53.5324 | 1194.8 | -31.2398 | 1194.8 | -0.341172
1195.49 | -0.72911 | 1234.05 | -0.563244 | 1233.29 | -1.18672 | 1233.29 | 0.914547 | 1234.8 | 1.07757 | 1235.63 | -0.548653 | 1206.16 | -10.0072 | 1100.59 | 167.843 | 1103.66 | 66.2909 | 1206.16 | 6.20828 | 1222.8 | -0.318174 | 1201.62 | 5.83883 | 1196.31 | 5.43548 | 1195.56 | -0.0282798 | 1195.56 | -61.0387
1196.24 | -0.511274 | 1234.8 | -0.264357 | 1234.05 | -0.725125 | 1234.05 | 1.12854 | 1235.56 | 0.679266 | 1236.38 | 0.559228 | 1206.92 | -16.3167 | 1101.36 | 154.153 | 1104.43 | 68.8745 | 1206.92 | 6.50838 | 1223.55 | -0.028554 | 1202.38 | 5.44285 | 1197.07 | -50.6358 | 1196.31 | -9.17209 | 1196.31 | -72.7419
1197 | -0.826496 | 1235.56 | 0.255202 | 1234.8 | -1.03027 | 1234.8 | 1.70429 | 1236.31 | 0.0971194 | 1237.14 | 2.65929 | 1207.68 | -13.6796 | 1102.13 | 139.407 | 1105.2 | 64.5499 | 1207.68 | 7.17964 | 1224.31 | 1.52424 | 1203.13 | 3.07631 | 1197.83 | -127.43 | 1197.07 | -37.829 | 1197.07 | -93.7912
1197.76 | -0.708928 | 1236.31 | 0.530079 | 1235.56 | -0.549504 | 1235.56 | 2.16982 | 1237.06 | -0.0126739 | 1237.89 | 4.52918 | 1208.43 | -7.76331 | 1102.9 | 125.762 | 1105.97 | 62.4289 | 1208.43 | 8.00929 | 1225.06 | -2.96418 | 1203.89 | -6.29271 | 1198.59 | -144.38 | 1197.83 | -67.5134 | 1197.83 | -56.9136
1198.52 | -0.732314 | 1237.06 | 1.07236 | 1236.31 | 0.0250887 | 1236.31 | 3.60453 | 1237.82 | -0.67058 | 1238.64 | 4.50866 | 1209.19 | -13.8419 | 1103.66 | 120.384 | 1106.73 | 54.5322 | 1209.19 | 8.78586 | 1225.82 | -9.08426 | 1204.65 | -8.25953 | 1199.35 | -58.5566 | 1198.59 | -99.9126 | 1198.59 | -37.4668
1199.28 | -0.889604 | 1237.82 | 0.419743 | 1237.06 | 0.124424 | 1237.06 | 3.84202 | 1238.57 | -0.491151 | 1239.4 | 3.13702 | 1209.95 | -26.6557 | 1104.43 | 115.061 | 1107.5 | 37.6792 | 1209.95 | 8.94983 | 1226.57 | -7.11811 | 1205.4 | -16.0409 | 1200.1 | -37.2438 | 1199.35 | -67.3531 | 1199.35 | -40.341
1200.03 | -0.985067 | 1238.57 | -0.437168 | 1237.82 | -0.101171 | 1237.82 | 3.04584 | 1239.33 | -0.153511 | 1240.15 | 1.79339 | 1210.7 | -15.2597 | 1105.2 | 118.803 | 1108.27 | 26.4388 | 1210.7 | 6.87954 | 1227.33 | -3.68755 | 1206.16 | -13.9956 | 1200.86 | -25.1928 | 1200.1 | -34.8219 | 1200.1 | -52.0855
1200.79 | -0.65543 | 1239.33 | -0.494424 | 1238.57 | 0.0787337 | 1238.57 | 0.905855 | 1240.08 | -1.12627 | 1240.9 | 0.403092 | 1211.46 | -10.7972 | 1105.97 | 113.451 | 1109.03 | 28.2719 | 1211.46 | 7.58205 | 1228.08 | 0.534368 | 1206.92 | -8.72462 | 1201.62 | -64.7788 | 1200.86 | -30.1651 | 1200.86 | -98.2057
1201.55 | -0.394347 | 1240.08 | -0.732121 | 1239.33 | -0.64476 | 1239.33 | 0.38623 | 1240.83 | -1.04994 | 1241.66 | 2.12743 | 1212.22 | -14.8881 | 1106.73 | 105.586 | 1109.8 | 24.2276 | 1212.22 | 7.10215 | 1228.84 | 0.639067 | 1207.68 | 1.78938 | 1202.38 | -30.7713 | 1201.62 | -11.6984 | 1201.62 | -100.687
1202.31 | -0.300806 | 1240.83 | 1.24068 | 1240.08 | -1.09962 | 1240.08 | -0.00729749 | 1241.59 | -0.978314 | 1242.41 | 0.0833554 | 1212.97 | -22.8895 | 1107.5 | 98.045 | 1110.57 | 27.7805 | 1212.97 | 6.57302 | 1229.59 | -1.79618 | 1208.43 | 11.0501 | 1203.13 | 17.3614 | 1202.38 | 9.23807 | 1202.38 | -126.192
1203.06 | -0.418373 | 1241.59 | 1.90422 | 1240.83 | -1.28687 | 1240.83 | 0.324094 | 1242.34 | -0.137847 | 1243.16 | -2.99582 | 1213.73 | -3.54255 | 1108.27 | 91.2962 | 1111.33 | 28.6385 | 1213.73 | 6.93734 | 1230.35 | -8.55261 | 1209.19 | 10.1404 | 1203.89 | 0.822475 | 1203.13 | 30.9758 | 1203.13 | -136.127
1203.82 | -0.42446 | 1242.34 | 2.02307 | 1241.59 | -0.524823 | 1241.59 | 1.05556 | 1243.09 | -0.419522 | 1243.92 | -5.0853 | 1214.49 | -0.238094 | 1109.03 | 74.7927 | 1112.1 | 16.9451 | 1214.49 | 6.87654 | 1231.1 | -13.4394 | 1209.95 | 7.79818 | 1204.65 | -27.7317 | 1203.89 | -11.8492 | 1203.89 | -139.518
1204.58 | -0.519603 | 1243.09 | 2.22575 | 1242.34 | -0.368784 | 1242.34 | 0.568131 | 1243.85 | -0.237672 | 1244.67 | -7.43107 | 1215.24 | 0.710674 | 1109.8 | 86.0762 | 1112.87 | 17.9816 | 1215.24 | 9.30772 | 1231.86 | -13.0642 | 1210.7 | 3.44241 | 1205.4 | -48.6869 | 1204.65 | -65.6846 | 1204.65 | -125.841
1205.33 | -0.382495 | 1243.85 | 2.03792 | 1243.09 | -0.0157059 | 1243.09 | 0.0253266 | 1244.6 | -1.02901 | 1245.42 | -4.29467 | 1216 | 0.634917 | 1110.57 | 92.9982 | 1113.64 | 25.4771 | 1216 | 7.89242 | 1232.61 | -9.76412 | 1211.46 | 5.21124 | 1206.16 | -48.0075 | 1205.4 | -83.991 | 1205.4 | -84.7759
1206.09 | -0.278702 | 1244.6 | 2.11301 | 1243.85 | -1.14041 | 1243.85 | -0.914225 | 1245.35 | -2.33101 | 1246.17 | -0.604016 | 1216.75 | 4.84124 | 1111.33 | 96.9546 | 1114.4 | 22.3926 | 1216.75 | 6.50795 | 1233.36 | -3.71746 | 1212.22 | 7.53668 | 1206.92 | -102.666 | 1206.16 | -82.0303 | 1206.16 | -41.2197
1206.85 | -0.0458096 | 1245.35 | 1.92614 | 1244.6 | -1.38702 | 1244.6 | -1.48815 | 1246.1 | -2.71664 | 1246.93 | -0.74149 | 1217.51 | -11.4141 | 1112.1 | 87.023 | 1115.17 | 23.1181 | 1217.51 | 4.4107 | 1234.12 | -0.878377 | 1212.97 | 10.2189 | 1207.68 | -100.753 | 1206.92 | -80.8803 | 1206.92 | -29.7853
1207.61 | -0.0973855 | 1246.1 | 2.992 | 1245.35 | -0.945212 | 1245.35 | -0.0567702 | 1246.86 | -2.63732 | 1247.68 | -8.01083 | 1218.26 | -11.5115 | 1112.87 | 74.9437 | 1115.93 | 23.5692 | 1218.26 | 3.42693 | 1234.87 | 2.53587 | 1213.73 | 11.6795 | 1208.43 | -73.9512 | 1207.68 | -52.5533 | 1207.68 | -61.018
1208.36 | -0.297602 | 1246.86 | 2.73335 | 1246.1 | -1.71664 | 1246.1 | 1.38566 | 1247.61 | -0.9111 | 1248.43 | 0.946146 | 1219.02 | -15.3066 | 1113.64 | 69.4437 | 1116.7 | 17.1198 | 1219.02 | 3.38583 | 1235.63 | 4.78348 | 1214.49 | 9.64733 | 1209.19 | -58.9678 | 1208.43 | -19.1643 | 1208.43 | -21.5455
1209.12 | -0.411326 | 1247.61 | 1.07855 | 1246.86 | -1.96161 | 1246.86 | 1.29799 | 1248.36 | -0.0992555 | 1249.19 | 4.21131 | 1219.78 | -3.35135 | 1114.4 | 60.5657 | 1117.47 | 14.8893 | 1219.78 | 3.94921 | 1236.38 | 4.89226 | 1215.24 | 9.70523 | 1209.95 | 40.8913 | 1209.19 | 13.0558 | 1209.19 | 33.0833
1209.87 | -0.631725 | 1248.36 | 1.71888 | 1247.61 | -1.52001 | 1247.61 | 1.14098 | 1249.12 | -0.248352 | 1249.94 | 6.26285 | 1220.53 | -5.18035 | 1115.17 | 60.9488 | 1118.23 | 15.2982 | 1220.53 | 4.24203 | 1237.14 | -1.28085 | 1216 | 8.1045 | 1210.7 | 12.498 | 1209.95 | 20.4086 | 1209.95 | 33.104
1210.63 | -0.724946 | 1249.12 | 0.594562 | 1248.36 | -1.86391 | 1248.36 | 0.787914 | 1249.87 | -0.306026 | 1300.53 | -0.237023 | 1221.29 | -7.03459 | 1115.93 | 50.7851 | 1119 | 16.1946 | 1221.29 | 4.94026 | 1237.89 | -5.99091 | 1216.75 | 7.10708 | 1211.46 | 0.0357598 | 1210.7 | 0.650436 | 1210.7 | 4.12507
1211.39 | -0.6093 | 1249.87 | 0.108088 | 1249.12 | -1.90878 | 1249.12 | 0.524561 | 1251.37 | 18.0375 | 1301.28 | -36.2294 | 1222.04 | -8.52449 | 1116.7 | 45.0752 | 1119.76 | 10.5417 | 1222.04 | 6.07343 | 1238.64 | -5.52997 | 1217.51 | 9.72578 | 1212.22 | 7.31287 | 1211.46 | -15.1391 | 1211.46 | -3.90796
1212.14 | -0.506789 | 1255.13 | 98.5752 | 1249.87 | -1.77559 | 1249.87 | -0.0680384 | 1252.12 | 19.132 | 1302.03 | -5.67977 | 1222.8 | -3.97545 | 1117.47 | 36.1087 | 1120.53 | 13.776 | 1222.8 | 6.98014 | 1239.4 | -3.70523 | 1218.26 | 6.70363 | 1212.97 | -9.88757 | 1212.22 | -40.0065 | 1212.22 | 10.9588
1212.9 | -0.266529 | 1255.89 | 52.3697 | 1251.37 | 47.1164 | 1251.37 | -2.33174 | 1252.88 | 11.7824 | 1302.78 | 53.7866 | 1223.55 | 1.87589 | 1118.23 | 22.9353 | 1121.29 | 13.7914 | 1223.55 | 7.05421 | 1240.15 | -0.561563 | 1219.02 | 1.81179 | 1213.73 | -29.8594 | 1212.97 | -81.1631 | 1212.97 | 31.3464
1213.66 | -0.146719 | 1256.64 | 2.21796 | 1252.12 | 90.7555 | 1252.12 | -43.1993 | 1253.63 | -39.769 | 1303.53 | 0.746182 | 1224.31 | 0.104617 | 1119 | 18.0874 | 1122.06 | 6.39184 | 1224.31 | 6.63467 | 1240.9 | -8.10663 | 1219.78 | -3.75433 | 1214.49 | -0.858234 | 1213.73 | -71.5102 | 1213.73 | 76.0089
1214.41 | 0.00512555 | 1257.39 | -29.0869 | 1252.88 | 122.409 | 1252.88 | -20.3607 | 1254.38 | -7.09243 | 1304.28 | -5.28473 | 1225.06 | 4.30734 | 1119.76 | 20.5151 | 1122.83 | 0 | 1225.06 | 8.98108 | 1241.66 | -14.1166 | 1220.53 | -5.23926 | 1215.24 | 27.4635 | 1214.49 | -36.5469 | 1214.49 | 93.481
1215.17 | 0.0659915 | 1258.14 | -18.8786 | 1253.63 | 118.26 | 1253.63 | 7.22182 | 1255.13 | -8.63569 | 1305.03 | 12.0882 | 1225.82 | 6.59448 | 1120.53 | 22.4233 | 1123.59 | -5.39564 | 1225.82 | 10.8309 | 1242.41 | -18.0706 | 1221.29 | -3.53206 | 1216 | 46.6129 | 1215.24 | -2.34722 | 1215.24 | 65.8358
1215.93 | 0.0756019 | 1258.89 | -0.0892944 | 1254.38 | 107.196 | 1254.38 | 0.233905 | 1255.89 | -76.1342 | 1305.78 | 57.1312 | 1226.57 | -0.862189 | 1121.29 | 32.528 | 1124.36 | -2.98286 | 1226.57 | 10.3287 | 1243.16 | -18.5261 | 1222.04 | 0.926442 | 1216.75 | -3.77265 | 1216 | 27.2146 | 1216 | 0.165416
1216.68 | 0.0813682 | 1259.64 | 21.3673 | 1255.13 | 86.4997 | 1255.13 | 4.26146 | 1256.64 | 22.7604 | 1306.53 | 21.4462 | 1227.33 | -13.9537 | 1122.06 | 31.9571 | 1125.12 | -21.2582 | 1227.33 | 10.1729 | 1243.92 | -18.212 | 1222.8 | 6.30579 | 1217.51 | -85.1261 | 1216.75 | 45.3891 | 1216.75 | -50.4624
1217.44 | 0.23994 | 1260.4 | 52.1623 | 1255.89 | 88.3379 | 1255.89 | 3.44279 | 1257.39 | 55.7982 | 1307.28 | 10.3588 | 1228.08 | -21.8253 | 1122.83 | 34.3736 | 1125.89 | -22.5538 | 1228.08 | 8.48876 | 1244.67 | -13.9629 | 1223.55 | 12.9889 | 1218.26 | -151.353 | 1217.51 | 39.0073 | 1217.51 | -71.8838
1218.19 | 0.491733 | 1261.15 | 44.5493 | 1256.64 | 63.3255 | 1256.64 | -5.86225 | 1258.14 | 58.1076 | 1308.03 | -28.0038 | 1228.84 | -28.546 | 1123.59 | 33.2943 | 1126.65 | 0.554727 | 1228.84 | 7.87059 | 1245.42 | -11.9682 | 1224.31 | 16.2688 | 1219.02 | -207.085 | 1218.26 | 19.0889 | 1218.26 | -73.1658
1218.95 | 0.674331 | 1261.9 | 0.417667 | 1257.39 | 47.2408 | 1257.39 | -39.201 | 1258.89 | 50.4515 | 1308.78 | -34.8599 | 1229.59 | -33.3079 | 1124.36 | 33.9537 | 1127.42 | 3.26502 | 1229.59 | 7.16894 | 1246.17 | -9.92729 | 1225.06 | 13.5959 | 1219.78 | -136.137 | 1219.02 | -4.48706 | 1219.02 | -113
1219.71 | 0.662478 | 1262.65 | -22.9832 | 1258.14 | 26.3385 | 1258.14 | -30.2432 | 1259.64 | 21.2937 | 1309.53 | -22.8507 | 1230.35 | -28.8671 | 1125.12 | 31.7139 | 1128.18 | 6.35345 | 1230.35 | 6.24638 | 1246.93 | -6.58239 | 1225.82 | 7.76456 | 1220.53 | -123.371 | 1219.78 | -60.6979 | 1219.78 | -149.692
1220.46 | 0.471551 | 1263.4 | -39.5776 | 1258.89 | 25.8337 | 1258.89 | -37.0557 | 1260.4 | 1.17113 | 1310.28 | -11.7633 | 1231.1 | -18.3441 | 1125.89 | 41.3729 | 1128.95 | 2.58361 | 1231.1 | 5.14574 | 1247.68 | -9.45411 | 1226.57 | 10.372 | 1221.29 | -93.8694 | 1220.53 | -69.4929 | 1220.53 | -156.298
1221.22 | 0.197013 | 1264.15 | -42.9333 | 1259.64 | 15.6794 | 1259.64 | -3.07 | 1261.15 | 0.191539 | 1311.03 | 15.8454 | 1231.86 | -1.2554 | 1126.65 | 39.4463 | 1129.71 | 8.62803 | 1231.86 | 4.02883 | 1248.43 | -14.5014 | 1227.33 | 9.65854 | 1222.04 | -114.163 | 1221.29 | -52.4308 | 1221.29 | -82.6255
1221.97 | -0.0813682 | 1264.9 | -25.7513 | 1260.4 | 8.18457 | 1260.4 | -0.500703 | 1261.9 | -84.7151 | 1311.78 | 26.4149 | 1232.61 | 10.6349 | 1127.42 | 53.7911 | 1130.48 | 13.9546 | 1232.61 | 2.95944 | 1249.19 | -17.4887 | 1228.08 | 3.82718 | 1222.8 | -155.323 | 1222.04 | -19.2114 | 1222.04 | -35.7403
1222.73 | -0.173308 | 1265.65 | -27.0562 | 1261.15 | -0.248879 | 1261.15 | 0 | 1262.65 | -139.452 | 1312.53 | 5.0916 | 1233.36 | 19.1666 | 1128.18 | 52.2808 | 1131.24 | 14.2271 | 1233.36 | 3.4479 | 1249.94 | -14.5177 | 1228.84 | 2.93809 | 1223.55 | -59.4685 | 1222.8 | 1.13119 | 1222.8 | -33.1143
1223.48 | -0.285429 | 1266.41 | -29.0034 | 1261.9 | -21.2898 | 1261.9 | -0.767501 | 1263.4 | -169.983 | 1313.28 | -0.114122 | 1234.12 | 24.7185 | 1128.95 | 47.5655 | 1132.01 | 16.4134 | 1234.12 | 3.04164 | 1273.23 | -48.535 | 1229.59 | 0.608912 | 1224.31 | -13.1596 | 1223.55 | 11.9247 | 1223.55 | -44.0732
1224.24 | -0.487568 | 1267.16 | 0.481037 | 1262.65 | 0.13155 | 1262.65 | -1.04161 | 1264.15 | -154.868 | 1314.03 | -9.96373 | 1234.87 | 23.243 | 1129.71 | 43.0749 | 1132.77 | 22.834 | 1234.87 | 2.3935 | 1273.98 | 3.0268 | 1230.35 | -9.8696 | 1225.06 | -1.00127 | 1224.31 | 9.06839 | 1224.31 | -50.7415
1224.99 | -0.0275499 | 1267.91 | 64.2747 | 1263.4 | 37.2465 | 1263.4 | 0 | 1264.9 | -146.456 | 1314.79 | -9.31411 | 1235.63 | 19.5526 | 1130.48 | 33.1506 | 1133.53 | 22.0605 | 1235.63 | 1.99579 | 1274.73 | 59.0491 | 1231.1 | -7.37792 | 1225.82 | -24.3166 | 1225.06 | -8.86101 | 1225.06 | -92.2507
1225.75 | 0.0249871 | 1268.66 | 73.2358 | 1264.15 | 62.9238 | 1264.15 | -7.55075 | 1265.65 | -140.672 | 1315.53 | 21.1214 | 1236.38 | 3.56059 | 1131.24 | 17.8774 | 1134.3 | 17.3578 | 1236.38 | 1.32925 | 1275.49 | 77.8471 | 1231.86 | -6.07978 | 1226.57 | -14.9655 | 1225.82 | -38.2532 | 1225.82 | -85.5307
1226.5 | 0.204061 | 1269.41 | 95.7495 | 1264.9 | 114.836 | 1264.9 | -2.68625 | 1266.41 | -91.0633 | 1316.28 | 21.9465 | 1237.14 | -7.04181 | 1132.01 | 14.3446 | 1135.06 | 8.36314 | 1237.14 | 2.92819 | 1276.24 | 52.9424 | 1232.61 | -5.72863 | 1227.33 | -8.51082 | 1226.57 | -24.3866 | 1226.57 | -90.8137
1227.26 | 0.445603 | 1270.16 | 78.8873 | 1265.65 | 126.175 | 1265.65 | -22.8788 | 1267.16 | -70.2402 | 1317.03 | 6.42595 | 1237.89 | -10.4401 | 1132.77 | 14.5399 | 1135.83 | 10.1559 | 1237.89 | 4.1243 | 1277 | -131.161 | 1233.36 | -4.6733 | 1228.08 | 28.3575 | 1227.33 | -13.3104 | 1227.33 | -68.7719
1228.01 | 0.386979 | 1270.91 | 80.8546 | 1266.41 | 117.496 | 1266.41 | -9.53894 | 1267.91 | -61.807 | 1317.78 | 2.67748 | 1238.64 | -11.0786 | 1133.53 | 17.2365 | 1136.59 | 14.8548 | 1238.64 | 4.1243 | 1277.75 | -270.766 | 1234.12 | -11.1584 | 1228.84 | 58.8427 | 1228.08 | -1.94188 | 1228.08 | -75.647
1228.77 | 0.333481 | 1271.66 | 33.7389 | 1267.16 | 105.134 | 1267.16 | 0 | 1268.66 | -73.086 | 1318.53 | -9.72671 | 1239.4 | -2.11759 | 1134.3 | 14.1199 | 1137.36 | 14.1791 | 1239.4 | 5.12134 | 1278.5 | 43.1717 | 1234.87 | -3.58996 | 1229.59 | 111.91 | 1228.84 | -11.048 | 1228.84 | -86.9781
1229.52 | 0.465785 | 1272.41 | 41.6256 | 1267.91 | 69.9813 | 1267.91 | -22.2283 | 1269.41 | -43.277 | 1319.28 | 3.76603 | 1240.15 | -7.91482 | 1135.06 | 11.6665 | 1138.12 | 14.8855 | 1240.15 | 3.46289 | 1279.25 | -93.6183 | 1235.63 | 0.138219 | 1230.35 | 121.762 | 1229.59 | 17.1376 | 1229.59 | -48.6325
1230.28 | 0.231291 | 1273.16 | 54.6654 | 1268.66 | 20.369 | 1268.66 | -17.1884 | 1270.16 | -16.5271 | 1320.03 | 8.82251 | 1240.9 | -10.8549 | 1135.83 | 8.22948 | 1138.88 | 16.7704 | 1240.9 | 2.04588 | 1280.01 | -170.403 | 1236.38 | 3.52085 | 1231.1 | 130.952 | 1230.35 | 60.9996 | 1230.35 | -28.0795
1231.03 | 0.200217 | 1273.91 | 11.712 | 1269.41 | -0.08533 | 1269.41 | -11.6843 | 1270.91 | -22.2295 | 1320.78 | -17.2851 | 1241.66 | -12.4134 | 1136.59 | 6.7891 | 1139.65 | 21.5691 | 1241.66 | 1.72823 | 1280.76 | -44.1806 | 1237.14 | 6.34688 | 1231.86 | 114.807 | 1231.1 | 59.7458 | 1231.1 | -39.6069
1231.79 | 0.247628 | 1274.66 | 0.259242 | 1270.16 | -50.4478 | 1270.16 | 5.29576 | 1271.66 | 4.96908 | 1321.53 | -2.65114 | 1242.41 | -9.43718 | 1137.36 | 3.54732 | 1140.41 | 23.4483 | 1242.41 | 0.41654 | 1281.51 | -288.926 | 1237.89 | 7.1874 | 1232.61 | 61.0598 | 1231.86 | 56.6822 | 1231.86 | -17.7099
1232.54 | 0.150883 | 1275.41 | 5.85598 | 1270.91 | -38.882 | 1270.91 | 29.2966 | 1272.41 | 21.2609 | 1322.28 | -5.55686 | 1243.16 | -0.523085 | 1138.12 | -1.45532 | 1141.17 | 25.6518 | 1243.16 | 3.07375 | 1282.27 | -1.48685 | 1238.64 | 3.14916 | 1233.36 | -4.48785 | 1232.61 | 59.2274 | 1232.61 | -33.4141
1233.29 | 0.441438 | 1276.16 | 73.1551 | 1271.66 | -18.1148 | 1271.66 | 26.4276 | 1273.16 | 13.3421 | 1323.03 | 18.9794 | 1243.92 | -2.87516 | 1138.88 | 7.97898 | 1141.94 | 23.5903 | 1243.92 | 1.95341 | 1283.02 | 157.34 | 1239.4 | -5.09917 | 1234.12 | -26.7662 | 1233.36 | 57.1535 | 1233.36 | -0.35151
1234.05 | 0.578867 | 1276.91 | 68.8488 | 1272.41 | 30.6441 | 1272.41 | 1.21704 | 1273.91 | -32.6766 | 1323.78 | 16.0298 | 1244.67 | 4.12696 | 1139.65 | 17.5864 | 1142.7 | 22.5461 | 1244.67 | 1.76377 | 1283.77 | -613.75 | 1240.15 | -14.1114 | 1234.87 | -2.18135 | 1234.12 | 58.4355 | 1234.12 | 59.5396
1234.8 | 0.667603 | 1277.66 | 119.021 | 1273.16 | 54.8174 | 1273.16 | -31.4164 | 1274.66 | -3.99496 | 1324.52 | 89.9545 | 1245.42 | 8.03747 | 1140.41 | 31.0177 | 1143.47 | 19.8723 | 1245.42 | 1.9029 | 1284.52 | -470.747 | 1240.9 | -15.4918 | 1235.63 | 24.9424 | 1234.87 | 68.8708 | 1234.87 | 54.0085
1235.56 | 0.843794 | 1278.41 | 117.635 | 1273.91 | 36.9159 | 1273.91 | -24.0118 | 1275.41 | 27.7185 | 1325.27 | 44.8938 | 1246.17 | 1.43217 | 1141.17 | 32.3549 | 1144.23 | 10.63 | 1246.17 | 3.48344 | 1285.28 | -346.914 | 1241.66 | -12.9179 | 1236.38 | -20.3294 | 1235.63 | 75.6014 | 1235.63 | -0.723697
1236.31 | 0.924522 | 1279.16 | 55.6909 | 1274.66 | 8.565 | 1274.66 | 0.047512 | 1276.16 | 23.4389 | 1326.02 | 2.38778 | 1246.93 | -0.220057 | 1141.94 | 27.7317 | 1144.99 | 0.913669 | 1246.93 | 6.1903 | 1286.03 | -487.102 | 1242.41 | -10.062 | 1237.14 | -19.1136 | 1236.38 | 100.045 | 1236.38 | -40.8372
1237.06 | 0.989552 | 1279.91 | 8.46568 | 1275.41 | -13.5106 | 1275.41 | -13.8735 | 1276.91 | -78.5257 | 1326.77 | 52.3557 | 1247.68 | -2.90402 | 1142.7 | 15.144 | 1145.76 | -6.9696 | 1247.68 | 6.97929 | 1286.78 | -512.75 | 1243.16 | -8.10637 | 1237.89 | -13.392 | 1237.14 | 61.9611 | 1237.14 | -5.33468
1237.82 | 1.00429 | 1280.66 | -21.9405 | 1276.16 | -14.7088 | 1276.16 | -10.5659 | 1277.66 | -75.0506 | 1327.52 | -0.263359 | 1248.43 | 0.0252524 | 1143.47 | 7.87583 | 1146.52 | -18.9375 | 1248.43 | 6.17404 | 1287.53 | -415.096 | 1243.92 | -7.40033 | 1238.64 | -22.2247 | 1237.89 | 83.2935 | 1237.89 | 15.8283
1238.57 | 1.00653 | 1281.41 | -23.4758 | 1276.91 | 1.65682 | 1276.91 | 12.4116 | 1278.41 | -91.326 | 1328.27 | 6.65419 | 1249.19 | 1.0606 | 1144.23 | 5.98602 | 1147.28 | -14.6993 | 1249.19 | 2.02191 | 1288.28 | -484.394 | 1244.67 | -1.40647 | 1239.4 | -50.3676 | 1238.64 | 47.9531 | 1238.64 | 34.3032
1239.33 | 0.786773 | 1282.16 | -44.918 | 1277.66 | -0.327098 | 1277.66 | -0.0511667 | 1279.16 | -19.4878 | 1329.02 | -1.95763 | 1249.94 | 2.40258 | 1144.99 | 8.65312 | 1148.05 | -11.8585 | 1249.94 | 3.78996 | 1289.04 | -496.873 | 1245.42 | 6.61211 | 1240.15 | -77.9026 | 1239.4 | 50.734 | 1239.4 | 28.8755
1240.08 | 0.76627 | 1282.91 | -88.4619 | 1278.41 | 8.48322 | 1278.41 | -2.05763 | 1279.91 | -9.45657 | 1329.76 | 11.9653 | 1300.53 | 10.2056 | 1145.76 | 15.4572 | 1148.81 | 3.19784 | 1250.69 | 2.65935 | 1289.79 | -374.155 | 1246.17 | 5.07676 | 1240.9 | -74.9525 | 1240.15 | 44.7858 | 1240.15 | 3.04987
1240.83 | 0.951751 | 1283.65 | -30.5156 | 1279.16 | 8.93832 | 1279.16 | 2.97133 | 1280.66 | -9.15558 | 1330.51 | -16.6882 | 1301.28 | 45.1118 | 1146.52 | 14.7351 | 1149.57 | -0.261048 | 1251.44 | 2.36439 | 1290.54 | -180.227 | 1246.93 | -1.44383 | 1241.66 | -60.9704 | 1240.9 | 38.913 | 1240.9 | 5.61382
1241.59 | 1.44829 | 1284.4 | -8.60395 | 1279.91 | 31.2023 | 1279.91 | 17.8024 | 1281.41 | 0.72785 | 1331.26 | -38.8717 | 1302.03 | 0 | 1147.28 | 7.0617 | 1150.33 | -9.27105 | 1252.2 | 2.46157 | 1291.29 | -38.1801 | 1247.68 | -4.32962 | 1242.41 | -27.6602 | 1241.66 | 12.0472 | 1241.66 | -24.9882
1242.34 | 1.67542 | 1285.15 | -20.0135 | 1280.66 | 55.8983 | 1280.66 | 3.28929 | 1282.16 | -16.8336 | 1332.01 | -25.8267 | 1302.78 | -88.9911 | 1148.05 | 15.9545 | 1151.1 | -7.3535 | 1252.95 | 1.16657 | 1292.05 | 25.0109 | 1248.43 | -4.05319 | 1243.16 | 52.1914 | 1242.41 | 9.79424 | 1242.41 | -57.2755
1243.09 | 1.37781 | 1285.9 | -48.7778 | 1281.41 | 91.1538 | 1281.41 | 12.068 | 1282.91 | -26.3339 | 1332.76 | -13.0187 | 1303.53 | -15.4317 | 1148.81 | 18.5589 | 1151.86 | -4.26123 | 1253.7 | 1.1503 | 1292.8 | 89.1578 | 1249.19 | -1.10575 | 1243.92 | 94.2627 | 1243.16 | 14.8281 | 1243.16 | -52.1372
1243.85 | 0.604495 | 1286.65 | -87.3414 | 1282.16 | 109.631 | 1282.16 | -2.07225 | 1283.65 | -42.0894 | 1333.51 | -0.228244 | 1304.28 | -7.6419 | 1149.57 | 20.714 | 1152.62 | 0.032631 | 1254.45 | 1.57497 | 1293.55 | 10.0893 | 1249.94 | 0.102731 | 1244.67 | 107.369 | 1243.92 | 10.5766 | 1243.92 | -35.7196
1244.6 | 0.43375 | 1287.4 | -97.4115 | 1282.91 | 105.838 | 1282.91 | 0.910037 | 1284.4 | -49.3788 | 1334.25 | -13.3962 | 1305.03 | 28.2997 | 1150.33 | 27.1939 | 1153.38 | 1.14209 | 1255.21 | 2.75867 | 1294.3 | -218.301 | 1250.69 | 3.7618 | 1245.42 | 109.246 | 1244.67 | -2.86569 | 1244.67 | -20.2325
1245.35 | 0.47091 | 1288.15 | -90.2939 | 1283.65 | 65.7041 | 1283.65 | 4.32359 | 1285.15 | -60.9807 | 1335 | -17.5572 | 1305.78 | 16.3191 | 1151.1 | 32.0786 | 1154.15 | 4.06544 | 1255.96 | 4.27542 | 1295.05 | -162.969 | 1251.44 | 1.39714 | 1246.17 | 79.8873 | 1245.42 | -12.3489 | 1245.42 | 4.53861
1246.1 | 0.557724 | 1288.9 | -71.2166 | 1284.4 | 18.4846 | 1284.4 | -5.74529 | 1285.9 | -97.8383 | 1335.75 | -25.0542 | 1306.53 | -80.1167 | 1151.86 | 33.018 | 1154.91 | 0.0537452 | 1256.71 | 4.8846 | 1295.8 | -177.094 | 1252.2 | -0.726585 | 1246.93 | 94.0661 | 1246.17 | -16.374 | 1246.17 | -5.64484
1246.86 | 0.967448 | 1289.64 | -47.5853 | 1285.15 | -2.75189 | 1285.15 | 2.06129 | 1286.65 | -124.112 | 1336.5 | -60.1335 | 1307.28 | -1.03535 | 1152.62 | 37.0444 | 1155.67 | -7.59343 | 1257.46 | 5.62264 | 1296.55 | -290.891 | 1252.95 | -3.89442 | 1247.68 | 66.7635 | 1246.93 | -17.2978 | 1246.93 | -22.8585
1247.61 | 1.19746 | 1290.39 | -40.9429 | 1285.9 | 4.7287 | 1285.9 | 15.2075 | 1287.4 | -155.174 | 1337.24 | -44.9202 | 1308.03 | 10.3042 | 1153.38 | 40.4225 | 1156.43 | -15.9604 | 1258.21 | 5.56143 | 1297.3 | -375.96 | 1253.7 | -8.15867 | 1248.43 | 55.8031 | 1247.68 | 2.00787 | 1247.68 | -62.941
1248.36 | 1.42298 | 1291.14 | -28.8306 | 1286.65 | 23.7111 | 1286.65 | 9.52798 | 1288.15 | -153.56 | 1337.99 | -23.8252 | 1308.78 | 42.3016 | 1154.15 | 42.7617 | 1157.19 | -18.6054 | 1258.96 | 3.50655 | 1298.06 | -288.98 | 1254.45 | -14.4103 | 1249.19 | 39.9794 | 1248.43 | 11.0951 | 1248.43 | -68.1723
1249.12 | 1.55464 | 1291.89 | 25.2444 | 1287.4 | 29.7375 | 1287.4 | -3.30025 | 1288.9 | -119.362 | 1338.74 | -8.56793 | 1309.53 | 12.8187 | 1154.91 | 42.9017 | 1157.96 | -29.222 | 1259.72 | 1.59595 | 1298.81 | -148.844 | 1255.21 | -18.2786 | 1249.94 | 63.4199 | 1249.19 | 28.261 | 1249.19 | -42.8532
1249.87 | 1.46783 | 1292.64 | 63.2377 | 1288.15 | 18.0189 | 1288.15 | 0 | 1289.64 | -45.1869 | 1339.49 | -25.4668 | 1310.28 | 76.8627 | 1155.67 | 38.2601 | 1158.72 | -34.6849 | 1260.47 | 1.02101 | 1299.56 | -148.685 | 1255.96 | -9.83598 | 1250.69 | 79.637 | 1249.94 | 31.0889 | 1249.94 | -56.7792
1250.62 | 7.209 | 1293.39 | 27.4335 | 1288.9 | 6.83707 | 1288.9 | 2.20017 | 1290.39 | 3.34373 | 1340.24 | -13.6946 | 1311.03 | 0 | 1156.43 | 19.5352 | 1159.48 | -32.7155 | 1261.22 | 0.888732 | 1300.31 | -82.7856 | 1256.71 | -9.93311 | 1251.44 | 48.0075 | 1250.69 | 1.56482 | 1250.69 | 32.525
1251.37 | -2.91806 | 1294.14 | -8.25541 | 1289.64 | -5.90199 | 1289.64 | 3.25274 | 1291.14 | 34.6084 | 1340.98 | 19.8836 | 1311.78 | -35.9416 | 1157.19 | 5.70237 | 1160.24 | -33.3969 | 1261.97 | 2.75867 | 1301.06 | 54.4824 | 1257.46 | -10.2562 | 1252.2 | -11.8365 | 1251.44 | -15.7424 | 1251.44 | 66.0632
1252.12 | -2.51597 | 1294.88 | -0.348536 | 1290.39 | -11.74 | 1290.39 | -2.57296 | 1291.89 | 15.958 | 1341.73 | 13.9404 | 1312.53 | 15.0373 | 1157.96 | 4.54196 | 1161 | -35.612 | 1262.72 | 3.26982 | 1301.81 | 23.6303 | 1258.21 | -6.78582 | 1252.95 | -23.1187 | 1252.2 | 0.801261 | 1252.2 | 59.4879
1252.88 | -4.55517 | 1295.63 | 16.8392 | 1291.14 | -28.038 | 1291.14 | -15.0723 | 1292.64 | -76.6431 | 1342.48 | 2.04542 | 1313.28 | -2.66234 | 1158.72 | 6.05233 | 1161.77 | -29.0032 | 1263.47 | 3.66923 | 1302.56 | -8.60248 | 1258.96 | -0.876011 | 1253.7 | 8.36778 | 1252.95 | 31.4943 | 1252.95 | 71.4909
1253.63 | -19.7199 | 1296.38 | 6.34566 | 1291.89 | -47.447 | 1291.89 | 2.81783 | 1293.39 | 2.86762 | 1343.22 | -7.73396 | 1314.03 | -16.2205 | 1159.48 | 7.14275 | 1162.53 | -15.7973 | 1264.22 | 3.26596 | 1303.31 | -50.9245 | 1259.72 | 3.1641 | 1254.45 | 55.9104 | 1253.7 | -1.74392 | 1253.7 | 36.2159
1254.38 | -32.7306 | 1297.13 | -38.2814 | 1292.64 | -40.962 | 1292.64 | -3.54147 | 1294.14 | 69.2333 | 1343.97 | -4.20496 | 1314.79 | 31.2578 | 1160.24 | 7.76531 | 1163.29 | 0.332069 | 1264.97 | 1.72652 | 1304.06 | -207.787 | 1260.47 | 9.37649 | 1255.21 | 39.4073 | 1254.45 | -45.0026 | 1254.45 | -21.0803
1255.13 | -38.5093 | 1297.87 | -101.775 | 1293.39 | -31.0281 | 1293.39 | -33.77 | 1294.88 | 28.0304 | 1344.72 | -30.8832 | 1315.53 | 1.72559 | 1161 | 8.51313 | 1164.05 | 8.49942 | 1265.73 | 1.91617 | 1304.81 | -227.222 | 1261.22 | 11.8626 | 1255.96 | -0.0536396 | 1255.21 | -57.2195 | 1255.21 | -64.8743
1255.89 | -21.4087 | 1298.62 | -128.281 | 1294.14 | -42.7325 | 1294.14 | -4.41496 | 1295.63 | 35.2651 | 1345.46 | -9.19121 | 1316.28 | 12.1284 | 1161.77 | 14.4773 | 1164.81 | 20.9817 | 1266.48 | 1.82156 | 1305.56 | -187.98 | 1261.97 | 7.70292 | 1256.71 | -54.2833 | 1255.96 | -57.1252 | 1255.96 | -70.9844
1256.64 | -9.22522 | 1299.37 | -118.35 | 1294.88 | -32.9836 | 1294.88 | -2.28788 | 1296.38 | 37.788 | 1346.21 | 9.48969 | 1317.03 | -67.4459 | 1162.53 | 25.7056 | 1165.57 | 20.6842 | 1267.23 | 2.59642 | 1306.32 | -199.875 | 1262.72 | 16.1044 | 1257.46 | -58.6102 | 1256.71 | -28.5909 | 1256.71 | -24.5023
1257.39 | -1.16033 | 1300.12 | -142.2 | 1295.63 | -28.4078 | 1295.63 | 3.87405 | 1297.13 | 83.5112 | 1346.96 | 20.9107 | 1317.78 | -14.347 | 1163.29 | 39.2547 | 1166.33 | 20.9741 | 1267.98 | 1.80615 | 1307.07 | -91.4412 | 1263.47 | 11.6254 | 1258.21 | -90.9907 | 1257.46 | 0.933234 | 1257.46 | 27.3661
1258.14 | 0.942052 | 1300.86 | -151.178 | 1296.38 | -53.3206 | 1296.38 | 1.46556 | 1297.87 | 131.287 | 1347.7 | 23.6935 | 1318.53 | 96.5837 | 1164.05 | 55.9683 | 1167.09 | 20.3637 | 1268.73 | 1.85153 | 1307.82 | -150.119 | 1264.22 | 7.30134 | 1258.96 | -122.012 | 1258.21 | 0.933234 | 1258.21 | 37.7667
1258.89 | 4.19903 | 1301.61 | -159.056 | 1297.13 | -44.9262 | 1297.13 | -3.59995 | 1298.62 | 121.157 | 1348.45 | 1.5187 | 1319.28 | 0 | 1164.81 | 59.6742 | 1167.85 | 13.1388 | 1269.48 | 0.804825 | 1308.57 | -136.631 | 1264.97 | 4.83394 | 1259.72 | -155.573 | 1258.96 | 6.24984 | 1258.96 | 16.2315
1259.64 | 4.23349 | 1302.36 | -164.607 | 1297.87 | -5.88421 | 1297.87 | -3.73517 | 1299.37 | 65.3478 | 1349.2 | -22.4381 | 1320.03 | 16.0233 | 1165.57 | 46.965 | 1168.61 | 7.26904 | 1270.23 | 0.0723486 | 1309.32 | -169.129 | 1265.73 | 4.18393 | 1260.47 | -165.496 | 1259.72 | 37.1502 | 1259.72 | 3.26698
1260.4 | -2.84913 | 1303.11 | -135.154 | 1298.62 | -8.54011 | 1298.62 | 8.55581 | 1300.12 | 5.01833 | 1349.94 | -2.61603 | 1320.78 | 30.1239 | 1166.33 | 19.7046 | 1169.38 | 5.39755 | 1270.98 | 0.611325 | 1310.07 | -51.7211 | 1266.48 | -2.88953 | 1261.22 | -143.003 | 1260.47 | 69.5966 | 1260.47 | 23.3961
1261.15 | 3.84288 | 1303.85 | -156.573 | 1299.37 | -55.8556 | 1299.37 | 0 | 1300.86 | -5.56011 | 1350.69 | 62.5828 | 1321.53 | 0 | 1167.09 | 16.8754 | 1170.14 | -0.992367 | 1271.73 | 0.342479 | 1310.82 | -43.4372 | 1267.23 | -1.56711 | 1261.97 | -47.3459 | 1261.22 | 100.497 | 1261.22 | 81.3953
1261.9 | 15.0843 | 1304.6 | -161.559 | 1300.12 | -67.1298 | 1300.12 | 0.325274 | 1301.61 | -4.51486 | 1351.44 | 156.742 | 1322.28 | -92.9846 | 1167.85 | 28.4169 | 1170.9 | -4.03281 | 1272.48 | 0.115587 | 1311.56 | 9.1335 | 1267.98 | 1.78004 | 1262.72 | 18.6845 | 1261.97 | 97.6596 | 1261.97 | 142.827
1262.65 | 16.8535 | 1305.35 | -182.204 | 1300.86 | -66.4081 | 1300.86 | 0.047512 | 1302.36 | -21.6877 | 1352.18 | 236.259 | 1323.03 | 0 | 1168.61 | 33.6369 | 1171.66 | 1.52982 | 1273.23 | -0.934967 | 1312.31 | 4.93846 | 1268.73 | 2.9026 | 1263.47 | 9.70878 | 1262.72 | 113.543 | 1262.72 | 172.043
1263.4 | 15.452 | 1306.09 | -194.207 | 1301.61 | -29.03 | 1301.61 | -5.81108 | 1303.11 | -67.7338 | 1352.93 | 302.783 | 1323.78 | -9.7126 | 1169.38 | 29.2421 | 1172.42 | 6.32274 | 1273.98 | -0.102744 | 1313.06 | 49.9156 | 1269.48 | 4.19888 | 1264.22 | -22.4929 | 1263.47 | 94.0587 | 1263.47 | 156.97
1264.15 | 11.0691 | 1306.84 | -168.147 | 1302.36 | -42.7183 | 1302.36 | 3.1431 | 1303.85 | 2.56663 | 1353.67 | 320.262 | 1324.52 | 0 | 1170.14 | 20.7619 | 1173.18 | 8.81997 | 1274.73 | 0.0689238 | 1313.81 | -10.5141 | 1270.23 | 1.55964 | 1264.97 | -41.6601 | 1264.22 | 96.0383 | 1264.22 | 110.343
1264.9 | 6.34162 | 1307.59 | -145.607 | 1303.11 | -71.887 | 1303.11 | -1.73967 | 1304.6 | 12.8879 | 1354.42 | 324.379 | 1325.27 | 28.7927 | 1170.9 | 9.99035 | 1173.94 | 3.65659 | 1275.48 | 1.81171 | 1314.56 | 150.968 | 1270.98 | -1.43076 | 1265.73 | -61.8644 | 1264.97 | 29.0339 | 1264.97 | 53.2228
1265.65 | 5.42254 | 1308.33 | -37.06 | 1303.85 | -72.758 | 1303.85 | -6.76863 | 1305.35 | 2.84573 | 1355.17 | 281.153 | 1326.02 | 0.493026 | 1171.66 | -1.03168 | 1174.7 | 5.10771 | 1276.23 | 1.54972 | 1315.31 | 110.983 | 1271.73 | 1.0217 | 1266.48 | -116.38 | 1265.73 | 3.38415 | 1265.73 | 69.1544
1266.41 | 1.48775 | 1309.08 | -9.86559 | 1304.6 | -48.9225 | 1304.6 | -2.51082 | 1306.09 | 10.0476 | 1355.91 | 267.915 | 1326.77 | -60.7901 | 1172.42 | -6.07117 | 1175.46 | 11.4324 | 1276.98 | 3.54765 | 1316.06 | -42.4814 | 1272.48 | 5.67072 | 1267.23 | -144.899 | 1266.48 | 5.24119 | 1266.48 | 59.0744
1267.16 | 1.78071 | 1309.83 | -6.38311 | 1305.35 | -28.5251 | 1305.35 | 4.62694 | 1306.84 | 38.8223 | 1356.66 | 269.934 | 1327.52 | -5.6698 | 1173.18 | -13.1294 | 1176.22 | 15.7128 | 1277.73 | 3.67651 | 1316.81 | -195.892 | 1273.23 | 8.29315 | 1267.98 | -137.764 | 1267.23 | -21.125 | 1267.23 | 62.1346
1267.91 | 1.13736 | 1310.57 | -6.1037 | 1306.09 | -7.11083 | 1306.09 | -6.99157 | 1307.59 | 72.67 | 1357.4 | 293.417 | 1328.27 | -7.09957 | 1173.94 | -11.2101 | 1176.98 | 15.4633 | 1278.48 | 3.42992 | 1317.56 | -226.054 | 1273.98 | 4.99644 | 1268.73 | -124.337 | 1267.98 | -13.6309 | 1267.98 | 54.4014
1268.66 | -0.172327 | 1311.32 | -37.4259 | 1306.84 | 0.291544 | 1306.84 | 13.6067 | 1308.33 | 89.4051 | 1358.15 | 366.613 | 1329.02 | 0 | 1174.7 | 4.99876 | 1177.74 | 11.0754 | 1279.23 | 2.69317 | 1318.31 | -134.241 | 1274.73 | 2.02846 | 1269.48 | -67.8363 | 1268.73 | 12.5657 | 1268.73 | 19.5191
1269.41 | -5.32489 | 1312.07 | -51.1398 | 1307.59 | 20.913 | 1307.59 | 22.1625 | 1309.08 | 98.1119 | 1358.89 | 474.177 | 1329.76 | -4.53584 | 1175.46 | 18.4595 | 1178.5 | 12.4286 | 1279.98 | 2.49667 | 1319.06 | 73.2804 | 1275.48 | 1.32616 | 1270.23 | -54.9628 | 1269.48 | 27.158 | 1269.48 | -18.1648
1270.16 | 7.97872 | 1312.81 | -112.943 | 1308.33 | 11.1107 | 1308.33 | 1.48384 | 1309.83 | 97.51 | 1359.64 | 525.418 | 1330.51 | -48.5137 | 1176.22 | 16.636 | 1179.26 | 9.61847 | 1280.73 | 2.02319 | 1319.81 | 277.297 | 1276.23 | 1.79311 | 1270.98 | 8.27838 | 1270.23 | 19.1737 | 1270.23 | -0.672004
1270.91 | -1.72901 | 1313.56 | -113.98 | 1309.08 | -1.41506 | 1309.08 | -0.0767501 | 1310.57 | 69.6328 | 1360.38 | 507.896 | 1331.26 | -3.00746 | 1176.98 | 16.8975 | 1180.02 | 6.41871 | 1281.48 | 0.811675 | 1320.56 | 281.439 | 1276.98 | 8.44632 | 1271.73 | -3.82629 | 1270.98 | 17.5712 | 1270.98 | 40.5374
1271.66 | -11.7125 | 1314.3 | -115.302 | 1309.83 | 2.4639 | 1309.83 | 6.42143 | 1311.32 | -1.09451 | 1361.13 | 545.574 | 1332.01 | -8.03632 | 1177.74 | 16.6249 | 1180.78 | 0.00383894 | 1282.23 | -0.384004 | 1321.31 | 365.818 | 1277.73 | 14.1058 | 1272.48 | -57.0368 | 1271.73 | 35.1989 | 1271.73 | 48.5704
1272.41 | -6.03143 | 1315.05 | -46.58 | 1310.57 | -15.7576 | 1310.57 | 7.02812 | 1312.07 | -116.21 | 1361.87 | 578.212 | 1332.76 | 38.8504 | 1178.5 | 13.3426 | 1181.54 | -4.09039 | 1282.98 | 1.55528 | 1322.05 | 425.876 | 1278.48 | 15.4581 | 1273.23 | -78.8324 | 1272.48 | 64.7702 | 1272.48 | 36.2572
1273.16 | -6.45076 | 1315.8 | -34.4705 | 1311.32 | -27.1563 | 1311.32 | -11.6295 | 1312.81 | -133.875 | 1362.62 | 620.069 | 1333.51 | 6.65585 | 1179.26 | 10.0382 | 1182.3 | -7.09437 | 1283.73 | 3.03479 | 1322.8 | 325.779 | 1279.23 | 11.6478 | 1273.98 | -82.5335 | 1273.23 | 23.8776 | 1273.23 | 36.3089
1273.91 | -3.22825 | 1316.54 | -25.8061 | 1312.07 | 0.188437 | 1312.07 | -5.99016 | 1313.56 | -78.3834 | 1363.36 | 689.007 | 1334.25 | 0.936749 | 1180.02 | 12.348 | 1183.06 | -8.10785 | 1284.48 | 2.36524 | 1323.55 | 86.5027 | 1279.98 | 6.52992 | 1274.73 | -84.1964 | 1273.98 | 8.23885 | 1273.98 | 78.8933
1274.66 | 2.32067 | 1317.29 | -40.315 | 1312.81 | -0.974184 | 1312.81 | -63.4248 | 1314.3 | -32.1348 | 1364.11 | 716.888 | 1335 | 87.0683 | 1180.78 | 9.61091 | 1183.82 | -12.6532 | 1285.22 | 3.15209 | 1324.3 | -124.311 | 1280.73 | 4.89558 | 1275.48 | 0.0178799 | 1274.73 | -34.4165 | 1274.73 | 107.903
1275.41 | 3.23974 | 1318.03 | 13.7542 | 1313.56 | 17.1975 | 1313.56 | -40.8895 | 1315.05 | -0.191539 | 1364.85 | 741.653 | 1335.75 | 94.7102 | 1181.54 | 15.1625 | 1184.58 | -18.6784 | 1285.97 | 1.19739 | 1325.05 | -82.3077 | 1281.48 | 5.32518 | 1276.23 | 30.9322 | 1275.48 | -33.7001 | 1275.48 | 139.074
1276.16 | -0.166582 | 1318.78 | 17.1071 | 1314.3 | 26.495 | 1314.3 | 0 | 1315.8 | 22.9519 | 1365.6 | 837.199 | 1336.5 | 0 | 1182.3 | 29.0652 | 1185.34 | -26.5252 | 1286.72 | 1.30142 | 1325.8 | 13.3285 | 1282.23 | 14.1152 | 1276.98 | 16.3243 | 1276.23 | 104.503 | 1276.23 | 164.021
1276.91 | -13.8665 | 1319.52 | 17.1762 | 1315.05 | 20.7779 | 1315.05 | 6.7467 | 1316.54 | 23.5101 | 1366.34 | 858.321 | 1337.24 | -93.7735 | 1183.06 | 37.818 | 1186.09 | -31.1415 | 1287.47 | 1.39817 | 1326.55 | 103.124 | 1282.98 | 11.2798 | 1277.73 | 43.7699 | 1276.98 | 124.525 | 1276.98 | 124.238
1277.66 | -28.6062 | 1320.27 | 1.11474 | 1315.8 | 33.3498 | 1315.8 | 5.29941 | 1317.29 | -0.191539 | 1367.09 | 870.497 | 1337.99 | -13.4596 | 1183.82 | 33.7069 | 1186.85 | -34.134 | 1288.22 | 1.033 | 1327.29 | 211.186 | 1283.73 | 8.85537 | 1278.48 | 33.9718 | 1277.73 | 119.247 | 1277.73 | 87.3606
1278.41 | -40.9046 | 1321.01 | -2.55785 | 1316.54 | 54.8459 | 1316.54 | -28.467 | 1318.03 | -33.5084 | 1367.83 | 911.44 | 1338.74 | -13.7061 | 1184.58 | 24.2726 | 1187.61 | -23.454 | 1288.97 | 0.994473 | 1328.04 | 171.359 | 1284.48 | 5.72676 | 1279.23 | -6.54404 | 1278.48 | 102.128 | 1278.48 | 68.9477
1279.16 | -55.65 | 1321.76 | -45.2867 | 1317.29 | 61.7362 | 1317.29 | -33.1962 | 1318.78 | -57.3633 | 1368.58 | 1028.49 | 1339.49 | 3.64839 | 1185.34 | 6.72647 | 1188.37 | -21.667 | 1289.72 | -0.000856197 | 1328.79 | 135.675 | 1285.22 | 1.15432 | 1279.98 | -77.545 | 1279.23 | 90.0052 | 1279.23 | 87.4123
1279.91 | -49.2222 | 1322.51 | -46.2862 | 1318.03 | 60.4136 | 1318.03 | -19.7504 | 1319.52 | -52.241 | 1369.32 | 1128.36 | 1340.24 | 0 | 1186.09 | 6.66385 | 1189.13 | -15.6878 | 1290.47 | -0.618602 | 1329.54 | 216.761 | 1285.97 | 6.25349 | 1280.73 | -125.696 | 1279.98 | 69.3515 | 1279.98 | 83.8662
1280.66 | -44.9658 | 1323.25 | -50.6213 | 1318.78 | 50.5011 | 1318.78 | 1.89682 | 1320.27 | -1.63629 | 1370.06 | 1225.16 | 1340.98 | 85.4413 | 1186.85 | 13.3316 | 1189.89 | -9.74708 | 1291.21 | -1.35836 | 1330.29 | 194.936 | 1286.72 | 5.14586 | 1281.48 | -114.288 | 1280.73 | 41.1 | 1280.73 | -3.50476
1281.41 | -46.2237 | 1323.99 | -21.9808 | 1319.52 | 53.5588 | 1319.52 | -1.28282 | 1321.01 | 7.10885 | 1370.81 | 1309.63 | 1341.73 | 101.563 | 1187.61 | 21.6939 | 1190.65 | 3.01933 | 1291.96 | 0.277836 | 1331.03 | 11.47 | 1287.47 | 1.43636 | 1282.23 | -66.4416 | 1281.48 | 42.005 | 1281.48 | -16.3762
1282.16 | -46.8614 | 1324.74 | -4.28901 | 1320.27 | 66.8027 | 1320.27 | -5.5991 | 1321.76 | -8.84365 | 1371.55 | 1363.35 | 1342.48 | 0.690236 | 1188.37 | 32.4617 | 1191.4 | 4.0808 | 1292.71 | 1.70897 | 1331.78 | 556.453 | 1288.22 | -0.0130748 | 1282.98 | -43.162 | 1282.23 | 48.5564 | 1282.23 | -5.56213
1282.91 | -36.8319 | 1325.48 | 3.30389 | 1321.01 | 75.5739 | 1321.01 | -5.59545 | 1322.51 | 47.5948 | 1372.3 | 1441.58 | 1343.22 | -69.8617 | 1189.13 | 39.4242 | 1192.16 | -2.23235 | 1293.46 | 3.62086 | 1332.53 | 485.721 | 1288.97 | -0.00373565 | 1283.73 | -15.5555 | 1282.98 | 68.4654 | 1282.98 | 9.85262
1283.65 | -29.7493 | 1326.23 | -18.6827 | 1321.76 | 65.6116 | 1321.76 | 2.17824 | 1323.25 | 69.3865 | 1373.04 | 1530.93 | 1343.97 | -1.33117 | 1189.89 | 51.8424 | 1192.92 | -8.30939 | 1294.21 | 4.13372 | 1333.28 | -41.5255 | 1289.72 | -0.961931 | 1284.48 | 1.94891 | 1283.73 | 34.7182 | 1283.73 | 2.32617
1284.4 | -29.8757 | 1326.97 | 3.1253 | 1322.51 | 67.7129 | 1322.51 | 5.62834 | 1323.99 | 43.9829 | 1373.78 | 1661.63 | 1344.72 | -176.109 | 1190.65 | 61.6745 | 1193.68 | -12.3787 | 1294.95 | 4.89145 | 1334.02 | -333.797 | 1290.47 | -2.83723 | 1285.22 | 17.8441 | 1284.48 | 31.6168 | 1284.48 | -27.7693
1285.15 | -22.2474 | 1327.72 | -46.0125 | 1323.25 | 67.4569 | 1323.25 | 6.20579 | 1324.74 | 58.1185 | 1374.53 | 1822.48 | 1345.46 | 31.7509 | 1191.4 | 44.2537 | 1194.44 | -21.9069 | 1295.7 | 3.60844 | 1334.77 | -465.755 | 1291.21 | -3.12114 | 1285.97 | 45.7725 | 1285.22 | 8.20115 | 1285.22 | -19.1263
1285.9 | -9.60434 | 1328.46 | -81.4538 | 1323.99 | 92.2239 | 1323.99 | -9.06382 | 1325.48 | 17.9062 | 1375.27 | 1984.04 | 1346.21 | 0 | 1192.16 | 36.2229 | 1195.2 | -27.6078 | 1296.45 | 0.909709 | 1335.52 | -562.453 | 1291.96 | -1.70159 | 1286.72 | 72.7532 | 1285.97 | 25.3576 | 1285.97 | -30.9639
1286.65 | -9.03566 | 1329.21 | -127.838 | 1324.74 | 121.428 | 1324.74 | 0.950239 | 1326.23 | -18.6997 | 1376.02 | 2102.03 | 1346.96 | -0.788841 | 1192.92 | 33.4232 | 1195.96 | -24.2564 | 1297.2 | 0.0012843 | 1336.27 | -521.353 | 1292.71 | -0.0186783 | 1287.47 | 76.2398 | 1286.72 | 17.722 | 1286.72 | -65.3602
1287.4 | 0.597399 | 1329.95 | -182.08 | 1325.48 | 142.857 | 1325.48 | 28.0796 | 1326.97 | -44.6889 | 1376.76 | 2223.86 | 1347.7 | -11.6354 | 1193.68 | 24.5746 | 1196.71 | -24.4003 | 1297.95 | -2.82202 | 1337.01 | -397.36 | 1293.46 | -0.132616 | 1288.22 | 50.0458 | 1287.47 | 13.3858 | 1287.47 | -46.7095
1288.15 | 3.91756 | 1330.7 | -146.5 | 1326.23 | 164.783 | 1326.23 | 10.0872 | 1327.72 | -42.9377 | 1377.5 | 2348.2 | 1348.45 | 47.5277 | 1194.44 | 28.1995 | 1197.47 | -33.9574 | 1298.69 | -8.73192 | 1337.76 | -415.255 | 1294.21 | 1.3411 | 1288.97 | 22.1711 | 1288.22 | 18.1651 | 1288.22 | -17.4928
1288.9 | -6.40481 | 1331.44 | -87.9521 | 1326.97 | 175.179 | 1326.97 | 5.40906 | 1328.46 | -2.22733 | 1378.25 | 2546.85 | 1349.2 | 2.02141 | 1195.2 | 28.019 | 1198.23 | -20.1698 | 1299.44 | -4.27456 | 1338.51 | -431.876 | 1294.95 | 0.397847 | 1289.72 | -13.249 | 1288.97 | 21.6435 | 1288.97 | -11.362
1289.64 | -25.4412 | 1332.18 | -22.9631 | 1327.72 | 160.179 | 1327.72 | 2.21479 | 1329.21 | 28.0687 | 1378.99 | 2709.68 | 1349.94 | -90.4209 | 1195.96 | 20.5519 | 1198.99 | -13.6609 | 1300.53 | 26.0362 | 1339.26 | -444.143 | 1295.7 | 0.282042 | 1290.47 | -23.959 | 1289.72 | 17.9011 | 1289.72 | 9.33569
1290.39 | -26.3143 | 1332.93 | -66.3112 | 1328.46 | 127.679 | 1328.46 | 29.2564 | 1329.95 | 71.1541 | 1379.73 | 2810.63 | 1350.69 | -52.9016 | 1196.71 | 11.8581 | 1199.74 | -13.2943 | 1301.28 | 11.8875 | 1340 | -156.809 | 1296.45 | -3.79356 | 1291.21 | -34.0612 | 1290.47 | 38.2532 | 1290.47 | 2.01601
1291.14 | -30.295 | 1333.67 | -51.7303 | 1329.21 | 101.187 | 1329.21 | 40.8493 | 1330.7 | 132.644 | 1380.48 | 3182.26 | 1351.44 | -24.109 | 1197.47 | 12.6501 | 1200.5 | -17.3156 | 1302.03 | -2.27413 | 1340.75 | 81.4049 | 1297.2 | -7.72907 | 1291.96 | -35.0267 | 1291.21 | 14.2436 | 1291.21 | -3.33935
1291.89 | -24.2636 | 1334.42 | -90.2737 | 1329.95 | 92.0426 | 1329.95 | 25.3495 | 1331.44 | 168.741 | 1381.22 | 3378.6 | 1352.18 | 18.3899 | 1198.23 | 15.8624 | 1201.26 | -21.9837 | 1302.78 | -16.7976 | 1341.5 | -110.133 | 1297.95 | -12.1371 | 1292.71 | -30.0024 | 1291.96 | -40.0536 | 1291.96 | -16.5727
1292.64 | -19.8865 | 1335.16 | -114.965 | 1330.7 | 75.6593 | 1330.7 | -0.771156 | 1332.18 | 147.491 | 1381.96 | 3554.98 | 1352.93 | 144.654 | 1198.99 | 15.3319 | 1202.02 | -23.4252 | 1303.53 | -36.1923 | 1342.24 | 113.16 | 1298.69 | -27.8941 | 1293.46 | -2.52106 | 1292.71 | -0.0188532 | 1292.71 | -6.55463
1293.39 | -16.2964 | 1335.91 | -110.538 | 1331.44 | 80.5408 | 1331.44 | -6.92578 | 1332.93 | 93.7613 | 1382.71 | 3701.99 | 1353.67 | 111.917 | 1199.74 | 20.9792 | 1202.77 | -14.4018 | 1304.28 | -2.79098 | 1342.99 | 53.7389 | 1299.44 | -47.7211 | 1294.21 | 3.71902 | 1293.46 | 35.9908 | 1293.46 | 6.43057
1294.14 | -12.3271 | 1336.65 | -102.899 | 1332.18 | 98.3428 | 1332.18 | -13.9064 | 1333.67 | 76.0794 | 1383.45 | 3692.75 | 1354.42 | 14.988 | 1200.5 | 22.0586 | 1203.53 | -3.27654 | 1305.03 | -0.801115 | 1343.74 | -96.9637 | 1301.28 | -0.639406 | 1294.95 | 0.0715195 | 1294.21 | 36.5564 | 1294.21 | 3.55645
1294.88 | -10.2936 | 1337.39 | -91.9473 | 1332.93 | 88.9565 | 1332.93 | 14.736 | 1334.42 | 45.7779 | 1384.19 | 3813.82 | 1355.17 | -13.1145 | 1201.26 | 27.8201 | 1204.29 | 1.70449 | 1305.78 | 8.5926 | 1344.48 | -187.608 | 1302.03 | -7.49848 | 1295.7 | -0.536396 | 1294.95 | 42.1086 | 1294.95 | 3.07054
1295.63 | -10.3281 | 1338.14 | -65.9655 | 1333.67 | 95.502 | 1333.67 | 0.687096 | 1335.16 | -18.5301 | 1384.94 | 3892.14 | 1355.91 | 10.6001 | 1202.02 | 33.5227 | 1205.05 | 6.08856 | 1306.53 | 21.32 | 1345.23 | -316.486 | 1302.78 | -11.1024 | 1296.45 | 12.4623 | 1295.7 | 16.1949 | 1295.7 | -0.372187
1296.38 | -17.5888 | 1338.88 | -81.6093 | 1334.42 | 92.7466 | 1334.42 | -15.3537 | 1335.91 | -21.5017 | 1385.68 | 3925.58 | 1356.66 | -10.3535 | 1202.77 | 31.596 | 1205.8 | 8.36506 | 1307.28 | 15.5184 | 1345.98 | -239.967 | 1303.53 | -5.81278 | 1297.2 | -26.4086 | 1296.45 | -6.37239 | 1296.45 | -20.0774
1297.13 | -31.329 | 1339.62 | -120.818 | 1335.16 | 105.464 | 1335.16 | -52.4751 | 1336.65 | -49.6853 | 1386.42 | 3982.97 | 1357.4 | -81.2013 | 1203.53 | 25.3225 | 1206.56 | 4.87546 | 1308.03 | -11.4353 | 1346.72 | -310.167 | 1304.28 | 0.988172 | 1297.95 | -5.57852 | 1297.2 | -2.50748 | 1297.2 | 9.66653
1297.87 | -46.2754 | 1340.37 | -98.3131 | 1335.91 | 66.6392 | 1335.91 | -50.6806 | 1337.39 | -44.4481 | 1387.16 | 3980.9 | 1358.15 | 0 | 1204.29 | 22.6075 | 1207.32 | 3.91188 | 1308.78 | -8.94147 | 1347.47 | -404.741 | 1305.03 | -0.639406 | 1298.69 | 15.2515 | 1297.95 | -57.8134 | 1297.95 | 34.8409
1298.62 | -53.0192 | 1341.11 | -87.5632 | 1336.65 | 26.0256 | 1336.65 | -22.0894 | 1338.14 | -5.51086 | 1387.91 | 3977.03 | 1358.89 | 22.3341 | 1205.05 | 32.7196 | 1208.07 | -0.165075 | 1309.53 | -32.7682 | 1348.22 | -342.984 | 1305.78 | -2.55762 | 1299.44 | 27.392 | 1298.69 | -185.167 | 1298.69 | -2.56396
1299.37 | -38.5839 | 1341.85 | -132.115 | 1337.39 | -20.4579 | 1337.39 | 4.87546 | 1338.88 | -39.676 | 1388.65 | 3881.28 | 1359.64 | 68.432 | 1205.8 | 47.746 | 1208.83 | 0.589278 | 1310.28 | -71.1312 | 1348.96 | -249.844 | 1306.53 | -5.81278 | 1310.28 | 70.5553 | 1299.44 | -38.47 | 1299.44 | -8.46726
1300.12 | -45.1783 | 1342.6 | -79.9358 | 1338.14 | -7.92147 | 1338.14 | 40.4948 | 1339.62 | 18.7763 | 1389.39 | 3769.37 | 1360.38 | -24.3555 | 1206.56 | 52.1334 | 1209.59 | -4.61633 | 1311.03 | 92.1928 | 1349.71 | -235.559 | 1307.28 | -8.54478 | 1311.03 | 1.96377
1300.86 | -50.911 | 1343.34 | -35.0898 | 1338.88 | -4.11362 | 1338.88 | 32.3995 | 1340.37 | 2.00843 | 1390.13 | 3662.87 | 1361.13 | 0 | 1207.32 | 54.8852 | 1210.34 | -6.47246 | 1311.78 | 104.998 | 1350.45 | -313.672 | 1308.03 | -9.76547 | 1311.78 | 545.787
1301.61 | -54.0129 | 1344.08 | 0.518483 | 1339.62 | 1.4115 | 1339.62 | 7.29491 | 1341.11 | -30.1045 | 1390.87 | 3505.76 | 1361.87 | -13.9033 | 1208.07 | 58.4254 | 1211.1 | -5.61637 | 1312.53 | 43.7124 | 1351.2 | -102.539 | 1308.78 | 1.22068 | 1312.53 | 257.814
1302.36 | -55.5696 | 1344.82 | -17.7264 | 1340.37 | 10.5027 | 1340.37 | 0 | 1341.85 | -7.63421 | 1391.62 | 3331.65 | 1362.62 | 0 | 1208.83 | 52.0192 | 1211.86 | -1.14209 | 1313.28 | -13.9549 | 1351.94 | 86.3965 | 1309.53 | -4.41771 | 1313.28 | 91.7359
1303.11 | -41.278 | 1345.57 | -52.9775 | 1341.11 | 37.5879 | 1341.11 | -15.1929 | 1342.6 | 50.5062 | 1392.36 | 3160 | 1363.36 | 75.6301 | 1209.59 | 52.4723 | 1212.61 | 4.77373 | 1314.03 | -31.8895 | 1352.69 | 159.73 | 1310.28 | -10.7536 | 1314.03 | -78.9714
1303.85 | -20.5413 | 1346.31 | -74.8287 | 1341.85 | 89.113 | 1341.85 | -5.67951 | 1343.34 | 43.2058 | 1393.1 | 2997.04 | 1364.11 | 0 | 1210.34 | 48.3759 | 1213.37 | 9.50139 | 1314.79 | -31.9541 | 1353.44 | 227.222 | 1311.03 | 0 | 1314.78 | -204.512
1304.6 | -11.8159 | 1347.05 | -15.0648 | 1342.6 | 120.01 | 1342.6 | 5.68682 | 1344.08 | 4.36163 | 1393.84 | 2776.77 | 1364.85 | 60.3463 | 1211.1 | 45.3146 | 1214.13 | 7.76618 | 1315.53 | -9.38079 | 1354.18 | 117.408 | 1311.78 | 7.44036 | 1315.53 | 0.841614
1305.35 | 1.59689 | 1347.8 | 25.0139 | 1343.34 | 139.803 | 1343.34 | 37.6368 | 1344.82 | 1.09451 | 1394.59 | 2571.27 | 1365.6 | 59.7547 | 1211.86 | 54.0822 | 1214.88 | 2.55482 | 1316.28 | -0.839878 | 1354.93 | -128.081 | 1312.53 | 6.04529 | 1316.28 | -152.192
1306.09 | 2.46427 | 1348.54 | 44.676 | 1344.08 | 141.715 | 1344.08 | 40.7616 | 1345.57 | -1.8552 | 1395.33 | 2363.51 | 1366.34 | -28.9899 | 1212.61 | 59.8216 | 1215.64 | 2.56249 | 1317.03 | 9.52292 | 1355.67 | -203.857 | 1313.28 | 1.22068 | 1317.03 | 27.9135
1306.84 | 0.172327 | 1349.28 | 55.0687 | 1344.82 | 138.853 | 1344.82 | 38.6857 | 1346.31 | 65.2821 | 1396.07 | 2124.98 | 1367.09 | 38.8504 | 1213.37 | 56.1672 | 1216.39 | -1.14592 | 1317.78 | 21.2941 | 1356.42 | -81.9891 | 1314.03 | -5.05712 | 1317.78 | 62.4197
1307.59 | 5.84762 | 1350.02 | 38.6443 | 1345.57 | 123.007 | 1345.57 | 3.92522 | 1347.05 | 105.259 | 1396.81 | 1972.39 | 1367.83 | -84.4553 | 1214.13 | 59.4679 | 1217.15 | -7.49554 | 1318.53 | 35.5591 | 1357.16 | -56.0754 | 1314.78 | -2.84826 | 1318.53 | 91.0346
1308.33 | 14.8258 | 1350.77 | 54.7691 | 1346.31 | 104.899 | 1346.31 | -34.7459 | 1347.8 | 122.53 | 1397.55 | 1801.65 | 1368.58 | 0 | 1214.88 | 58.0754 | 1217.9 | -14.9892 | 1319.28 | 18.6841 | 1357.91 | -54.6417 | 1315.53 | -0.52315 | 1319.28 | 173.934
1309.08 | 9.71348 | 1351.51 | 99.1859 | 1347.05 | 101.955 | 1347.05 | -7.30222 | 1348.54 | 147.212 | 1398.29 | 1673.06 | 1369.32 | 0 | 1215.64 | 51.5293 | 1218.66 | -12.5917 | 1320.03 | 10.001 | 1358.65 | -106.416 | 1316.28 | 0.639406 | 1320.03 | 370.731
1309.83 | 5.14108 | 1352.25 | 110.984 | 1347.8 | 117.841 | 1347.8 | -9.14788 | 1349.28 | 175.992 | 1399.04 | 1540.22 | 1370.06 | -57.684 | 1216.39 | 46.6261 | 1219.42 | -24.9282 | 1320.78 | 24.7183 | 1359.4 | -327.638 | 1317.03 | -4.70835 | 1320.78 | 283.904
1310.57 | -0.539957 | 1352.99 | 88.0615 | 1348.54 | 170.258 | 1348.54 | -1.23531 | 1350.02 | 197.329 | 1399.78 | 1464.82 | 1370.81 | 13.8047 | 1217.15 | 43.5685 | 1220.17 | -20.8378 | 1321.53 | 9.18697 | 1360.14 | -492.996 | 1317.78 | -12.73 | 1321.53 | 107.306
1311.32 | -6.67478 | 1353.73 | 129.511 | 1349.28 | 193.009 | 1349.28 | -0.632275 | 1350.77 | 159.492 | 1400.52 | 1364.76 | 1371.55 | -21.6438 | 1217.9 | 49.82 | 1220.93 | -4.68735 | 1322.28 | -30.0547 | 1360.89 | -534.894 | 1318.53 | 0 | 1322.27 | -3.08592
1312.07 | -12.3099 | 1354.47 | 81.857 | 1350.02 | 206.698 | 1350.02 | -20.1451 | 1351.51 | 92.4971 | 1401.26 | 1229.59 | 1372.3 | 0 | 1218.66 | 46.9097 | 1221.68 | 6.15383 | 1323.03 | -74.4649 | 1361.63 | -461.029 | 1319.28 | 3.31328 | 1323.02 | 0
1312.81 | -17.3992 | 1355.22 | 85.1062 | 1350.77 | 222.381 | 1350.77 | -18.1496 | 1352.25 | 149.034 | 1402 | 1095.25 | 1373.04 | -45.9007 | 1219.42 | 25.945 | 1222.44 | 14.6494 | 1323.78 | -9.57461 | 1362.38 | -376.279 | 1320.03 | 0.697533 | 1323.77 | 0
1313.56 | -13.7 | 1355.96 | 69.2348 | 1351.51 | 274.969 | 1351.51 | -3.49396 | 1352.99 | 172.095 | 1402.74 | 968.826 | 1373.78 | -108.564 | 1220.17 | 7.30852 | 1223.19 | 18.9913 | 1324.52 | 19.9374 | 1363.12 | -203.804 | 1320.78 | 4.12707 | 1324.52 | 0
1314.3 | -18.5998 | 1356.7 | 64.2343 | 1352.25 | 306.907 | 1352.25 | 8.59967 | 1353.73 | 204.132 | 1403.48 | 857.926 | 1374.53 | -8.77586 | 1220.93 | 6.44282 | 1223.95 | 20.5614 | 1325.27 | -0.581454 | 1363.87 | -52.8893 | 1321.53 | -3.37141 | 1325.27 | 0
1315.05 | -21.6212 | 1357.44 | 77.0294 | 1352.99 | 328.016 | 1352.99 | 17.6489 | 1354.47 | 227.806 | 1404.22 | 857.039 | 1375.27 | 80.659 | 1221.68 | 29.3599 | 1224.7 | 3.2036 | 1326.02 | -89.4406 | 1364.61 | 75.5106 | 1322.27 | -18.8915 | 1326.02 | 0
1315.8 | -18.2322 | 1358.18 | 67.4201 | 1353.73 | 328.058 | 1353.73 | 39.9466 | 1355.22 | 233.525 | 1404.96 | 801.856 | 1376.02 | 117.587 | 1222.44 | 28.2658 | 1225.46 | 11.0734 | 1326.77 | -41.2703 | 1365.36 | -53.6858 | 1323.02 | -9.12606 | 1326.76 | 0
1316.54 | -17.6348 | 1358.93 | 33.736 | 1354.47 | 299.395 | 1354.47 | 42.7498 | 1355.96 | 277.853 | 1405.7 | 728.529 | 1376.76 | -7.98702 | 1223.19 | 23.6795 | 1226.21 | 7.61838 | 1327.52 | -23.9171 | 1366.1 | 71.8997 | 1323.77 | 0.639406 | 1327.51 | -31.9813
1317.29 | -8.77717 | 1359.67 | 25.5555 | 1355.22 | 255.247 | 1355.22 | 43.6927 | 1356.7 | 277.71 | 1406.45 | 627.566 | 1377.5 | -33.1313 | 1223.95 | 25.9929 | 1226.97 | 1.78127 | 1328.27 | -1.0983 | 1366.84 | 45.6675 | 1324.52 | 3.77831 | 1328.26 | 164.255
1318.03 | -1.51073 | 1360.41 | 56.0596 | 1355.96 | 222.942 | 1355.96 | 14.9772 | 1357.44 | 275.171 | 1407.19 | 565.097 | 1378.25 | 29.5322 | 1224.7 | 32.6128 | 1227.72 | 3.09419 | 1329.02 | -9.49708 | 1367.59 | 23.8958 | 1325.27 | 19.4728 | 1329.01 | 667.119
1318.78 | -4.3771 | 1361.15 | 66.5387 | 1356.7 | 181.259 | 1356.7 | 3.79365 | 1358.18 | 286.089 | 1407.93 | 528.201 | 1378.99 | 1.08466 | 1225.46 | 38.8679 | 1228.48 | 11.7261 | 1329.76 | -42.3686 | 1368.33 | 79.9181 | 1326.02 | 11.4512 | 1329.76 | -61.2975
1319.52 | -0.850145 | 1361.89 | 121.584 | 1357.44 | 155.489 | 1357.44 | 4.24684 | 1358.93 | 218.607 | 1408.67 | 463.142 | 1379.73 | 1.57768 | 1226.21 | 39.6563 | 1229.23 | 16.924 | 1330.51 | -84.0524 | 1369.08 | 86.7151 | 1326.76 | -4.1852 | 1330.5 | -13.4658
1320.27 | -0.792702 | 1362.63 | 151.944 | 1358.18 | 169.195 | 1358.18 | 7.97105 | 1359.67 | 201.018 | 1409.41 | 376.857 | 1380.48 | 1.8735 | 1226.97 | 27.3744 | 1229.99 | 16.5497 | 1331.26 | -31.98 | 1369.82 | 113.585 | 1327.51 | 1.10443 | 1331.25 | -171.409
1321.01 | 0.62612 | 1363.37 | 189.886 | 1358.93 | 200.888 | 1358.93 | 30.3675 | 1360.41 | 106.206 | 1410.15 | 298.122 | 1381.22 | 7.09957 | 1227.72 | 13.8878 | 1230.74 | 12.1906 | 1332.01 | -47.4079 | 1370.57 | 281.545 | 1328.26 | -1.22068 | 1332 | 87.3876
1321.76 | 1.46478 | 1364.11 | 186.735 | 1359.67 | 258.504 | 1359.67 | 26.8552 | 1361.15 | 323.559 | 1410.89 | 244.098 | 1381.96 | 12.3256 | 1228.48 | 10.8339 | 1231.5 | 8.26908 | 1332.76 | -31.3339 | 1371.31 | 343.887 | 1329.01 | -12.6719 | 1332.75 | -199.462
1322.51 | -2.52746 | 1364.85 | 236.359 | 1360.41 | 286.378 | 1360.41 | 27.6666 | 1361.89 | 353.992 | 1411.63 | 241.482 | 1382.71 | -2.46513 | 1229.23 | 20.003 | 1232.25 | 2.41853 | 1333.51 | -11.1122 | 1372.05 | 497.563 | 1329.76 | 0 | 1333.5 | -29.5968
1323.25 | 0.25849 | 1365.6 | 240.715 | 1361.15 | 331.905 | 1361.15 | 40.0636 | 1362.63 | 370.623 | 1412.37 | 196.597 | 1383.45 | -9.6633 | 1229.99 | 25.9782 | 1233.01 | 3.79672 | 1334.25 | 20.5706 | 1372.8 | 463.312 | 1330.5 | 8.83542 | 1334.24 | 86.2654
1323.99 | 4.48049 | 1366.34 | 261.039 | 1361.89 | 360.889 | 1361.89 | 49.449 | 1363.37 | 415.334 | 1413.11 | 147.147 | 1384.19 | -40.9704 | 1230.74 | 24.081 | 1233.76 | 6.9101 | 1335 | 53.7651 | 1373.54 | 453.701 | 1331.25 | 1.45319 | 1334.99 | 29.4565
1324.74 | 9.92601 | 1367.08 | 235.426 | 1362.63 | 377.503 | 1362.63 | 86.9688 | 1364.11 | 512.127 | 1413.85 | 56.2534 | 1384.94 | -3.94421 | 1231.5 | 20.4303 | 1234.51 | 2.83698 | 1335.75 | 68.8829 | 1374.28 | 336.506 | 1332 | 22.6117 | 1335.74 | -195.254
1325.48 | 21.9429 | 1367.82 | 283.155 | 1363.37 | 397.897 | 1363.37 | 148.712 | 1364.85 | 560.816 | 1414.59 | 28.39 | 1385.68 | 30.9127 | 1232.25 | 20.7177 | 1235.27 | 3.18824 | 1336.5 | 82.9153 | 1375.03 | 1.27444 | 1332.75 | -2.49949 | 1336.49 | -338.189
1326.23 | 20.0818 | 1368.56 | 315.077 | 1364.11 | 406.085 | 1364.11 | 251.762 | 1365.6 | 603.639 | 1415.33 | 41.2858 | 1386.42 | 5.91631 | 1233.01 | 15.4424 | 1236.02 | -0.00959736 | 1337.24 | 95.4748 | 1375.77 | -126.329 | 1333.5 | 14.1832 | 1337.23 | -360.211
1326.97 | 19.134 | 1369.3 | 327.44 | 1364.85 | 414.042 | 1364.85 | 295.941 | 1366.34 | 631.489 | 1416.07 | 36.7385 | 1387.16 | -121.679 | 1233.76 | 22.1396 | 1236.78 | -2.97134 | 1337.99 | 95.2163 | 1376.51 | -210.601 | 1334.24 | 7.20784 | 1337.98 | -182.77
1327.72 | 20.0588 | 1370.04 | 339.514 | 1365.6 | 434.856 | 1365.6 | 330.957 | 1367.08 | 686.669 | 1416.81 | 36.4137 | 1387.91 | 18.4885 | 1234.51 | 25.4109 | 1237.53 | -2.85617 | 1338.74 | 103.667 | 1377.26 | -136.525 | 1334.99 | 1.27881 | 1338.73 | -3.22619
1328.46 | 25.8949 | 1370.78 | 379.046 | 1366.34 | 462.321 | 1366.34 | 305.016 | 1367.82 | 732.337 | 1417.54 | 50.2664 | 1388.65 | -46.1965 | 1235.27 | 28.8111 | 1238.28 | -4.43206 | 1339.49 | 93.0585 | 1378 | 5.62878 | 1335.74 | 4.53397 | 1339.47 | 97.0661
1329.21 | 35.0512 | 1371.52 | 404.313 | 1367.08 | 515.016 | 1367.08 | 238.686 | 1368.56 | 732.923 | 1418.29 | 44.9202 | 1389.39 | 1.28187 | 1236.02 | 50.5678 | 1239.04 | -7.73547 | 1340.24 | 74.7104 | 1378.74 | 76.9444 | 1336.49 | 4.41771 | 1340.22 | 331.315
1329.95 | 39.1526 | 1372.26 | 461.174 | 1367.82 | 526.034 | 1367.82 | 173.916 | 1369.3 | 795.162 | 1419.02 | 32.279 | 1390.13 | -4.43723 | 1236.78 | 52.9181 | 1239.79 | -13.7933 | 1340.98 | 38.867 | 1379.49 | 34.6754 | 1337.23 | 4.41771 | 1340.97 | 552.239
1330.7 | 38.0267 | 1373 | 449.439 | 1368.56 | 532.356 | 1368.56 | 131.827 | 1370.04 | 868.746 | 1419.76 | 49.5202 | 1390.87 | -46.2458 | 1237.53 | 54.1595 | 1240.54 | -15.542 | 1341.73 | 12.6886 | 1380.23 | -95.6362 | 1337.98 | 4.06894 | 1341.71 | 131.151
1331.44 | 30.341 | 1373.74 | 462.764 | 1369.3 | 539.495 | 1369.3 | 82.6781 | 1370.78 | 975.154 | 1420.5 | 78.077 | 1391.62 | 3.35257 | 1238.28 | 46.6666 | 1241.3 | -6.55884 | 1342.48 | 37.5619 | 1380.97 | -236.781 | 1338.73 | 1.16256 | 1342.46 | 426.277
1332.18 | 12.0629 | 1374.48 | 458.737 | 1370.04 | 576.689 | 1370.04 | 70.537 | 1371.52 | 1103.24 | 1421.24 | 69.7549 | 1392.36 | 8.33213 | 1239.04 | 24.2763 | 1242.05 | 2.61432 | 1343.22 | 54.3595 | 1381.71 | -163.819 | 1339.47 | -6.04529 | 1343.21 | 363.437
1332.93 | -7.703 | 1375.22 | 476.717 | 1370.78 | 605.05 | 1370.78 | 85.3132 | 1372.26 | 1138.87 | 1421.98 | 49.9064 | 1393.1 | 32.4904 | 1239.79 | 20.5519 | 1242.8 | 7.31895 | 1343.97 | 50.9741 | 1382.46 | -43.6496 | 1340.22 | -11.9743 | 1343.95 | -28.7551
1333.67 | -8.16828 | 1375.96 | 507.353 | 1371.52 | 627.204 | 1371.52 | 148.318 | 1373 | 1153.9 | 1422.72 | 0.00877862 | 1393.84 | 53.2468 | 1240.54 | 14.9156 | 1243.56 | 3.62396 | 1344.72 | 48.1315 | 1383.2 | 90.5915 | 1340.97 | -11.7418 | 1344.7 | 12.7645
1334.42 | -3.21102 | 1376.7 | 550.779 | 1372.26 | 652.956 | 1372.26 | 240.272 | 1373.74 | 1190.82 | 1423.46 | -36.7912 | 1394.59 | -17.8475 | 1241.3 | 25.2488 | 1244.31 | 0.0172752 | 1345.46 | 77.6306 | 1383.94 | 179.59 | 1341.71 | -6.62657 | 1345.45 | -3.78726
1335.16 | -4.19328 | 1377.44 | 603.849 | 1373 | 681.14 | 1373 | 312.76 | 1374.48 | 1253.57 | 1424.2 | -26.0988 | 1395.33 | -38.5053 | 1242.05 | 25.0756 | 1245.06 | 1.15552 | 1346.21 | 112.531 | 1384.68 | 127.285 | 1342.46 | 1.39507 | 1346.19 | -85.2835
1335.91 | -5.93952 | 1378.18 | 650.438 | 1373.74 | 701.875 | 1373.74 | 372.815 | 1375.22 | 1338.14 | 1424.94 | -40.7942 | 1396.07 | -24.109 | 1242.8 | 25.3519 | 1245.82 | 5.92157 | 1346.96 | 136.021 | 1385.43 | 42.8 | 1343.21 | -4.53397 | 1346.94 | -160.187
1336.65 | -4.94577 | 1378.92 | 720.519 | 1374.48 | 740.255 | 1374.48 | 454.24 | 1375.96 | 1413.59 | 1425.68 | -63.1885 | 1396.81 | -83.8637 | 1243.56 | 28.3653 | 1246.57 | 4.45893 | 1347.7 | 135.944 | 1386.17 | -30.4804 | 1343.95 | -8.3704 | 1347.69 | 30.4384
1337.39 | -3.86586 | 1379.66 | 763.767 | 1375.22 | 751.857 | 1375.22 | 568.601 | 1376.7 | 1455.91 | 1426.41 | -67.0774 | 1397.55 | -21.2494 | 1244.31 | 28.8 | 1247.32 | 0.629587 | 1348.45 | 142.392 | 1386.91 | 199.609 | 1344.7 | -4.30146 | 1348.43 | 151.07
1338.14 | -2.45278 | 1380.4 | 823.536 | 1375.96 | 758.392 | 1375.96 | 692.999 | 1377.44 | 1590.08 | 1427.15 | -50.1259 | 1398.29 | 30.0746 | 1245.06 | 17.1333 | 1248.08 | -4.12686 | 1349.2 | 162.045 | 1387.65 | 502.82 | 1345.45 | -0.232511 | 1349.18 | 203.671
1338.88 | -0.269978 | 1381.13 | 838.44 | 1376.7 | 766.814 | 1376.7 | 845.125 | 1378.18 | 1732.58 | 1427.89 | -0.693511 | 1399.04 | 57.0924 | 1245.82 | 4.31356 | 1248.83 | -3.61437 | 1349.94 | 148.594 | 1388.4 | 523.158 | 1346.19 | 3.60392 | 1349.92 | 91.1748
1339.62 | 4.31391 | 1381.87 | 854.513 | 1377.44 | 794.934 | 1377.44 | 976.239 | 1378.92 | 1876.87 | 1428.63 | -9.32289 | 1399.78 | 88.0544 | 1246.57 | 13.2653 | 1249.58 | -2.13829 | 1350.69 | 171.012 | 1389.14 | 249.1 | 1346.94 | -2.79013 | 1350.67 | -14.8685
1340.37 | 3.81991 | 1382.61 | 910.054 | 1378.18 | 840.65 | 1378.18 | 1082.84 | 1379.66 | 2000.1 | 1429.37 | -10.8943 | 1400.52 | 10.5014 | 1247.32 | 25.9487 | 1250.33 | -1.23998 | 1351.44 | 205.137 | 1389.88 | -29.6308 | 1347.69 | -5.11524 | 1351.42 | 0
1341.11 | 1.28671 | 1383.35 | 979.605 | 1378.92 | 903.876 | 1378.92 | 1183.89 | 1380.4 | 2136.53 | 1430.11 | 2.69504 | 1401.26 | 38.1602 | 1248.08 | 17.6417 | 1300.53 | 6.77661 | 1352.18 | 236.342 | 1390.62 | -121.815 | 1348.43 | 8.02163 | 1352.16 | 0
1341.85 | -1.40159 | 1384.09 | 1030.46 | 1379.66 | 981.114 | 1379.66 | 1281.6 | 1381.13 | 2318.98 | 1430.85 | 1.22023 | 1402 | 34.3639 | 1248.83 | 16.0171 | 1301.28 | -4.12551 | 1352.93 | 264.962 | 1391.36 | -158.456 | 1349.18 | 9.53296 | 1352.91 | -42.221
1342.6 | -13.9757 | 1384.83 | 1109.28 | 1380.4 | 1061.51 | 1380.4 | 1394.81 | 1381.87 | 2507.27 | 1431.58 | 0.0702289 | 1402.74 | -28.9899 | 1249.58 | 16.3229 | 1302.03 | 1.40352 | 1353.67 | 313.417 | 1392.11 | -275.226 | 1349.92 | 3.1389 | 1353.65 | 206.756
1343.34 | -21.7074 | 1385.57 | 1209.7 | 1381.13 | 1128.6 | 1381.13 | 1515.56 | 1382.61 | 2770.93 | 1432.32 | 1.32557 | 1403.48 | 75.8766 | 1250.33 | 15.3393 | 1302.78 | -9.1867 | 1354.42 | 299.488 | 1392.85 | -267.58 | 1350.67 | -2.67388 | 1354.4 | 464.01
1344.08 | -23.1147 | 1386.31 | 1292.67 | 1381.87 | 1234.29 | 1381.87 | 1716.43 | 1383.35 | 3002.77 | 1433.06 | -3.6958 | 1404.22 | 0 | 1251.09 | 14.1089 | 1303.53 | 16.3886 | 1355.17 | 307.628 | 1393.59 | -715.174 | 1351.42 | -4.06894 | 1355.14 | 261.602
1344.82 | -20.4322 | 1387.05 | 1389.28 | 1382.61 | 1351.76 | 1382.61 | 1904.59 | 1384.09 | 3203.62 | 1433.8 | 71.5457 | 1404.96 | 22.6299 | 1251.84 | 23.6463 | 1304.28 | 4.6217 | 1355.91 | 326.764 | 1394.33 | -261.738 | 1352.16 | 7.09159 | 1355.89 | -43.3431
1345.57 | -15.676 | 1387.79 | 1500.51 | 1383.35 | 1463.94 | 1383.35 | 2140.94 | 1384.83 | 3376.1 | 1434.53 | 132.171 | 1405.7 | 44.323 | 1252.59 | 21.8376 | 1305.03 | 6.70572 | 1356.66 | 307.047 | 1395.07 | 135.834 | 1352.91 | 8.60291 | 1356.63 | -93.9802
1346.31 | -7.3009 | 1388.52 | 1594.12 | 1384.09 | 1569.81 | 1384.09 | 2338.9 | 1385.57 | 3514.24 | 1435.27 | 182.428 | 1406.45 | 82.1381 | 1253.34 | 14.6946 | 1305.78 | -0.467841 | 1357.4 | 337.334 | 1395.81 | -3.77022 | 1353.65 | 3.25516 | 1357.38 | -2.10403
1347.05 | -5.50296 | 1389.26 | 1729.89 | 1384.83 | 1688.15 | 1384.83 | 2573.9 | 1386.31 | 3669.43 | 1436.01 | 170.191 | 1407.19 | 4.19072 | 1254.09 | 22.2465 | 1306.53 | 4.806 | 1358.15 | 400.221 | 1396.55 | -55.3851 | 1354.4 | 4.65022 | 1358.12 | 1.12215
1347.8 | -6.42204 | 1390 | 1913.24 | 1385.57 | 1814.5 | 1385.57 | 2805.52 | 1387.05 | 3776.9 | 1436.75 | 163.072 | 1407.93 | -36.8783 | 1254.85 | 23.4584 | 1307.28 | -8.47785 | 1358.89 | 444.838 | 1397.3 | -32.2858 | 1355.14 | 7.09159 | 1358.87 | -49.0941
1348.54 | -3.17655 | 1390.74 | 2119 | 1386.31 | 1954.79 | 1386.31 | 3007.71 | 1387.79 | 3942.06 | 1437.49 | 125.692 | 1408.67 | -4.53584 | 1255.6 | 18.6253 | 1308.03 | -1.20505 | 1359.64 | 469.518 | 1398.04 | -53.1017 | 1355.89 | 9.64921 | 1359.61 | 125.821
1349.28 | -12.0169 | 1391.48 | 2395.77 | 1387.05 | 2104.85 | 1387.05 | 3188.67 | 1388.52 | 3994.81 | 1438.22 | 55.3492 | 1409.41 | 73.6087 | 1256.35 | 16.5844 | 1308.78 | 7.07432 | 1360.38 | 516.473 | 1398.78 | 11.0452 | 1356.63 | 8.02163 | 1360.36 | -31.9813
1350.02 | 4.98598 | 1392.21 | 2696.72 | 1387.79 | 2287.78 | 1387.79 | 3404.64 | 1389.26 | 3975.13 | 1438.96 | 31.129 | 1410.15 | 23.2215 | 1257.1 | 9.93878 | 1309.53 | 9.12999 | 1361.13 | 561.491 | 1399.52 | 164.562 | 1357.38 | 3.25516 | 1361.1 | -278.013
1350.77 | 8.41528 | 1392.95 | 2993.07 | 1388.52 | 2505.1 | 1388.52 | 3599.23 | 1390 | 3916 | 1439.7 | 16.1 | 1410.89 | 8.23353 | 1257.85 | 2.43849 | 1310.28 | -40.0217 | 1361.87 | 619.378 | 1400.26 | 187.024 | 1358.12 | -1.51132 | 1361.85 | -600.211
1351.51 | 7.54216 | 1393.69 | 3339.05 | 1389.26 | 2758.17 | 1389.26 | 3771.88 | 1390.74 | 3747.97 | 1440.43 | 4.97748 | 1411.63 | -3.54978 | 1258.61 | 5.10927 | 1311.03 | -16.9982 | 1362.62 | 678.053 | 1401 | 48.3226 | 1358.87 | -6.16154 | 1362.59 | -601.333
1352.25 | 5.74422 | 1394.43 | 3669.87 | 1390 | 2998.92 | 1390 | 3894.03 | 1391.48 | 3584.52 | 1441.17 | 40.4694 | 1412.37 | -2.02141 | 1259.36 | 21.8155 | 1311.78 | 7.5847 | 1363.36 | 739.48 | 1401.74 | -20.4973 | 1359.61 | -8.25414 | 1363.34 | -7.57452
1352.99 | 8.92652 | 1395.17 | 3903.93 | 1390.74 | 3268.79 | 1390.74 | 3972.77 | 1392.21 | 3452.05 | 1441.91 | 86.0129 | 1413.11 | -19.8689 | 1260.11 | 32.7528 | 1312.53 | 13.8509 | 1364.11 | 720.034 | 1402.48 | 292.219 | 1360.36 | -5.58027 | 1364.08 | -55.4063
1353.73 | 2.22876 | 1395.9 | 4004.78 | 1391.48 | 3507.49 | 1391.48 | 3986.17 | 1392.95 | 3262.44 | 1442.65 | 117.484 | 1413.85 | 15.3331 | 1260.86 | 48.5269 | 1313.28 | 14.8575 | 1364.85 | 688.894 | 1403.22 | 758.717 | 1361.1 | -3.1389 | 1364.83 | 72.6593
1354.47 | 0.103396 | 1396.64 | 3993.02 | 1392.21 | 3714.15 | 1392.21 | 3935.66 | 1393.69 | 3085.35 | 1443.38 | 131.785 | 1414.59 | 11.241 | 1261.61 | 51.975 | 1314.03 | 0.723027 | 1365.6 | 730.358 | 1403.96 | -45.0303 | 1361.85 | -0.465022 | 1365.57 | -140.129
1355.22 | 3.6763 | 1397.38 | 3866.91 | 1392.95 | 3875.72 | 1392.95 | 3823.04 | 1394.43 | 2912.58 | 1444.12 | 120.662 | 1415.33 | -1.28187 | 1262.36 | 45.8414 | 1314.79 | -43.6793 | 1366.34 | 721.481 | 1404.7 | -681.295 | 1362.59 | 2.0926 | 1366.32 | 0
1355.96 | 10.4889 | 1398.12 | 3655.76 | 1393.69 | 3978.6 | 1393.69 | 3678.78 | 1395.17 | 2801.2 | 1444.86 | 121.759 | 1416.07 | -104.127 | 1263.11 | 30.5019 | 1315.53 | -39.4971 | 1367.09 | 822.137 | 1405.44 | 178.422 | 1363.34 | 4.76648 | 1367.06 | 317.429
1356.7 | 13.3553 | 1398.85 | 3369.22 | 1394.43 | 3998.66 | 1394.43 | 3453.07 | 1395.9 | 2687.16 | 1445.59 | 100.331 | 1416.81 | 42.4002 | 1263.87 | 31.0287 | 1316.28 | -1.17669 | 1367.83 | 927.548 | 1406.18 | 130.524 | 1364.08 | 7.3241 | 1367.8 | 597.265
1357.44 | 9.07587 | 1399.59 | 3041.22 | 1395.17 | 3931.09 | 1395.17 | 3237.32 | 1396.64 | 2571.45 | 1446.33 | 92.193 | 1417.54 | 21.4959 | 1264.62 | 28.4906 | 1317.03 | 36.761 | 1368.58 | 1028.82 | 1406.92 | 41.5786 | 1364.83 | 4.76648 | 1368.55 | 65.7861
1358.18 | 2.30343 | 1400.33 | 2713.05 | 1395.9 | 3814.12 | 1395.9 | 2990.49 | 1397.38 | 2385.24 | 1447.07 | 86.364 | 1418.29 | 38.6532 | 1265.37 | 31.3382 | 1317.78 | -20.1881 | 1369.32 | 1082.91 | 1407.67 | -0.477915 | 1365.57 | 0.116256 | 1369.29 | 43.6237
1358.93 | 1.49924 | 1401.06 | 2415.15 | 1396.64 | 3611.83 | 1396.64 | 2727.44 | 1398.12 | 2220.72 | 1447.8 | 54.9454 | 1419.02 | 100.183 | 1266.12 | 32.167 | 1318.53 | -9.42771 | 1370.06 | 1164.06 | 1408.4 | 87.4054 | 1366.32 | -4.65022 | 1370.04 | 147.282
1359.67 | 12.3501 | 1401.8 | 2138.13 | 1397.38 | 3346.89 | 1397.38 | 2498.83 | 1398.85 | 2020.18 | 1448.54 | 11.737 | 1419.76 | 1.57768 | 1266.87 | 33.6737 | 1319.28 | -46.9117 | 1370.81 | 1194.9 | 1409.14 | 53.7389 | 1367.06 | -4.76648 | 1370.78 | 84.5822
1360.41 | 31.5932 | 1402.54 | 1872.8 | 1398.12 | 3057.65 | 1398.12 | 2249.33 | 1399.59 | 1833.29 | 1449.28 | -4.35419 | 1420.5 | 59.804 | 1267.62 | 45.4251 | 1320.03 | -72.8982 | 1371.55 | 1254.02 | 1409.88 | -75.4575 | 1367.8 | 5.2315 | 1371.52 | -31.8411
1361.15 | 49.6932 | 1403.28 | 1649.8 | 1398.85 | 2781.69 | 1398.85 | 2083.68 | 1400.33 | 1635.28 | 1450.01 | -21.5164 | 1421.24 | 0 | 1268.37 | 51.8608 | 1320.78 | 5.38726 | 1372.3 | 1360.55 | 1410.62 | -166.527 | 1368.55 | 8.48666 | 1372.27 | -138.586
1361.89 | 57.2009 | 1404.01 | 1464.34 | 1399.59 | 2533.69 | 1399.59 | 1977.32 | 1401.06 | 1476.98 | 1450.75 | 31.6908 | 1421.98 | -123.503 | 1269.12 | 43.038 | 1321.53 | 1.92807 | 1373.04 | 1518 | 1411.36 | -251.437 | 1369.29 | 0.930044 | 1373.01 | -509.036
1362.63 | 57.0344 | 1404.75 | 1295.78 | 1400.33 | 2283.09 | 1400.33 | 1888.11 | 1401.8 | 1267.07 | 1451.48 | 101.972 | 1422.72 | -17.1573 | 1269.87 | 40.2862 | 1322.28 | 6.25206 | 1373.78 | 1626.22 | 1412.1 | -333.373 | 1370.04 | 2.79013 | 1373.76 | -257.814
1363.37 | 74.8759 | 1405.49 | 1148.25 | 1401.06 | 2070 | 1401.06 | 1747.44 | 1402.54 | 1213.19 | 1452.22 | 120.188 | 1423.46 | 0 | 1270.62 | 24.3315 | 1323.03 | -9.39935 | 1374.53 | 1750.15 | 1412.84 | -334.169 | 1370.78 | 4.88273 | 1374.5 | 0
1364.11 | 84.1758 | 1406.22 | 1126.22 | 1401.8 | 1859.08 | 1401.8 | 1591.21 | 1403.28 | 1104.94 | 1452.96 | 119.89 | 1424.2 | 0 | 1271.37 | 29.6141 | 1323.78 | 2.4668 | 1375.27 | 1896.88 | 1413.58 | -305.441 | 1371.52 | 7.09159 | 1375.24 | -38.9948
1364.85 | 74.7725 | 1406.96 | 1112.38 | 1402.54 | 1677.21 | 1402.54 | 1405.7 | 1404.01 | 1014.69 | 1453.69 | 86.3728 | 1424.94 | 0 | 1272.12 | 27.1165 | 1324.52 | -0.723027 | 1376.02 | 2071.13 | 1414.32 | -310.751 | 1372.27 | 5.58027 | 1375.98 | 171.689
1365.6 | 63.4277 | 1407.7 | 1085.85 | 1403.28 | 1509.95 | 1403.28 | 1184.05 | 1404.75 | 959.585 | 1454.43 | 59.2293 | 1425.68 | 4.38793 | 1272.87 | 25.6872 | 1325.27 | 15.8074 | 1376.76 | 2239.75 | 1415.06 | -303.901 | 1373.01 | 1.39507 | 1376.73 | 131.432
1366.34 | 62.9164 | 1408.43 | 1029.52 | 1404.01 | 1386.91 | 1404.01 | 1050.05 | 1405.49 | 973.042 | 1455.16 | 98.4083 | 1426.41 | 189.519 | 1273.62 | 28.019 | 1326.02 | -7.14521 | 1377.5 | 2440.87 | 1415.8 | -290.626 | 1373.76 | -2.0926 | 1377.47 | 169.725
1367.08 | 83.2108 | 1409.17 | 933.184 | 1404.75 | 1326.2 | 1404.75 | 963.608 | 1406.22 | 908.334 | 1455.9 | 68.798 | 1427.15 | 19.8196 | 1274.37 | 35.1399 | 1326.77 | -104.201 | 1378.25 | 2604.94 | 1416.54 | -252.977 | 1374.5 | -2.67388 | 1378.21 | -26.7914
1367.82 | 94.5326 | 1409.91 | 832.057 | 1405.49 | 1227.51 | 1405.49 | 839.95 | 1406.96 | 888.086 | 1456.64 | 27.24 | 1427.89 | -18.2419 | 1275.12 | 36.3924 | 1327.52 | -67.7519 | 1378.99 | 2833.59 | 1417.28 | -294.13 | 1375.24 | 4.41771 | 1378.96 | -394.296
1368.56 | 102.988 | 1410.64 | 761.128 | 1406.22 | 1124.47 | 1406.22 | 732.876 | 1407.7 | 835.883 | 1457.37 | 33.3851 | 1428.63 | -9.51539 | 1275.87 | 47.967 | 1328.27 | 0 | 1379.73 | 3030.97 | 1418.02 | -297.157 | 1375.98 | 5.34776 | 1379.7 | -485.19
1369.3 | 113.173 | 1411.38 | 731.315 | 1406.96 | 1051.61 | 1406.96 | 657.511 | 1408.43 | 809.128 | 1458.11 | 101.209 | 1429.37 | -148.549 | 1276.62 | 55.9057 | 1329.02 | 10.5335 | 1380.48 | 3212.55 | 1418.76 | -414.618 | 1376.73 | 2.0926 | 1380.44 | -122.595
1370.04 | 124.891 | 1412.11 | 703.069 | 1407.7 | 953.218 | 1407.7 | 564.121 | 1409.17 | 743.529 | 1458.84 | 134.875 | 1430.11 | -13.5582 | 1277.37 | 54.2037 | 1329.76 | 1.82883 | 1381.22 | 3349.27 | 1419.5 | -513.653 | 1377.47 | 0.813789 | 1381.19 | 21.1806
1370.78 | 125.155 | 1412.85 | 640.753 | 1408.43 | 862.419 | 1408.43 | 497.052 | 1409.91 | 663.859 | 1459.58 | 125.648 | 1430.85 | 16.3685 | 1278.12 | 44.3274 | 1330.51 | -1.7863 | 1381.96 | 3465.81 | 1420.24 | -590.65 | 1378.21 | -3.48767 | 1381.93 | -1.8235
1371.52 | 132.014 | 1413.59 | 611.839 | 1409.17 | 766.58 | 1409.17 | 453.758 | 1410.64 | 676.227 | 1460.31 | 80.377 | 1431.58 | 0 | 1278.87 | 34.4657 | 1331.26 | -25.2067 | 1382.71 | 3584.01 | 1420.98 | -453.807 | 1378.96 | -7.90538 | 1382.67 | 136.903
1372.26 | 133.352 | 1414.32 | 588.133 | 1409.91 | 696.31 | 1409.91 | 427.648 | 1411.38 | 656.739 | 1461.05 | 53.3477 | 1432.32 | 70.3055 | 1279.62 | 32.4323 | 1332.01 | -39.2136 | 1383.45 | 3690.19 | 1421.71 | -326.894 | 1379.7 | -7.78912 | 1383.41 | 229.901
1373 | 140.251 | 1415.06 | 559.651 | 1410.64 | 626.87 | 1410.64 | 375.838 | 1412.11 | 655.015 | 1461.78 | 54.3045 | 1433.06 | 20.3127 | 1280.37 | 35.6814 | 1332.76 | -18.9688 | 1384.19 | 3779.8 | 1422.45 | -446.957 | 1380.44 | -6.2778 | 1384.16 | 67.4694
1373.74 | 156.501 | 1415.79 | 546.205 | 1411.38 | 568.667 | 1411.38 | 381.232 | 1412.85 | 627.341 | 1462.52 | 71.7038 | 1433.8 | 10.107 | 1281.12 | 34.3147 | 1333.51 | -56.708 | 1384.94 | 3872.56 | 1423.19 | -398.05 | 1381.19 | -0.930044 | 1384.9 | -422.21
1374.48 | 165.02 | 1416.53 | 523.271 | 1412.11 | 527.297 | 1412.11 | 392.569 | 1413.59 | 534.937 | 1463.25 | 71.6774 | 1434.53 | -79.2292 | 1281.87 | 39.1074 | 1334.25 | -30.2821 | 1385.68 | 3925.64 | 1423.93 | -389.767 | 1381.93 | -6.85908 | 1385.64 | 98.3286
1375.22 | 181.506 | 1417.26 | 524.014 | 1412.85 | 512.919 | 1412.85 | 332.006 | 1414.32 | 458.841 | 1463.99 | 44.2881 | 1435.27 | -90.4702 | 1282.62 | 34.0237 | 1335 | -26.8796 | 1386.42 | 3991.14 | 1424.67 | -293.706 | 1382.67 | -9.53296 | 1386.38 | 203.811
1375.96 | 208.285 | 1418 | 498.608 | 1413.59 | 501.545 | 1413.59 | 287.7 | 1415.06 | 326.394 | 1464.72 | 49.766 | 1436.01 | -15.2838 | 1283.37 | 25.433 | 1335.75 | -2.56604 | 1387.16 | 3997.16 | 1425.41 | -178.05 | 1383.41 | 9.06793 | 1387.13 | -12.9047
1376.7 | 216.896 | 1418.74 | 444.202 | 1414.32 | 482.68 | 1414.32 | 260.183 | 1415.79 | 285.749 | 1465.46 | 71.3526 | 1436.75 | 0 | 1284.12 | 25.2451 | 1336.5 | 9.35682 | 1387.91 | 3938.32 | 1426.14 | -49.3315 | 1384.16 | -1.86009 | 1387.87 | -626.441
1377.44 | 220.469 | 1419.47 | 391.069 | 1415.06 | 431.965 | 1415.06 | 231.771 | 1416.53 | 271.313 | 1466.19 | 37.9412 | 1437.49 | -38.7025 | 1284.87 | 23.51 | 1337.24 | 15.5096 | 1388.65 | 3851.2 | 1426.88 | -91.7598 | 1384.9 | -9.64921 | 1388.61 | -52.1801
1378.18 | 220.153 | 1420.21 | 367.968 | 1415.79 | 384.301 | 1415.79 | 263.297 | 1417.26 | 241.203 | 1466.93 | 2.61603 | 1438.22 | 0 | 1285.62 | 20.2277 | 1337.99 | -5.96852 | 1389.39 | 3712.4 | 1427.62 | -10.461 | 1385.64 | -13.3694 | 1389.35 | -2.94565
1378.92 | 231.038 | 1420.94 | 387.958 | 1416.53 | 366.866 | 1416.53 | 235.129 | 1418 | 235.626 | 1467.66 | -12.492 | 1438.96 | -15.1359 | 1286.37 | 10.4877 | 1338.74 | 0 | 1390.13 | 3570.3 | 1428.36 | 85.3345 | 1386.38 | -5.81278 | 1390.09 | -2.94565
1379.66 | 244.273 | 1421.68 | 454.307 | 1417.26 | 347.769 | 1417.26 | 182.051 | 1418.74 | 317.063 | 1468.4 | -12.7817 | 1439.7 | -96.14 | 1287.11 | 6.52755 | 1339.49 | -1.46023 | 1390.87 | 3398.6 | 1429.1 | 97.123 | 1387.13 | 0 | 1390.84 | 6.17183
1380.4 | 262.58 | 1422.41 | 476.699 | 1418 | 385.635 | 1418 | 161.091 | 1419.47 | 297.203 | 1469.13 | -30.8305 | 1440.43 | 30.469 | 1287.86 | 6.79647 | 1340.24 | 6.50724 | 1391.62 | 3254.48 | 1429.84 | 10.939 | 1387.87 | 4.06894 | 1391.58 | -102.396
1381.13 | 287.877 | 1423.15 | 392.797 | 1418.74 | 401.79 | 1418.74 | 124.266 | 1420.21 | 278.405 | 1469.86 | -28.153 | 1441.17 | 0 | 1288.61 | 8.92572 | 1340.98 | -15.5663 | 1392.36 | 3062.18 | 1430.57 | -173.112 | 1388.61 | 0.930044 | 1392.32 | -199.322
1381.87 | 315.168 | 1423.88 | 316.315 | 1419.47 | 394.53 | 1419.47 | 112.622 | 1420.94 | 265.851 | 1470.6 | 1.65038 | 1441.91 | 39.7872 | 1289.36 | 11.1802 | 1341.73 | -19.139 | 1393.1 | 2839.68 | 1431.31 | -362.419 | 1389.35 | -1.97634 | 1393.06 | -30.8592
1382.61 | 338.059 | 1424.62 | 264.899 | 1420.21 | 354.351 | 1420.21 | 108.565 | 1421.68 | 174.367 | 1471.33 | -6.97022 | 1442.65 | 14.1005 | 1290.11 | 10.6277 | 1342.48 | 41.567 | 1393.84 | 2607.29 | 1432.05 | -389.873 | 1390.09 | -5.92903 | 1393.8 | 141.952
1383.35 | 352.862 | 1425.35 | 276.087 | 1420.94 | 330.782 | 1420.94 | 105.824 | 1422.41 | 147.868 | 1472.07 | -1.06221 | 1443.38 | 0 | 1290.86 | 15.1625 | 1343.22 | 21.5349 | 1394.59 | 2362.18 | 1432.79 | -342.718 | 1390.84 | -3.25516 | 1394.54 | 42.6418
1384.09 | 371.783 | 1426.09 | 304.356 | 1421.68 | 305.976 | 1421.68 | 67.8361 | 1423.15 | 172.134 | 1472.8 | 2.43168 | 1444.12 | -4.19072 | 1291.61 | 21.4029 | 1343.97 | -0.808089 | 1395.33 | 2108.24 | 1433.52 | -242.993 | 1391.58 | 3.25516 | 1395.29 | 70.2748
1384.83 | 394.433 | 1426.82 | 298.007 | 1422.41 | 256.584 | 1422.41 | 30.5283 | 1423.88 | 154.282 | 1473.54 | 10.034 | 1444.86 | -60.0998 | 1292.35 | 24.9467 | 1344.72 | 18.6853 | 1396.07 | 1965.12 | 1434.26 | -175.289 | 1392.32 | 1.51132 | 1396.03 | -42.9223
1385.57 | 426.043 | 1427.55 | 324.697 | 1423.15 | 252.307 | 1423.15 | 0.0986787 | 1424.62 | 140.803 | 1474.27 | 24.6152 | 1445.59 | 82.286 | 1293.1 | 24.011 | 1345.46 | -0.042531 | 1396.81 | 1806.07 | 1435 | -31.4362 | 1393.06 | 0.581278 | 1396.77 | 173.092
1386.31 | 462.657 | 1428.29 | 346.295 | 1423.88 | 220.397 | 1423.88 | -10.036 | 1425.35 | 97.6304 | 1475 | 27.082 | 1446.33 | -13.9526 | 1293.85 | 25.9045 | 1346.21 | -5.79839 | 1397.55 | 1690.42 | 1435.74 | 98.6099 | 1393.8 | 1.97634 | 1397.51 | 89.3513
1387.05 | 502.384 | 1429.02 | 354.931 | 1424.62 | 222.128 | 1424.62 | -26.424 | 1426.09 | 56.5096 | 1475.74 | 6.1977 | 1447.07 | 39.7379 | 1294.6 | 25.5914 | 1346.96 | -0.978213 | 1398.29 | 1599.79 | 1436.47 | 225.735 | 1394.54 | 3.48767 | 1398.25 | -296.248
1387.79 | 548.039 | 1429.76 | 272.676 | 1425.35 | 201.045 | 1425.35 | -20.7956 | 1426.82 | 4.30143 | 1476.47 | -20.1206 | 1447.8 | -30.0746 | 1295.35 | 30.5204 | 1347.7 | 12.4616 | 1399.04 | 1571.81 | 1437.21 | 360.083 | 1395.29 | 2.90639 | 1398.99 | -409.024
1388.52 | 597.973 | 1430.49 | 255.561 | 1426.09 | 189.866 | 1426.09 | 14.1586 | 1427.55 | -82.9256 | 1477.2 | -38.3713 | 1448.54 | 55.7612 | 1296.09 | 27.8017 | 1348.45 | 45.097 | 1399.78 | 1444.32 | 1437.95 | 236.25 | 1396.03 | 0.581278 | 1399.73 | -168.744
1389.26 | 656.547 | 1431.23 | 261.696 | 1426.82 | 189.866 | 1426.82 | 25.3677 | 1428.29 | -3.65019 | 1477.94 | -3.96794 | 1449.28 | -9.02237 | 1296.84 | 16.2271 | 1349.2 | 106.313 | 1400.52 | 1321.97 | 1438.68 | 111.726 | 1396.77 | -0.348767 | 1400.47 | 5.47049
1390 | 727.063 | 1431.96 | 271.098 | 1427.55 | 201.869 | 1427.55 | -0.0255834 | 1429.02 | -55.8419 | 1478.67 | 25.9057 | 1450.01 | 3.05676 | 1297.59 | 26.3024 | 1349.94 | 140.849 | 1401.26 | 1172.61 | 1439.42 | -12.4789 | 1397.51 | -2.20886 | 1401.21 | -57.2297
1390.74 | 822.101 | 1432.69 | 272.947 | 1428.29 | 209.45 | 1428.29 | -30.7549 | 1429.76 | -82.1211 | 1479.4 | 78.8144 | 1450.75 | 67.1501 | 1298.34 | 35.8288 | 1350.69 | 150.829 | 1402 | 1021.33 | 1440.16 | 98.5568 | 1398.25 | 1.16256 | 1401.95 | -257.814
1391.48 | 949.135 | 1433.43 | 251.516 | 1429.02 | 216.536 | 1429.02 | -54.88 | 1430.49 | -26.8374 | 1480.14 | 94.5369 | 1451.48 | -38.8504 | 1299.09 | 41.9697 | 1351.44 | 172.889 | 1402.74 | 896.137 | 1440.9 | 179.537 | 1398.99 | 4.30146 | 1402.7 | 116.844
1392.21 | 1121.32 | 1434.16 | 227.977 | 1429.76 | 205.329 | 1429.76 | -44.928 | 1431.23 | -86.5156 | 1480.87 | 98.9438 | 1452.22 | 30.0746 | 1299.83 | 43.8632 | 1352.18 | 172.988 | 1403.48 | 911.849 | 1441.63 | 163.128 | 1399.73 | 5.11524 | 1403.44 | 403.834
1392.95 | 1346.55 | 1434.9 | 172.373 | 1430.49 | 173.863 | 1430.49 | -23.9606 | 1431.96 | -96.4155 | 1481.6 | 116.545 | 1452.96 | 0.936749 | 1300.58 | -0.44873 | 1352.93 | 215.079 | 1404.22 | 894.147 | 1442.37 | 74.5548 | 1400.47 | 4.88273 | 1404.18 | 38.1532
1393.69 | 1617.91 | 1435.63 | 82.4446 | 1431.23 | 117.688 | 1431.23 | 7.12314 | 1432.69 | -114.606 | 1482.34 | 104.395 | 1453.69 | 5.22607 | 1301.33 | -0.545166 | 1353.67 | 261.311 | 1404.96 | 838.573 | 1443.11 | -63.7221 | 1401.21 | 4.53397 | 1404.92 | -84.1614
1394.43 | 1966.84 | 1436.36 | 55.1666 | 1431.96 | 119.444 | 1431.96 | 10.2187 | 1433.43 | -68.5218 | 1483.07 | 67.49 | 1454.43 | -0.986051 | 1302.07 | -0.621948 | 1354.42 | 257.086 | 1405.7 | 966.506 | 1443.84 | -331.726 | 1401.95 | 4.30146 | 1405.66 | -224.01
1395.17 | 2365.84 | 1437.1 | 47.3952 | 1432.69 | 148.257 | 1432.69 | 27.6885 | 1434.16 | -45.1923 | 1483.8 | 34.3244 | 1455.16 | 2.31722 | 1302.82 | -0.832275 | 1355.17 | 248.239 | 1406.45 | 878.164 | 1444.58 | -262.96 | 1402.7 | 4.1852 | 1406.4 | 0.701345
1395.9 | 2803.9 | 1437.83 | 35.303 | 1433.43 | 175.915 | 1433.43 | 55.271 | 1434.9 | 8.03918 | 1484.54 | -13.9404 | 1455.9 | -38.0123 | 1303.57 | -0.991821 | 1355.91 | 283.115 | 1407.19 | 808.906 | 1445.31 | -121.762 | 1403.44 | 3.83643 | 1407.14 | -0.140269
1396.64 | 3285.56 | 1438.56 | 33.592 | 1434.16 | 158.294 | 1434.16 | 26.2778 | 1435.63 | 49.4226 | 1485.27 | -45.9473 | 1456.64 | 29.4829 | 1304.31 | -0.835449 | 1356.66 | 316.487 | 1407.93 | 450.717 | 1446.05 | 141.622 | 1404.18 | 1.62758 | 1407.88 | 0
1397.38 | 3713.97 | 1439.3 | 49.4921 | 1434.9 | 110.634 | 1434.9 | 34.7678 | 1436.36 | 44.7436 | 1486 | -13.5103 | 1457.37 | -31.1592 | 1305.06 | -0.522705 | 1357.4 | 341.85 | 1408.67 | 421.412 | 1446.79 | 270.819 | 1404.92 | -1.39507 | 1408.62 | 309.994
1398.12 | 4006.93 | 1440.03 | 79.0111 | 1435.63 | 85.8989 | 1435.63 | 42.0444 | 1437.1 | 40.6665 | 1486.73 | 7.90076 | 1458.11 | 10.748 | 1305.81 | -0.451294 | 1358.15 | 403.662 | 1409.41 | 278.116 | 1447.52 | 319.725 | 1405.66 | -4.06894 | 1409.36 | 192.73
1398.85 | 4002.33 | 1440.76 | 121.59 | 1436.36 | 101.902 | 1436.36 | 75.6464 | 1437.83 | 34.0721 | 1487.47 | -17.5923 | 1458.84 | -1.03535 | 1306.56 | -0.510132 | 1358.89 | 480.303 | 1410.15 | 302.963 | 1448.26 | 103.761 | 1406.4 | 0 | 1410.1 | 10.3799
1399.59 | 3656.97 | 1441.5 | 135.75 | 1437.1 | 90.5209 | 1437.1 | 100.755 | 1438.56 | 6.73124 | 1488.2 | 10.6309 | 1459.58 | -6.36003 | 1307.3 | -0.338135 | 1359.64 | 571.844 | 1410.89 | 269.64 | 1449 | 130.63 | 1407.14 | 3.1389 | 1410.84 | -188.101
1400.33 | 3163.46 | 1442.23 | 111.215 | 1437.83 | 44.7307 | 1437.83 | 53.5423 | 1439.3 | -13.1943 | 1488.93 | 1.00954 | 1460.31 | 0 | 1308.05 | -0.0716553 | 1360.38 | 610.646 | 1411.63 | 229.519 | 1449.73 | 63.4034 | 1407.88 | 1.51132 | 1411.58 | -41.6599
1401.06 | 2667.02 | 1442.96 | 46.4619 | 1438.56 | 4.2025 | 1438.56 | 6.54203 | 1440.03 | 31.6642 | 1489.66 | 15.3889 | 1461.05 | -47.084 | 1308.8 | 0.0124512 | 1361.13 | 637.781 | 1412.37 | 175.586 | 1450.47 | 820.209 | 1408.62 | -0.232511 | 1412.32 | -359.089
1401.8 | 2220.64 | 1443.7 | 3.68699 | 1439.3 | -4.97047 | 1439.3 | -30.3821 | 1440.76 | 59.3991 | 1490.4 | -27.5824 | 1461.78 | -37.9137 | 1309.54 | 0.167236 | 1361.87 | 679.504 | 1413.11 | 31.6053 | 1451.2 | 803.163 | 1409.36 | -1.86009 | 1413.06 | -646.079
1402.54 | 1778.24 | 1444.43 | 4.40135 | 1440.03 | 13.1195 | 1440.03 | -8.30728 | 1441.5 | 59.3882 | 1491.13 | -24.0622 | 1462.52 | 49.9928 | 1310.29 | -0.189697 | 1362.62 | 695.198 | 1413.85 | -67.2549 | 1451.94 | -126.17 | 1410.1 | -3.60392 | 1413.8 | -23.1444
1403.28 | 1497.8 | 1445.16 | 5.62267 | 1440.76 | 10.3178 | 1440.76 | -18.4529 | 1442.23 | 71.7561 | 1491.86 | -6.98778 | 1463.25 | 37.2234 | 1311.03 | -0.863037 | 1363.36 | 756.683 | 1414.59 | -35.0294 | 1452.68 | 58.0933 | 1410.84 | -2.55762 | 1414.53 | 163.273
1404.01 | 1238.33 | 1445.89 | 51.1398 | 1441.5 | 13.5426 | 1441.5 | -10.6427 | 1442.96 | 2.14524 | 1492.59 | 45.5961 | 1463.99 | 4.83165 | 1311.78 | -0.799805 | 1364.11 | 751.31 | 1415.33 | -20.7902 | 1453.41 | -134.135 | 1411.58 | 1.0463 | 1415.28 | 115.862
1404.75 | 1024.77 | 1446.63 | 60.9679 | 1442.23 | 73.9633 | 1442.23 | 8.5887 | 1443.7 | 2.65419 | 1493.32 | 104.264 | 1464.72 | -31.2578 | 1312.53 | -0.630371 | 1364.85 | 700.968 | 1416.07 | -5.50443 | 1454.15 | -198.6 | 1412.32 | 0.465022 | 1416.02 | 123.296
1405.49 | 864.293 | 1447.36 | 46.4446 | 1442.96 | 125.727 | 1442.96 | 23.1895 | 1444.43 | 25.524 | 1494.06 | 125.771 | 1465.46 | -43.5342 | 1313.27 | -0.543701 | 1365.6 | 703.335 | 1416.81 | 17.4436 | 1454.88 | -158.19 | 1413.06 | -1.27881 | 1416.75 | -103.799
1406.22 | 735.484 | 1448.09 | 20.3879 | 1443.7 | 120.209 | 1443.7 | 22.7582 | 1445.16 | 28.605 | 1494.79 | 97.3461 | 1466.19 | 0 | 1314.02 | -0.368164 | 1366.34 | 732.639 | 1417.54 | 45.3922 | 1455.62 | -134.507 | 1413.8 | -2.20886 | 1417.49 | -17.6739
1406.96 | 639.642 | 1448.82 | 0.195872 | 1444.43 | 104.209 | 1444.43 | -0.354512 | 1445.89 | 8.01729 | 1495.52 | 37.8534 | 1466.93 | 9.7126 | 1314.76 | -0.194214 | 1367.09 | 914.757 | 1418.29 | 67.9914 | 1456.35 | -210.867 | 1414.53 | -1.27881 | 1418.23 | -0.280538
1407.7 | 564.255 | 1449.56 | -2.29285 | 1445.16 | 66.9627 | 1445.16 | -8.63256 | 1446.63 | -1.83878 | 1496.25 | -15.345 | 1467.66 | -1.33117 | 1315.51 | -0.262207 | 1367.83 | 1094.56 | 1419.02 | 98.5629 | 1457.09 | -220.585 | 1415.28 | -0.232511 | 1418.97 | -108.288
1408.43 | 489.264 | 1450.29 | 27.3529 | 1445.89 | 23.2489 | 1445.89 | -4.05679 | 1447.36 | -71.9641 | 1496.98 | -63.4431 | 1468.4 | -23.5173 | 1316.26 | -0.480469 | 1368.58 | 1169.7 | 1419.76 | 65.8981 | 1457.82 | -137.799 | 1416.02 | 0.813789 | 1419.71 | -173.232
1409.17 | 422.872 | 1451.02 | 76.315 | 1446.63 | -9.21919 | 1446.63 | -24.3371 | 1448.09 | -119.668 | 1497.71 | -87.5316 | 1469.13 | 2.85955 | 1317 | -0.839844 | 1369.32 | 1176.73 | 1420.5 | 0.0516848 | 1458.56 | 23.6834 | 1416.75 | -0.581278 | 1420.45 | 0.280538
1409.91 | 372.225 | 1451.75 | 76.2689 | 1447.36 | -44.0232 | 1447.36 | -42.6255 | 1448.82 | -49.9425 | 1498.45 | -75.1274 | 1469.86 | 0 | 1317.75 | -1.33069 | 1370.06 | 1187.69 | 1421.24 | -17.3919 | 1459.29 | 204.07 | 1417.49 | -2.55762 | 1421.19 | -197.92
1410.64 | 339.208 | 1452.48 | 63.3299 | 1448.09 | -88.7076 | 1448.09 | -56.51 | 1449.56 | -20.5111 | 1499.18 | -49.5465 | 1470.6 | 0 | 1318.49 | -1.33887 | 1370.81 | 1186.36 | 1421.98 | -50.018 | 1460.03 | 431.027 | 1418.23 | 0 | 1421.93 | -285.447
1411.38 | 313.565 | 1453.22 | 72.8124 | 1448.82 | -95.1856 | 1448.82 | -80.6278 | 1450.29 | -0.120396 | 1499.91 | -7.37404 | 1471.33 | 6.70515 | 1319.24 | -1.32361 | 1371.55 | 1237.99 | 1422.72 | -47.2787 | 1460.76 | 518.326 | 1418.97 | 3.60392 | 1422.66 | 44.325
1412.11 | 285.786 | 1453.95 | 69.1196 | 1449.56 | -58.7853 | 1449.56 | -74.4074 | 1451.02 | -1.24227 | 1500.64 | -0.658396 | 1472.07 | -14.2484 | 1319.98 | -1.16638 | 1372.3 | 1255.46 | 1423.46 | -7.39093 | 1461.5 | 636.743 | 1419.71 | 1.39507 | 1423.4 | 266.371
1412.85 | 262.907 | 1454.68 | 136.678 | 1450.29 | -49.0612 | 1450.29 | -74.9191 | 1451.75 | 19.2743 | 1501.37 | -8.3748 | 1472.8 | -9.81121 | 1320.73 | -1.23242 | 1373.04 | 1372.02 | 1424.2 | -14.6397 | 1462.23 | 582.313 | 1420.45 | -0.813789 | 1424.14 | 11.5021
1413.59 | 242.538 | 1455.41 | 132.726 | 1451.02 | -3.09321 | 1451.02 | -78.0585 | 1452.48 | 32.0254 | 1502.1 | 0.272137 | 1473.54 | -30.2718 | 1321.48 | -0.748413 | 1373.78 | 1505.44 | 1424.94 | -8.11451 | 1462.97 | 418.813 | 1421.19 | -3.02264 | 1424.88 | -232.005
1414.32 | 225.57 | 1456.14 | 169.014 | 1451.75 | 5.49667 | 1451.75 | -60.0697 | 1453.22 | 5.75165 | 1502.83 | 15.7488 | 1474.27 | 17.601 | 1322.22 | -0.53064 | 1374.53 | 1668.29 | 1425.68 | 13.2313 | 1463.7 | 195.627 | 1421.93 | -4.99899 | 1425.62 | -188.101
1415.06 | 216.299 | 1456.87 | 180.732 | 1452.48 | 1.70304 | 1452.48 | -35.5718 | 1453.95 | 9.97099 | 1503.56 | 6.45228 | 1475 | -10.6987 | 1322.97 | -0.39624 | 1375.27 | 1825.33 | 1426.41 | 18.7616 | 1464.44 | 64.4124 | 1422.66 | -3.1389 | 1426.36 | 16.692
1415.79 | 200.571 | 1457.61 | 174.55 | 1453.22 | 16.202 | 1453.22 | 0.69806 | 1454.68 | 6.88995 | 1504.3 | -6.49618 | 1475.74 | 14.6922 | 1323.71 | -0.246704 | 1376.02 | 1983.72 | 1427.15 | -39.6164 | 1465.17 | -113.744 | 1423.4 | 1.51132 | 1427.09 | -17.5336
1416.53 | 193.373 | 1458.34 | 120.161 | 1453.95 | 4.10651 | 1453.95 | 28.1234 | 1455.41 | 5.19345 | 1505.03 | -11.8599 | 1476.47 | -12.9173 | 1324.46 | -0.152344 | 1376.76 | 2150.48 | 1427.89 | -79.9047 | 1465.9 | -295.246 | 1424.14 | -0.348767 | 1427.83 | 60.3157
1417.26 | 179.358 | 1459.07 | 132.392 | 1454.68 | 0.629309 | 1454.68 | 17.7914 | 1456.14 | -5.10589 | 1505.76 | -25.3439 | 1477.2 | -7.19817 | 1325.2 | -0.407227 | 1377.5 | 2340.47 | 1428.63 | -113.939 | 1466.64 | -336.134 | 1424.88 | -1.62758 | 1428.57 | -103.519
1418 | 165.87 | 1459.8 | 105.966 | 1455.41 | -20.2125 | 1455.41 | 14.3632 | 1456.87 | -55.5191 | 1506.49 | 16.2317 | 1477.94 | -58.2756 | 1325.95 | -0.0773926 | 1378.25 | 2597.71 | 1429.37 | -131.241 | 1467.37 | -211.345 | 1425.62 | 1.97634 | 1429.31 | -31.1397
1418.74 | 157.443 | 1460.53 | 75.013 | 1456.14 | -2.37502 | 1456.14 | 23.6098 | 1457.61 | -18.9296 | 1507.22 | 51.6622 | 1478.67 | -39.4421 | 1326.69 | 0.130737 | 1378.99 | 2780.08 | 1430.11 | -76.0284 | 1468.11 | -61.3856 | 1426.36 | 6.62657 | 1430.05 | -63.2613
1419.47 | 142.112 | 1461.26 | 32.3822 | 1456.87 | 0.842634 | 1456.87 | 16.3953 | 1458.34 | 79.8664 | 1507.95 | 82.4224 | 1479.4 | 25.2922 | 1327.44 | 0.344604 | 1379.73 | 2904.1 | 1430.85 | -32.2513 | 1468.84 | 51.2432 | 1427.09 | 5.58027 | 1430.78 | 192.87
1420.21 | 119.595 | 1461.99 | 61.0428 | 1457.61 | 28.966 | 1457.61 | 38.2398 | 1459.07 | 24.8673 | 1508.68 | 91.043 | 1480.14 | 28.8913 | 1328.18 | 0.556763 | 1380.48 | 3002.9 | 1431.58 | -5.46567 | 1469.58 | 81.5642 | 1427.83 | 2.44137 | 1431.52 | 186.558
1420.94 | 95.3828 | 1462.72 | 84.7317 | 1458.34 | 32.4361 | 1458.34 | 46.3461 | 1459.8 | 100.274 | 1509.41 | 83.6339 | 1480.87 | -0.591631 | 1328.93 | 0.64502 | 1381.22 | 3200.29 | 1432.32 | 37.8462 | 1470.31 | 29.6308 | 1428.57 | -0.813789 | 1432.26 | 142.233
1421.68 | 81.3611 | 1463.45 | 86.2468 | 1459.07 | 17.3291 | 1459.07 | 46.6714 | 1460.53 | 72.1118 | 1510.14 | 43.0767 | 1481.6 | -58.5221 | 1329.67 | 0.520752 | 1381.96 | 3422.88 | 1433.06 | 63.6886 | 1471.04 | 48.6943 | 1429.31 | 0.116256 | 1433 | -17.2531
1422.41 | 76.6222 | 1464.19 | 80.0193 | 1459.8 | 12.22 | 1459.8 | 9.67782 | 1461.26 | 32.89 | 1510.87 | 8.6645 | 1482.34 | 46.4923 | 1330.41 | 0.509155 | 1382.71 | 3583.68 | 1433.8 | 37.9883 | 1471.78 | -12.4789 | 1430.05 | -1.62758 | 1433.74 | 0.981883
1423.15 | 73.6696 | 1464.92 | 40.6837 | 1460.53 | 24.671 | 1460.53 | -0.0402024 | 1461.99 | 29.8966 | 1511.6 | 53.848 | 1483.07 | -23.3694 | 1331.16 | 0.387085 | 1383.45 | 3556.16 | 1434.53 | 15.3245 | 1472.51 | -87.0337 | 1430.78 | 0 | 1434.47 | -61.017
1423.88 | 72.9171 | 1465.65 | 82.4562 | 1461.26 | 45.8009 | 1461.26 | -1.42536 | 1462.72 | 30.6901 | 1512.33 | 94.5545 | 1483.8 | 1.57768 | 1331.9 | 0.370972 | 1384.19 | 3704.68 | 1435.27 | 5.64657 | 1473.24 | -220.107 | 1431.52 | 3.25516 | 1435.21 | 82.4782
1424.62 | 68.4654 | 1466.38 | 48.8123 | 1461.99 | 33.2183 | 1461.99 | 27.4729 | 1463.45 | 5.52181 | 1513.06 | 82.7648 | 1484.54 | -46.2458 | 1332.65 | 0.111328 | 1384.94 | 3857.11 | 1436.01 | 0.258424 | 1473.98 | -270.659 | 1432.26 | 0.813789 | 1435.95 | 291.619
1425.35 | 53.7314 | 1467.11 | 41.1849 | 1462.72 | 46.4515 | 1462.72 | 54.1198 | 1464.19 | -39.1123 | 1513.79 | 67.3408 | 1485.27 | 29.1378 | 1333.39 | -0.0803223 | 1385.68 | 3954.15 | 1436.75 | 2.85559 | 1474.71 | -169.554 | 1433 | -1.62758 | 1436.69 | -94.6816
1426.09 | 37.751 | 1467.84 | 52.1998 | 1463.45 | 93.9661 | 1463.45 | 82.3017 | 1464.92 | -47.9998 | 1514.52 | 57.3595 | 1486 | -120.446 | 1334.13 | -0.561035 | 1386.42 | 3997.02 | 1437.49 | -21.7593 | 1475.45 | 133.073 | 1433.74 | -3.95269 | 1437.42 | 105.061
1426.82 | 34.8732 | 1468.57 | 31.0744 | 1464.19 | 121.894 | 1464.19 | 83.1642 | 1465.65 | -16.5052 | 1515.25 | 58.4393 | 1486.73 | -8.48004 | 1334.88 | -0.904663 | 1387.16 | 3936.95 | 1438.22 | 28.6463 | 1476.18 | 228.125 | 1434.47 | -3.25516 | 1438.16 | 15.4296
1427.55 | 26.2396 | 1469.3 | -4.15939 | 1464.92 | 118.146 | 1464.92 | 38.1302 | 1466.38 | 26.1041 | 1515.98 | 53.0755 | 1487.47 | -56.2542 | 1335.62 | -0.89624 | 1387.91 | 3910.66 | 1438.96 | 26.3463 | 1476.91 | 256.906 | 1435.21 | 2.20886 | 1438.9 | 21.7417
1428.29 | 20.168 | 1470.03 | -2.33894 | 1465.65 | 120.379 | 1465.65 | -10.0762 | 1467.11 | 45.0665 | 1516.71 | 56.6572 | 1488.2 | 71.045 | 1336.37 | -0.803955 | 1388.65 | 3808.21 | 1439.7 | -19.7824 | 1477.64 | 240.073 | 1435.95 | 1.97634 | 1439.63 | -68.1707
1429.02 | 8.89205 | 1470.76 | 12.4724 | 1466.38 | 92.4444 | 1466.38 | -33.1049 | 1467.84 | 14.4749 | 1517.44 | 67.6129 | 1488.93 | 0 | 1337.11 | -0.613525 | 1389.39 | 3672.18 | 1440.43 | -6.48644 | 1478.38 | 210.708 | 1436.69 | -0.465022 | 1440.37 | -131.432
1429.76 | 10.0869 | 1471.49 | 17.5017 | 1467.11 | 103.889 | 1467.11 | -68.3697 | 1468.57 | 9.75209 | 1518.17 | 61.4942 | 1489.66 | 59.2617 | 1337.85 | -0.980835 | 1390.13 | 3565.2 | 1441.17 | 22.8576 | 1479.11 | -26.1791 | 1437.42 | -2.0926 | 1441.11 | 57.9311
1430.49 | 20.9147 | 1472.22 | 28.1018 | 1467.84 | 94.1723 | 1467.84 | -79.8676 | 1469.3 | 8.42773 | 1518.9 | 45.4381 | 1490.4 | 0 | 1338.6 | -1.34045 | 1390.87 | 3419.21 | 1441.91 | 30.662 | 1479.84 | -135.622 | 1438.16 | -0.232511 | 1441.84 | 0
1431.23 | 30.0538 | 1472.95 | 81.8455 | 1468.57 | 64.5024 | 1468.57 | -76.5674 | 1470.03 | 18.2783 | 1519.63 | 26.6431 | 1491.13 | -18.4885 | 1339.34 | -1.75769 | 1391.62 | 3310.26 | 1442.65 | 11.3965 | 1480.58 | -136.631 | 1438.9 | -1.62758 | 1442.58 | 0
1431.96 | 36.7228 | 1473.68 | 93.039 | 1469.3 | 72.9607 | 1469.3 | -58.2862 | 1470.76 | 0.700487 | 1520.36 | 11.2366 | 1491.86 | -0.0493026 | 1340.08 | -1.85022 | 1392.36 | 3142.81 | 1443.38 | 32.8069 | 1481.31 | -123.249 | 1439.63 | 2.32511 | 1443.32 | 601.333
1432.69 | 42.0017 | 1474.41 | 67.7312 | 1470.03 | 93.1804 | 1470.03 | -25.375 | 1471.49 | -70.5139 | 1521.08 | 16.8023 | 1492.59 | 68.8757 | 1340.83 | -1.42163 | 1393.1 | 2893.43 | 1444.12 | 37.1097 | 1482.04 | 78.0595 | 1440.37 | 1.0463 | 1444.05 | 66.768
1433.43 | 36.2633 | 1475.14 | 46.122 | 1470.76 | 61.2954 | 1470.76 | 2.32078 | 1472.22 | -5.5437 | 1521.81 | 52.5751 | 1493.32 | -87.7586 | 1341.57 | -0.975586 | 1393.84 | 2608.53 | 1444.86 | 27.9873 | 1482.77 | 244.427 | 1441.11 | -1.0463 | 1444.79 | 24.2665
1434.16 | 30.5478 | 1475.87 | 9.14835 | 1471.49 | 42.7077 | 1471.49 | 21.7093 | 1472.95 | -7.71083 | 1522.54 | 97.785 | 1494.06 | -13.2624 | 1342.31 | -0.885864 | 1394.59 | 2366.71 | 1445.59 | 29.2924 | 1483.51 | 435.275 | 1441.84 | -2.79013 | 1445.53 | -136.201
1434.9 | 25.4182 | 1476.6 | -48.1498 | 1472.22 | 15.267 | 1472.22 | 33.5179 | 1473.68 | 4.72829 | 1523.27 | 59.2644 | 1494.79 | 30.5183 | 1343.06 | -0.760376 | 1395.33 | 2201.53 | 1446.33 | 22.4312 | 1484.24 | 551.09 | 1442.58 | 0 | 1446.26 | -16.2712
1435.63 | 31.8345 | 1477.33 | -73.3769 | 1472.95 | 35.9026 | 1472.95 | 32.7065 | 1474.41 | 20.4345 | 1524 | -6.88244 | 1495.52 | 52.7044 | 1343.8 | -0.749023 | 1396.07 | 2202.3 | 1447.07 | 6.47352 | 1484.97 | 641.416 | 1443.32 | 3.02264 | 1447 | 220.924
1436.36 | 32.8397 | 1478.06 | -54.314 | 1473.68 | 17.8944 | 1473.68 | 25.3129 | 1475.14 | 10.5566 | 1524.73 | 22.2714 | 1496.25 | -23.3201 | 1344.54 | -0.758057 | 1396.81 | 2134.26 | 1447.8 | -3.50165 | 1485.7 | 527.831 | 1444.05 | 1.16256 | 1447.74 | -2.10403
1437.1 | 30.7488 | 1478.79 | -49.1868 | 1474.41 | -3.45586 | 1474.41 | 4.26877 | 1475.87 | 5.68598 | 1525.46 | 15.3714 | 1496.98 | -11.8326 | 1345.29 | -0.946899 | 1397.55 | 2004.1 | 1448.54 | -2.3129 | 1486.44 | 281.28 | 1444.79 | -0.348767 | 1448.47 | 0
1437.83 | 23.5168 | 1479.51 | -17.254 | 1475.14 | 55.596 | 1475.14 | 0.464155 | 1476.6 | 25.8031 | 1526.19 | 63.6889 | 1497.71 | -60.5435 | 1346.03 | -1.37354 | 1398.29 | 1809.38 | 1449.28 | -19.6402 | 1487.17 | 84.9627 | 1445.53 | -2.55762 | 1449.21 | 28.7551
1438.56 | 16.2791 | 1480.24 | -18.1988 | 1475.87 | 72.2887 | 1475.87 | -24.6587 | 1477.33 | -11.3008 | 1526.92 | 82.124 | 1498.45 | 1.47908 | 1346.77 | -1.32678 | 1399.04 | 1624.29 | 1450.01 | -14.3425 | 1487.9 | 178.262 | 1446.26 | -3.1389 | 1449.94 | 0.280538
1439.3 | 7.58812 | 1480.97 | -14.7307 | 1476.6 | 86.8766 | 1476.6 | -22.4366 | 1478.06 | -43.1237 | 1527.64 | 74.6797 | 1499.18 | 0 | 1347.51 | -1.23169 | 1399.78 | 1444.37 | 1450.75 | -6.96453 | 1488.63 | 423.221 | 1447 | -0.581278 | 1450.68 | 51.619
1440.03 | -2.45278 | 1481.7 | -39.5027 | 1477.33 | 79.3533 | 1477.33 | -12.3787 | 1478.79 | -42.3193 | 1528.37 | 0.930533 | 1499.91 | 135.434 | 1348.26 | -0.949463 | 1400.52 | 1296.95 | 1451.48 | 5.3623 | 1489.37 | 626.547 | 1447.74 | 1.97634 | 1451.41 | -140.97
1440.76 | -11.6608 | 1482.43 | -31.5929 | 1478.06 | 40.8908 | 1478.06 | -3.0298 | 1479.51 | -19.8161 | 1529.1 | -1.41336 | 1500.64 | 0 | 1349 | -0.519165 | 1401.26 | 1170.2 | 1452.22 | -18.6324 | 1490.1 | 688.411 | 1448.47 | 0.813789 | 1452.15 | -0.701345
1441.5 | -20.6677 | 1483.16 | -29.0869 | 1478.79 | 8.437 | 1478.79 | -6.56762 | 1480.24 | -23.9151 | 1529.83 | 2.4229 | 1501.37 | 28.2997 | 1349.74 | -0.553223 | 1402 | 1042.38 | 1452.96 | -28.53 | 1490.83 | 485.668 | 1449.21 | -0.465022 | 1452.89 | 42.782
1442.23 | -15.3083 | 1483.89 | -34.8997 | 1479.51 | -26.6941 | 1479.51 | -4.27242 | 1480.97 | -0.766158 | 1530.56 | 82.4049 | 1502.1 | 0 | 1350.48 | -0.567017 | 1402.74 | 945.918 | 1453.69 | -16.4358 | 1491.56 | 369.588 | 1449.94 | 5.58027 | 1453.62 | -74.9036
1442.96 | -18.2322 | 1484.62 | -51.157 | 1480.24 | -31.0175 | 1480.24 | 9.23925 | 1481.7 | 27.4339 | 1531.29 | 127.027 | 1502.83 | 8.33213 | 1351.23 | -0.211914 | 1403.48 | 955.53 | 1454.43 | 2.39042 | 1492.29 | 187.237 | 1450.68 | 2.44137 | 1454.36 | -4.34834
1443.7 | -25.8949 | 1485.35 | -43.5872 | 1480.97 | -18.1966 | 1480.97 | 20.6641 | 1482.43 | 106.337 | 1532.01 | 68.6751 | 1503.56 | 0 | 1351.97 | -0.184692 | 1404.22 | 889.692 | 1455.16 | -1.02077 | 1493.02 | -50.5528 | 1451.41 | 0.813789 | 1455.09 | 76.1661
1444.43 | -31.2658 | 1486.07 | -18.7345 | 1481.7 | 0.0355542 | 1481.7 | 44.1934 | 1483.16 | 92.8692 | 1532.74 | 49.8187 | 1504.3 | -20.5099 | 1352.71 | -0.462891 | 1404.96 | 808.614 | 1455.9 | 6.69318 | 1493.76 | -155.163 | 1452.15 | 0.348767 | 1455.83 | 23.2847
1445.16 | -35.8669 | 1486.8 | -36.484 | 1482.43 | 4.78915 | 1482.43 | 31.1532 | 1483.89 | 7.61779 | 1533.47 | -19.5763 | 1505.03 | 0 | 1353.45 | -0.803833 | 1405.7 | 704.243 | 1456.64 | 0.607296 | 1494.49 | -118.311 | 1452.89 | 0 | 1456.56 | 7.71479
1445.89 | -44.1788 | 1487.53 | -61.302 | 1483.16 | -6.16509 | 1483.16 | 6.86731 | 1484.62 | 9.172 | 1534.2 | -70.703 | 1505.76 | 5.52189 | 1354.19 | -1.33936 | 1406.45 | 554.122 | 1457.37 | 33.1429 | 1495.22 | -16.4615 | 1453.62 | -1.51132 | 1457.3 | 7.43426
1446.63 | -41.9902 | 1488.26 | -91.8983 | 1483.89 | -26.4985 | 1483.89 | 0.55187 | 1485.35 | -7.71083 | 1534.93 | -53.6198 | 1506.49 | -10.5014 | 1354.94 | -1.2373 | 1407.19 | 444.718 | 1458.11 | 37.6007 | 1495.95 | 10.6203 | 1454.36 | -0.581278 | 1458.03 | -240.702
1447.36 | -32.0011 | 1488.99 | -92.2958 | 1484.62 | 13.5497 | 1484.62 | -18.738 | 1486.07 | -14.4366 | 1535.65 | -9.69159 | 1507.22 | 8.23353 | 1355.68 | -0.630493 | 1407.93 | 390.024 | 1458.84 | -1.84773 | 1496.68 | 75.4044 | 1455.09 | 1.86009 | 1458.77 | 6.17183
1448.09 | -29.6344 | 1489.72 | -89.5939 | 1485.35 | 42.185 | 1485.35 | -5.91707 | 1486.8 | -3.29448 | 1536.38 | 78.1385 | 1507.95 | -4.14142 | 1356.42 | -0.26709 | 1408.67 | 364.349 | 1459.58 | -39.3192 | 1497.41 | 51.8273 | 1455.83 | 3.37141 | 1459.5 | 0
1448.82 | -25.9754 | 1490.45 | -85.4288 | 1486.07 | 56.1116 | 1486.07 | -0.71268 | 1487.53 | 1.74574 | 1537.11 | 91.403 | 1508.68 | 2.36652 | 1357.16 | -0.0949707 | 1409.41 | 383.119 | 1460.31 | -60.8976 | 1498.14 | 63.2441 | 1456.56 | 1.62758 | 1460.24 | 314.062
1449.56 | -23.1435 | 1491.17 | -79.4605 | 1486.8 | 58.0884 | 1486.8 | 10.3466 | 1488.26 | 57.9817 | 1537.84 | 73.2137 | 1509.41 | -10.5507 | 1357.9 | -0.339844 | 1410.15 | 353.22 | 1461.05 | -44.7332 | 1498.87 | 18.5856 | 1457.3 | 0 | 1460.97 | 0
1450.29 | -21.1272 | 1491.9 | -42.7576 | 1487.53 | 35.9346 | 1487.53 | -3.9837 | 1488.99 | 82.548 | 1538.56 | 34.9477 | 1510.14 | 13.5582 | 1358.64 | -0.5177 | 1410.89 | 281.116 | 1461.78 | -11.4094 | 1499.61 | -40.7821 | 1458.03 | 0 | 1461.71 | -114.74
1451.02 | -27.532 | 1492.63 | -19.1724 | 1488.26 | -28.0238 | 1488.26 | -7.25106 | 1489.72 | 79.9868 | 1539.29 | 0.728625 | 1510.87 | 26.1797 | 1359.39 | -0.705566 | 1411.63 | 199.3 | 1462.52 | 27.1604 | 1500.34 | -4.14193 | 1458.77 | 0 | 1462.44 | -249.258
1451.75 | -34.1092 | 1493.36 | 1.46904 | 1488.99 | 9.37919 | 1488.99 | 2.0686 | 1490.45 | 108.138 | 1540.02 | -19.8309 | 1511.6 | 0 | 1360.13 | -0.950928 | 1412.37 | 215.788 | 1463.25 | 87.3086 | 1501.07 | -2.76129 | 1459.5 | 0 | 1463.18 | -232.706
1452.48 | -53.6912 | 1494.08 | 68.3304 | 1489.72 | 2.95811 | 1489.72 | -14.8237 | 1491.17 | 40.5133 | 1540.74 | -14.4672 | 1512.33 | -4.73305 | 1360.87 | -0.658813 | 1413.11 | 183.947 | 1463.99 | 83.2642 | 1501.8 | 64.5717 | 1460.24 | 0 | 1463.91 | -5.47049
1453.22 | -64.4387 | 1494.81 | 23.6601 | 1490.45 | 3.68697 | 1490.45 | -9.02362 | 1491.9 | 0.443277 | 1541.47 | -11.4912 | 1513.06 | 15.7768 | 1361.61 | -0.366699 | 1413.85 | 156.401 | 1464.72 | 83.6906 | 1502.53 | 113.638 | 1460.97 | 0 | 1464.65 | -2.38457
1453.95 | -59.6078 | 1495.54 | -84.6568 | 1491.17 | 4.70026 | 1491.17 | -5.325 | 1492.63 | -45.5426 | 1542.2 | -6.55763 | 1513.79 | 0 | 1362.35 | -0.464478 | 1414.59 | 178.687 | 1465.46 | 100.928 | 1503.26 | 274.961 | 1461.71 | 0 | 1465.38 | -233.828
1454.68 | -45.3104 | 1496.27 | -100.154 | 1491.9 | 1.51461 | 1491.9 | 5.939 | 1493.36 | 13.0849 | 1542.93 | 7.75152 | 1514.52 | 1.03535 | 1363.09 | -0.87561 | 1415.33 | 111.871 | 1466.19 | 81.1581 | 1503.99 | 312.716 | 1462.44 | 0 | 1466.12 | 22.0222
1455.41 | -28.9911 | 1496.99 | -74.339 | 1492.63 | 26.7261 | 1492.63 | 0.617656 | 1494.08 | 11.361 | 1543.65 | 18.6019 | 1515.25 | 34.2653 | 1363.83 | -0.681763 | 1416.07 | 125.693 | 1466.93 | 9.88472 | 1504.72 | 31.0645 | 1463.18 | 0 | 1466.85 | 15.5699
1456.14 | -16.9052 | 1497.72 | -84.6568 | 1493.36 | 47.4577 | 1493.36 | 27.0233 | 1494.81 | -37.5472 | 1544.38 | 56.2797 | 1515.98 | -12.6708 | 1364.57 | -0.620972 | 1416.81 | 160.342 | 1467.66 | -70.5756 | 1505.45 | 255.791 | 1463.91 | 0 | 1467.58 | 106.885
1456.87 | 0.21828 | 1498.45 | -101.392 | 1494.08 | 62.9522 | 1494.08 | 38.0023 | 1495.54 | -72.7248 | 1545.11 | 90.9201 | 1516.71 | 100.922 | 1365.31 | -0.636475 | 1417.54 | 154.005 | 1468.4 | -92.7484 | 1506.18 | 185.856 | 1464.65 | 0 | 1468.32 | -40.678
1457.61 | 6.64032 | 1499.18 | -62.1201 | 1494.81 | 53.029 | 1494.81 | 23.4892 | 1496.27 | -25.5787 | 1545.83 | 55.5774 | 1517.44 | 0 | 1366.05 | -0.353638 | 1418.29 | 176.631 | 1469.13 | -72.0874 | 1506.91 | 189.573 | 1465.38 | 0 | 1469.05 | -126.382
1458.34 | -0.809935 | 1499.9 | -44.797 | 1495.54 | 53.029 | 1495.54 | 1.30841 | 1496.99 | 6.16757 | 1546.56 | 9.08587 | 1518.17 | -76.0739 | 1366.8 | -0.0401611 | 1419.02 | 188.753 | 1469.86 | 0.245503 | 1507.64 | 460.392 | 1466.12 | 0 | 1469.79 | 65.6459
1459.07 | -11.3391 | 1500.63 | -56.9295 | 1496.27 | 51.4433 | 1496.27 | -10.5988 | 1497.72 | 38.4721 | 1547.29 | -29.2504 | 1518.9 | 45.9993 | 1367.54 | 0.160034 | 1419.76 | 202.079 | 1470.6 | 44.3585 | 1508.37 | 624.317 | 1466.85 | 0 | 1470.52 | 43.9042
1459.8 | -13.1887 | 1501.36 | -52.7816 | 1496.99 | 39.9024 | 1496.99 | -6.53472 | 1498.45 | 14.6227 | 1548.01 | -123.296 | 1519.63 | 39.1462 | 1368.28 | 0.178833 | 1420.5 | 195.09 | 1471.33 | 42.4591 | 1509.1 | 681.72 | 1467.58 | 0 | 1471.25 | 4.34834
1460.53 | -6.45076 | 1502.08 | -37.8723 | 1497.72 | 35.2057 | 1497.72 | -18.5808 | 1499.18 | 5.52181 | 1548.74 | -105.317 | 1520.36 | 107.233 | 1369.02 | 0.233521 | 1421.24 | 139.133 | 1472.07 | 35.1198 | 1509.83 | 586.508 | 1468.32 | 0 | 1471.99 | 169.305
1461.26 | -0.0919075 | 1502.81 | -38.0913 | 1498.45 | 17.2473 | 1498.45 | -19.3776 | 1499.9 | -42.3849 | 1549.47 | -127.193 | 1521.08 | -44.7174 | 1369.76 | -0.106445 | 1421.98 | 69.5666 | 1472.8 | 49.1652 | 1510.56 | 372.986 | 1469.05 | 0 | 1472.72 | 52.6009
1461.99 | 7.07688 | 1503.54 | -57.2463 | 1499.18 | 5.07358 | 1499.18 | -0.738263 | 1500.63 | -39.9551 | 1550.19 | -193.235 | 1521.81 | 2.46513 | 1370.5 | -0.098999 | 1422.72 | 5.03284 | 1473.54 | 60.019 | 1511.29 | 224.833 | 1469.79 | 0 | 1473.45 | -41.6599
1462.72 | -2.5332 | 1504.26 | -17.2137 | 1499.9 | -0.881743 | 1499.9 | 0.120607 | 1501.36 | -42.6804 | 1550.92 | -151.387 | 1522.54 | -7.34608 | 1371.24 | 0.0916748 | 1423.46 | -15.0702 | 1474.27 | 60.019 | 1512.02 | 10.6734 | 1470.52 | 0 | 1474.19 | 22.1625
1463.45 | -12.5109 | 1504.99 | -9.45944 | 1500.63 | -25.503 | 1500.63 | 0.0438572 | 1502.08 | 3.37109 | 1551.64 | -119.995 | 1523.27 | 12.1777 | 1371.98 | 0.149902 | 1424.2 | 0.496195 | 1475 | 56.8533 | 1512.75 | -147.57 | 1471.25 | 0 | 1474.92 | 100.152
1464.19 | -35.1661 | 1505.72 | -41.0005 | 1501.36 | -45.6444 | 1501.36 | -0.796739 | 1502.81 | 28.0906 | 1552.37 | -124.929 | 1524 | 22.482 | 1372.72 | 0.101318 | 1424.94 | 25.6887 | 1475.74 | 18.4256 | 1513.48 | -201.256 | 1471.99 | 0 | 1475.65 | 99.4507
1464.92 | -47.206 | 1506.44 | -49.6419 | 1502.08 | 1.88793 | 1502.08 | -45.6298 | 1503.54 | 40.8034 | 1553.1 | -82.4839 | 1524.73 | -0.147908 | 1373.46 | 0.000732422 | 1425.68 | 35.2724 | 1476.47 | -51.8399 | 1514.21 | -75.4575 | 1472.72 | 0 | 1476.39 | 13.045
1465.65 | -35.7348 | 1507.17 | -70.629 | 1502.81 | -0.725305 | 1502.81 | -87.8533 | 1504.26 | -7.09243 | 1553.82 | -12.6763 | 1525.46 | -48.8095 | 1374.2 | -0.303467 | 1426.41 | 68.7301 | 1477.2 | -122.131 | 1514.94 | -117.727 | 1473.45 | 0 | 1477.12 | 144.337
1466.38 | -25.6652 | 1507.9 | -46.6059 | 1503.54 | -12.9879 | 1503.54 | -76.6734 | 1504.99 | -48.3008 | 1554.55 | 29.0397 | 1526.19 | 0.0986051 | 1374.94 | -0.587036 | 1427.15 | 6.98926 | 1477.94 | -134.846 | 1515.67 | -169.819 | 1474.19 | 0 | 1477.85 | -3.36646
1467.11 | -20.5471 | 1508.62 | -47.5392 | 1504.26 | -24.4435 | 1504.26 | -59.3863 | 1505.72 | -96.2732 | 1555.27 | 78.6125 | 1526.92 | -13.6075 | 1375.68 | -0.859009 | 1427.89 | -81.4044 | 1478.67 | -122.855 | 1516.4 | -176.351 | 1474.92 | 0 | 1478.59 | -239.299
1467.84 | -18.5194 | 1509.35 | -102.141 | 1504.99 | -14.6092 | 1504.99 | -43.6087 | 1506.44 | -53.237 | 1556 | 72.5377 | 1527.64 | 8.13492 | 1376.42 | -0.562988 | 1428.63 | -86.4514 | 1479.4 | -63.0813 | 1517.13 | -30.799 | 1475.65 | 0 | 1479.32 | 0.841614
1468.57 | -18.5423 | 1510.08 | -134.045 | 1505.72 | -19.0464 | 1505.72 | -28.4158 | 1507.17 | -17.1893 | 1556.73 | 35.7026 | 1528.37 | -38.7518 | 1377.16 | -0.562134 | 1429.37 | -10.009 | 1480.14 | -7.54598 | 1517.86 | 88.0957 | 1476.39 | 0 | 1480.05 | 238.457
1469.3 | -20.2484 | 1510.8 | -167.597 | 1506.44 | -38.1745 | 1506.44 | -22.2575 | 1507.9 | -8.72325 | 1557.45 | 0.377481 | 1529.1 | -13.5089 | 1377.9 | -0.236938 | 1430.11 | 93.1287 | 1480.87 | 57.7707 | 1518.59 | 14.1251 | 1477.12 | 0 | 1480.79 | 480.982
1470.03 | -11.902 | 1511.53 | -164.901 | 1507.17 | -23.3449 | 1507.17 | -3.74248 | 1508.62 | 0.0875609 | 1558.18 | -26.9504 | 1529.83 | 0 | 1378.64 | 0.505493 | 1430.85 | 67.3408 | 1481.6 | 91.6759 | 1519.31 | 72.059 | 1477.85 | 0 | 1481.52 | 574.963
1470.76 | -1.51647 | 1512.25 | -149.536 | 1507.9 | -1.23373 | 1507.9 | 11.4431 | 1509.35 | 12.3461 | 1558.9 | -65.945 | 1530.56 | -27.708 | 1379.37 | 0.59436 | 1431.58 | 39.5397 | 1482.34 | 121.227 | 1520.04 | 89.264 | 1478.59 | 0 | 1482.25 | 97.0661
1471.49 | 0.425072 | 1512.98 | -97.135 | 1508.62 | -4.75715 | 1508.62 | 1.26089 | 1510.08 | 4.10441 | 1559.63 | -82.3259 | 1531.29 | -45.3091 | 1380.11 | 0.188477 | 1432.32 | 55.9992 | 1483.07 | 104.313 | 1520.77 | 90.326 | 1479.32 | 0 | 1482.98 | 0
1472.22 | -8.77142 | 1513.71 | -50.2699 | 1509.35 | -26.0114 | 1509.35 | -5.77453 | 1510.8 | 3.44224 | 1560.35 | -63.3553 | 1532.01 | 21.8903 | 1380.85 | -0.529907 | 1433.06 | 22.5556 | 1483.8 | 50.5348 | 1521.5 | -15.3995 | 1480.05 | 0 | 1483.72 | -652.391
1472.95 | -18.6457 | 1514.43 | 4.03841 | 1510.08 | -23.7537 | 1510.08 | -30.2578 | 1511.53 | -1.48853 | 1561.08 | -31.9191 | 1532.74 | 0 | 1381.59 | -0.694458 | 1433.8 | 0 | 1484.54 | 10.0139 | 1522.23 | -184.635 | 1480.79 | 0 | 1484.45 | -430.626
1473.68 | -25.131 | 1515.16 | 6.4868 | 1510.8 | -12.2733 | 1510.8 | -25.8063 | 1512.25 | -8.12674 | 1561.8 | 36.7473 | 1533.47 | 40.6746 | 1382.33 | -0.372192 | 1434.53 | -27.1206 | 1485.27 | 8.90271 | 1522.96 | -80.2898 | 1481.52 | 2.20886 | 1485.18 | 0
1474.41 | -27.3023 | 1515.88 | 16.4129 | 1511.53 | -27.9527 | 1511.53 | -43.6233 | 1512.98 | -23.0668 | 1562.53 | 53.1106 | 1534.2 | 4.09211 | 1383.07 | -0.00231934 | 1435.27 | 0.779735 | 1486 | -24.5503 | 1523.69 | -85.3345 | 1482.25 | 1.27881 | 1485.91 | 0
1475.14 | -18.2092 | 1516.61 | -19.2818 | 1512.25 | 31.1419 | 1512.25 | -46.9711 | 1513.71 | -27.4503 | 1563.25 | 106.616 | 1534.93 | -79.1799 | 1383.81 | 0.287964 | 1436.01 | -1.00657 | 1486.73 | -40.508 | 1524.41 | 24.8516 | 1482.98 | 0.581278 | 1486.65 | 0
1475.87 | -3.60737 | 1517.33 | -77.2195 | 1512.98 | 29.4993 | 1512.98 | -40.334 | 1514.43 | -1.795 | 1563.98 | 122.111 | 1535.65 | -27.8559 | 1384.55 | 0.331421 | 1436.75 | -3.40248 | 1487.47 | -30.5328 | 1525.14 | -122.877 | 1483.72 | 0.697533 | 1487.38 | 67.7499
1476.6 | 3.37186 | 1518.06 | -85.7629 | 1513.71 | 22.9467 | 1513.71 | -36.8254 | 1515.16 | -8.84912 | 1564.7 | 154.767 | 1536.38 | -18.4392 | 1385.29 | 0.0690918 | 1437.49 | -6.05358 | 1488.2 | 7.86901 | 1525.87 | -92.0784 | 1484.45 | 1.74383 | 1488.11 | 77.1479
1477.33 | 11.7584 | 1518.78 | -87.8426 | 1514.43 | -1.47194 | 1514.43 | -26.0877 | 1515.88 | 1.22038 | 1565.43 | 115.939 | 1537.11 | 19.228 | 1386.03 | 0.081665 | 1438.22 | -13.6241 | 1488.93 | 4.87129 | 1526.6 | 97.4417 | 1485.18 | -0.465022 | 1488.84 | 123.437
1478.06 | 16.0953 | 1519.51 | -86.6155 | 1515.16 | 13.0662 | 1515.16 | -9.39275 | 1516.61 | 34.3676 | 1566.15 | 78.4633 | 1537.84 | 38.5053 | 1386.77 | -0.193481 | 1438.96 | -1.50276 | 1489.66 | 45.5085 | 1527.33 | 235.4 | 1485.91 | -3.37141 | 1489.57 | 29.5968
1478.79 | 13.4415 | 1520.23 | -48.1268 | 1515.88 | 27.0816 | 1515.88 | -0.00730953 | 1517.33 | 72.5715 | 1566.88 | -39.6618 | 1538.56 | 0 | 1387.5 | -0.183472 | 1439.7 | -1.82883 | 1490.4 | 36.735 | 1528.06 | 268.96 | 1486.65 | -4.99899 | 1490.3 | 4.90941
1479.51 | 2.80318 | 1520.96 | -0.0691311 | 1516.61 | 35.0813 | 1516.61 | 9.06748 | 1518.06 | 98.6264 | 1567.6 | 38.9771 | 1539.29 | 70.0589 | 1388.24 | -0.312256 | 1440.43 | 0 | 1491.13 | 91.9214 | 1528.78 | 210.23 | 1487.38 | -3.02264 | 1491.04 | -13.045
1480.24 | 0.0229769 | 1521.68 | 10.3351 | 1517.33 | 61.8002 | 1517.33 | 4.36745 | 1518.78 | 92.7653 | 1568.33 | -129.344 | 1540.02 | 0 | 1388.98 | -0.0803223 | 1441.17 | 11.2707 | 1491.86 | 132.998 | 1529.51 | 97.9727 | 1488.11 | -0.930044 | 1491.77 | 0
1480.97 | -4.65856 | 1522.41 | 37.6073 | 1518.06 | 74.9375 | 1518.06 | 14.8786 | 1519.51 | 63.8373 | 1569.05 | 93.3781 | 1540.74 | -28.842 | 1389.72 | 0.222778 | 1441.91 | 25.3343 | 1492.59 | 148.775 | 1530.24 | 43.1186 | 1488.84 | 0 | 1492.5 | 46.5693
1481.7 | -4.02095 | 1523.13 | 47.8964 | 1518.78 | 61.0927 | 1518.78 | 10.3174 | 1520.23 | 49.1162 | 1569.77 | 95.924 | 1541.47 | -0.345118 | 1390.46 | 0.332153 | 1442.65 | 11.7386 | 1493.32 | 196.467 | 1530.97 | -148.95 | 1489.57 | 0 | 1493.23 | -96.2245
1482.43 | -3.40632 | 1523.86 | 48.4609 | 1519.51 | 41.7761 | 1519.51 | 10.7669 | 1520.96 | 41.7939 | 1570.5 | 140.633 | 1542.2 | -9.81121 | 1391.2 | 0.249634 | 1443.38 | 4.69259 | 1494.06 | 184.166 | 1531.7 | -237.577 | 1490.3 | 0 | 1493.96 | -244.208
1483.16 | -15.0671 | 1524.58 | 9.91456 | 1520.23 | 31.3446 | 1520.23 | -13.6469 | 1521.68 | 58.9394 | 1571.22 | 171.104 | 1542.93 | 1.38047 | 1391.93 | 0.0419922 | 1444.12 | 3.85614 | 1494.79 | 131.228 | 1532.42 | -6.90322 | 1491.04 | 0 | 1494.69 | 22.5833
1483.89 | -25.9352 | 1525.31 | 3.66395 | 1520.96 | 10.7765 | 1520.96 | -5.82204 | 1522.41 | 40.9238 | 1571.95 | 165.143 | 1543.65 | -36.4346 | 1392.67 | -0.333252 | 1444.86 | 10.5193 | 1495.52 | 82.5277 | 1533.15 | 152.136 | 1491.77 | 0 | 1495.43 | 0
1484.62 | -20.5241 | 1526.03 | 6.83246 | 1521.68 | 6.3002 | 1521.68 | -8.30728 | 1523.13 | 45.4933 | 1572.67 | 120.522 | 1544.38 | -22.5806 | 1393.41 | -0.830566 | 1445.59 | -7.6414 | 1496.25 | 66.57 | 1533.88 | 251.543 | 1492.5 | 0 | 1496.16 | 170.146
1485.35 | -7.28942 | 1526.76 | 0.604897 | 1522.41 | 8.22723 | 1522.41 | -9.99944 | 1523.86 | 20.1554 | 1573.4 | 93.5011 | 1545.11 | -88.7939 | 1394.15 | -0.899414 | 1446.33 | -24.4979 | 1496.98 | 67.7459 | 1534.61 | 316.805 | 1493.23 | 0 | 1496.89 | 76.0258
1486.07 | 10.3683 | 1527.48 | -0.0518483 | 1523.13 | 24.1804 | 1523.13 | 2.03205 | 1524.58 | 9.22125 | 1574.12 | 46.553 | 1545.83 | -0.986051 | 1394.88 | -0.638306 | 1447.07 | 41.1133 | 1497.71 | 73.4958 | 1535.33 | 217.133 | 1493.96 | 0 | 1497.62 | -122.315
1486.8 | 19.5246 | 1528.21 | 55.7312 | 1523.86 | 32.7774 | 1523.86 | 6.54569 | 1525.31 | 1.77858 | 1574.84 | 19.0847 | 1546.56 | 17.7982 | 1395.62 | -0.453491 | 1447.8 | 34.124 | 1498.45 | 83.5097 | 1536.06 | 26.7633 | 1494.69 | 0 | 1498.35 | 10.2396
1487.53 | 19.358 | 1528.93 | 57.6438 | 1524.58 | 14.2146 | 1524.58 | 5.51504 | 1526.03 | -5.7626 | 1575.57 | -3.29198 | 1547.29 | 29.2857 | 1396.36 | -0.514893 | 1448.54 | -0.99239 | 1499.18 | 41.3608 | 1536.79 | -47.2605 | 1495.43 | 0 | 1499.08 | -298.913
1488.26 | 16.8708 | 1529.65 | 64.8335 | 1525.31 | 5.52156 | 1525.31 | 0.0255834 | 1526.76 | 5.49444 | 1576.29 | 4.45076 | 1548.01 | 7.98702 | 1397.1 | -0.595093 | 1449.28 | -11.8236 | 1499.91 | -11.7454 | 1537.52 | -164.562 | 1496.16 | 0 | 1499.81 | -85.5641
1488.99 | 15.4405 | 1530.38 | 47.568 | 1526.03 | 6.41042 | 1526.03 | -7.65674 | 1527.48 | 7.54118 | 1577.01 | 4.79312 | 1548.74 | -43.0411 | 1397.84 | -0.604126 | 1450.01 | -11.6251 | 1500.64 | -50.6123 | 1538.24 | -52.199 | 1496.89 | 0 | 1500.54 | -31.28
1489.72 | 12.5856 | 1531.1 | 14.5175 | 1526.76 | 3.40609 | 1526.76 | -0.252179 | 1528.21 | 0.355716 | 1577.74 | -10.0603 | 1549.47 | -10.6987 | 1398.57 | -0.664917 | 1450.75 | -3.72855 | 1501.37 | -66.8543 | 1538.97 | 166.952 | 1497.62 | 0 | 1501.28 | -22.3028
1490.45 | 5.94527 | 1531.83 | 9.67836 | 1527.48 | 0.76797 | 1527.48 | -1.45825 | 1528.93 | -20.7246 | 1578.46 | 4.13473 | 1550.19 | -31.8495 | 1399.31 | -0.812988 | 1451.48 | 0 | 1502.1 | -38.7894 | 1539.7 | 294.555 | 1498.35 | 0 | 1502.01 | 15.7101
1491.17 | 3.52121 | 1532.55 | 3.57754 | 1528.21 | -2.46746 | 1528.21 | -17.3675 | 1529.65 | 22.5086 | 1579.18 | 17.3202 | 1550.92 | -1.57768 | 1400.05 | -0.870483 | 1452.22 | 3.45919 | 1502.83 | -36.3603 | 1540.42 | 330.186 | 1499.08 | 0 | 1502.74 | 0.561076
1491.9 | 3.9233 | 1533.27 | -0.230437 | 1528.93 | -21.848 | 1528.93 | -0.339893 | 1530.38 | 43.1018 | 1579.91 | 44.4637 | 1551.64 | -67.5445 | 1400.79 | -0.810547 | 1452.96 | 33.3018 | 1503.56 | -59.6959 | 1541.15 | 340.01 | 1499.81 | 0 | 1503.47 | -12.4839
1492.63 | 2.29194 | 1534 | 29.0408 | 1529.65 | -31.2948 | 1529.65 | 31.3177 | 1531.1 | 57.6643 | 1580.63 | 82.993 | 1552.37 | 4.28932 | 1401.52 | -0.539063 | 1453.69 | 48.8114 | 1504.3 | -111.277 | 1541.88 | 502.024 | 1500.54 | 0 | 1504.2 | -265.95
1493.36 | 1.10289 | 1534.72 | 71.5162 | 1530.38 | -66.3512 | 1530.38 | 38.8173 | 1531.83 | 56.8325 | 1581.36 | 156.488 | 1553.1 | 13.1638 | 1402.26 | -0.324585 | 1454.43 | 59.2599 | 1505.03 | -21.8239 | 1542.6 | 545.673 | 1501.28 | 0 | 1504.93 | 134.658
1494.08 | 0.568678 | 1535.45 | 97.4576 | 1531.1 | -95.2212 | 1531.1 | 26.9283 | 1532.55 | 45.5426 | 1582.08 | 168.014 | 1553.82 | 22.1369 | 1403 | -0.342285 | 1455.16 | 43.8353 | 1505.76 | 0.116291 | 1543.33 | 377.925 | 1502.01 | 0 | 1505.66 | 0
1494.81 | 1.27522 | 1536.17 | 78.0375 | 1531.83 | -104.152 | 1531.83 | 0.164465 | 1533.27 | 55.0375 | 1582.8 | 131.469 | 1554.55 | -28.8913 | 1403.73 | -0.221924 | 1455.9 | 24.3136 | 1506.49 | 38.1951 | 1544.06 | 343.887 | 1502.74 | 0 | 1506.39 | 82.4782
1495.54 | -0.333165 | 1536.89 | 51.4163 | 1532.55 | -90.912 | 1532.55 | -26.0914 | 1534 | 25.2504 | 1583.52 | 104.088 | 1555.27 | 76.2218 | 1404.47 | -0.255737 | 1456.64 | 41.8222 | 1507.22 | 88.8979 | 1544.78 | 311.548 | 1503.47 | 0 | 1507.12 | 178.703
1496.27 | 0.718028 | 1537.61 | 11.7696 | 1533.27 | -63.3717 | 1533.27 | -53.8603 | 1534.72 | -28.9936 | 1584.25 | 54.8576 | 1556 | 3.20467 | 1405.21 | -0.52124 | 1457.37 | -2.39591 | 1507.95 | 129.315 | 1545.51 | 165.465 | 1504.2 | 0 | 1507.85 | -64.2432
1496.99 | 4.19328 | 1538.34 | -25.7168 | 1534 | -69.7964 | 1534 | -60.5924 | 1535.45 | -32.1294 | 1584.97 | 3.05496 | 1556.73 | -27.5108 | 1405.94 | -0.846313 | 1458.11 | -3.54425 | 1508.68 | 155.158 | 1546.24 | 38.8705 | 1504.93 | 0 | 1508.58 | 59.6143
1497.72 | 13.3668 | 1539.06 | -37.7283 | 1534.72 | -80.7577 | 1534.72 | -40.6666 | 1536.17 | -48.4266 | 1585.69 | -7.83053 | 1557.45 | -48.8588 | 1406.68 | -1.14087 | 1458.84 | 0 | 1509.41 | 123.527 | 1546.96 | -10.5141 | 1505.66 | 0 | 1509.31 | 0
1498.45 | 16.2734 | 1539.78 | -7.42584 | 1535.45 | -65.5832 | 1535.45 | -14.1439 | 1536.89 | 9.27051 | 1586.42 | 16.0473 | 1558.18 | -16.2698 | 1407.42 | -1.42139 | 1459.58 | -0.127593 | 1510.14 | 84.1558 | 1547.69 | -1.11514 | 1506.39 | 0 | 1510.04 | -84.4419
1499.18 | 15.7162 | 1540.51 | 24.0346 | 1536.17 | -64.6446 | 1536.17 | 15.6643 | 1537.61 | 25.0698 | 1587.14 | 1.8874 | 1558.9 | -3.10606 | 1408.15 | -1.62341 | 1460.31 | -18.1891 | 1510.87 | 78.6901 | 1548.41 | 132.754 | 1507.12 | 0 | 1510.77 | 4.34834
1499.9 | 11.2702 | 1541.23 | 46.7154 | 1536.89 | -64.3815 | 1536.89 | 32.5749 | 1538.34 | 0.837301 | 1587.86 | 58.5007 | 1559.63 | -28.1025 | 1408.89 | -1.44275 | 1461.05 | 22.1445 | 1511.6 | 34.7322 | 1549.14 | 304.007 | 1507.85 | 0 | 1511.5 | 87.9487
1500.63 | -8.82312 | 1541.95 | 42.3025 | 1537.61 | -54.8316 | 1537.61 | 7.61653 | 1539.06 | -44.355 | 1588.58 | 113.569 | 1560.35 | 17.5517 | 1409.63 | -1.34131 | 1461.78 | -26.0715 | 1512.33 | 32.4839 | 1549.87 | 422.796 | 1508.58 | 0 | 1512.23 | -5.8913
1501.36 | -15.8943 | 1542.68 | 10.7499 | 1538.34 | -45.8009 | 1538.34 | 4.30166 | 1539.78 | -73.9123 | 1589.3 | 90.411 | 1561.08 | 11.4875 | 1410.36 | -1.24133 | 1462.52 | -74.6561 | 1513.06 | 12.7661 | 1550.59 | 596.97 | 1509.31 | 0 | 1512.96 | 31.7008
1502.08 | -15.2337 | 1543.4 | -13.5612 | 1539.06 | -38.9105 | 1539.06 | 1.3011 | 1540.51 | -31.8174 | 1590.03 | 137.429 | 1561.8 | 21.2001 | 1411.1 | -1.23096 | 1463.25 | -62.3221 | 1513.79 | 20.5835 | 1551.32 | 769.338 | 1510.04 | 0 | 1513.69 | 88.5097
1502.81 | -18.9042 | 1544.12 | -0.351417 | 1539.78 | -52.094 | 1539.78 | 7.59461 | 1541.23 | -0.377606 | 1590.75 | 150.386 | 1562.53 | 15.1359 | 1411.84 | -1.33423 | 1463.99 | 0.226832 | 1514.52 | -16.9526 | 1552.04 | 851.114 | 1510.77 | 0 | 1514.42 | -59.3338
1503.54 | -21.4259 | 1544.84 | 26.9439 | 1540.51 | -59.2972 | 1540.51 | -10.9058 | 1541.95 | -13.7525 | 1591.47 | 120.416 | 1563.25 | 27.0178 | 1412.57 | -0.889526 | 1464.72 | 6.69155 | 1515.25 | 33.1429 | 1552.77 | 893.224 | 1511.5 | -0.116256 | 1515.15 | 49.0941
1504.26 | -16.8995 | 1545.57 | 28.4935 | 1541.23 | -62.6607 | 1541.23 | -20.2474 | 1542.68 | -39.3531 | 1592.19 | 79.6572 | 1563.98 | 0 | 1413.31 | -0.532959 | 1465.46 | 45.6074 | 1515.98 | 125.452 | 1553.5 | 676.038 | 1512.23 | -0.232511 | 1515.88 | 162.572
1504.99 | -10.0926 | 1546.29 | 53.0869 | 1541.95 | -64.6624 | 1541.95 | -28.6241 | 1543.4 | -52.5584 | 1592.91 | 63.127 | 1564.7 | 57.7333 | 1414.04 | -0.845215 | 1466.19 | 71.8916 | 1516.71 | 166.193 | 1554.22 | 580.136 | 1512.96 | -0.348767 | 1516.6 | -51.0579
1505.72 | -21.0526 | 1547.01 | 74.6674 | 1542.68 | -73.7571 | 1542.68 | -12.4554 | 1544.12 | -47.2664 | 1593.64 | 12.7466 | 1565.43 | -17.9461 | 1414.78 | -0.480591 | 1466.93 | 44.3457 | 1517.44 | 128.45 | 1554.95 | 510.308 | 1513.69 | 0 | 1517.33 | -459.241
1506.44 | -10.3281 | 1547.73 | 89.0236 | 1543.4 | -60.5416 | 1543.4 | 11.3371 | 1544.84 | -24.5553 | 1594.36 | -4.11717 | 1566.15 | -87.9065 | 1415.51 | -0.539307 | 1467.66 | 6.96091 | 1518.17 | 90.0995 | 1555.67 | 565.108 | 1514.42 | -0.465022 | 1518.06 | -104.08
1507.17 | -5.66955 | 1548.46 | 66.5848 | 1544.12 | -38.3985 | 1544.12 | 13.9978 | 1545.57 | -15.356 | 1595.08 | -2.37023 | 1566.88 | 0 | 1416.25 | -1.03955 | 1468.4 | -0.311894 | 1518.9 | 59.7993 | 1556.4 | 540.044 | 1515.15 | -0.232511 | 1518.79 | 125.26
1507.9 | -27.4804 | 1549.18 | 65.4729 | 1544.84 | -31.0814 | 1544.84 | -1.54962 | 1546.29 | -17.7967 | 1595.8 | 10.192 | 1567.6 | 21.8903 | 1416.99 | -7.63074 | 1469.13 | 0.878974 | 1519.63 | 16.074 | 1557.12 | 533.46 | 1515.88 | 0 | 1519.52 | -77.2882
1508.62 | -18.3643 | 1549.9 | 56.3246 | 1545.57 | -0.00355542 | 1545.57 | -22.1625 | 1547.01 | 0.640289 | 1596.52 | 45.64 | 1568.33 | -4.58514 | 1417.72 | -1.4209 | 1469.86 | -3.16147 | 1520.36 | 34.3962 | 1557.85 | 454.604 | 1516.6 | 0.232511 | 1520.25 | 83.7406
1509.35 | -31.9723 | 1550.62 | 0.80653 | 1546.29 | 14.243 | 1546.29 | -31.621 | 1547.73 | 20.7738 | 1597.25 | 86.8293 | 1569.05 | 30.8634 | 1418.46 | -1.19275 | 1470.6 | 0.411133 | 1521.08 | 82.1142 | 1558.57 | 449.559 | 1517.33 | 0.116256 | 1520.98 | -92.9983
1510.08 | -39.5087 | 1551.35 | 3.3759 | 1547.01 | 37.6341 | 1547.01 | -38.2142 | 1548.46 | 38.9263 | 1597.97 | 87.0224 | 1569.77 | 14.0019 | 1419.19 | -0.557739 | 1471.33 | -3.5726 | 1521.81 | 75.925 | 1559.3 | 376.704 | 1518.06 | 0 | 1521.71 | -180.947
1510.8 | -30.3582 | 1552.07 | 54.4062 | 1547.73 | 49.1643 | 1547.73 | -33.5654 | 1549.18 | 12.0998 | 1598.69 | 105.036 | 1570.5 | -5.7684 | 1419.93 | 0.0141602 | 1472.07 | 18.3876 | 1522.54 | 72.1649 | 1560.02 | 355.622 | 1518.79 | 0 | 1522.44 | -170.707
1511.53 | -30.858 | 1552.79 | 75.3241 | 1548.46 | 60.307 | 1548.46 | -24.3919 | 1549.9 | 7.8367 | 1599.41 | 57.3595 | 1571.22 | 55.8598 | 1420.66 | -0.282471 | 1472.8 | 26.511 | 1523.27 | 66.7638 | 1560.75 | 349.728 | 1519.52 | -0.116256 | 1523.16 | -5.33022
1512.25 | -18.9846 | 1553.51 | 49.3366 | 1549.18 | 42.2597 | 1549.18 | -23.6683 | 1550.62 | 1.39003 | 1600.13 | 47.3782 | 1571.95 | 31.0113 | 1421.4 | -0.489136 | 1473.54 | 1.03492 | 1524 | 16.9009 | 1561.47 | 624.476 | 1520.25 | 0 | 1523.89 | -47.2706
1512.98 | -3.71651 | 1554.23 | 14.4369 | 1549.9 | 11.0289 | 1549.9 | 0.774811 | 1551.35 | -27.7842 | 1600.85 | 28.0038 | 1572.67 | -11.3889 | 1422.13 | -0.996338 | 1474.27 | -2.89211 | 1524.73 | -0.129212 | 1562.2 | 461.348 | 1520.98 | 0 | 1524.62 | 101.555
1513.71 | 3.10188 | 1554.95 | -2.68459 | 1550.62 | 5.06291 | 1550.62 | 0.950239 | 1552.07 | -36.5785 | 1601.57 | 35.29 | 1573.4 | 19.5238 | 1422.87 | -0.96106 | 1475 | -3.13312 | 1525.46 | 22.9222 | 1562.92 | 383.448 | 1521.71 | 0 | 1525.35 | -209.562
1514.43 | 5.21575 | 1555.68 | -24.242 | 1551.35 | -2.34657 | 1551.35 | -9.17346 | 1552.79 | -33.2731 | 1602.29 | 49.4587 | 1574.12 | 0.0986051 | 1423.6 | -1.15735 | 1475.74 | 0.368602 | 1526.19 | 10.4274 | 1563.64 | 446.639 | 1522.44 | 0 | 1526.08 | -243.507
1515.16 | 6.46225 | 1556.4 | -15.2607 | 1552.07 | -7.24238 | 1552.07 | -50.1726 | 1553.51 | -5.68051 | 1603.02 | 52.2328 | 1574.84 | 43.7807 | 1424.34 | -1.61096 | 1476.47 | -0.793912 | 1526.92 | -6.20218 | 1564.37 | 476.163 | 1523.16 | 0 | 1526.81 | -287.411
1515.88 | 6.19227 | 1557.12 | -14.6616 | 1552.79 | -7.48415 | 1552.79 | -13.5738 | 1554.23 | -23.1653 | 1603.74 | 53.769 | 1575.57 | -103.338 | 1425.07 | -1.90991 | 1477.2 | 26.114 | 1527.64 | -29.9126 | 1565.09 | 494.855 | 1523.89 | 0 | 1527.53 | 0
1516.61 | 0.338909 | 1557.84 | -13.037 | 1553.51 | 1.81326 | 1553.51 | -0.307 | 1554.95 | -1.52137 | 1604.46 | 11.6668 | 1576.29 | 31.9974 | 1425.81 | -2.13855 | 1477.94 | 3.85614 | 1528.37 | -58.0162 | 1565.82 | 602.227 | 1524.62 | 0 | 1528.26 | -154.436
1517.33 | 1.18331 | 1558.56 | -6.03169 | 1554.23 | 0.469315 | 1554.23 | 4.50267 | 1555.68 | 11.372 | 1605.18 | 43.2874 | 1577.01 | -10.9945 | 1426.54 | -1.91919 | 1478.67 | -8.3219 | 1529.1 | -35.6238 | 1566.54 | 674.179 | 1525.35 | 0 | 1528.99 | -74.7634
1518.06 | 0.137861 | 1559.28 | 2.43111 | 1554.95 | 16.2376 | 1554.95 | -8.00394 | 1556.4 | 6.67104 | 1605.9 | 2.50191 | 1577.74 | -38.7518 | 1427.28 | -1.48035 | 1479.4 | -3.75691 | 1529.83 | -6.0342 | 1567.27 | 204.282 | 1526.08 | 0 | 1529.72 | 66.4875
1518.78 | -4.7677 | 1560 | 27.0533 | 1555.68 | 40.0518 | 1555.68 | 0 | 1557.12 | -10.3486 | 1606.62 | -22.9736 | 1578.46 | -9.26888 | 1428.01 | -1.37646 | 1480.14 | -3.34577 | 1530.56 | 50.5607 | 1567.99 | 30.6397 | 1526.81 | 0 | 1530.45 | -59.6143
1519.51 | -6.28418 | 1560.72 | 37.6649 | 1556.4 | 57.3702 | 1556.4 | 52.402 | 1557.84 | 31.3194 | 1607.34 | -2.1332 | 1579.18 | 37.7165 | 1428.74 | -1.32813 | 1480.87 | 45.1679 | 1531.29 | 94.622 | 1568.71 | 84.4317 | 1527.53 | 0 | 1531.17 | -224.711
1520.23 | -7.57088 | 1561.44 | 62.4542 | 1557.12 | 53.2708 | 1557.12 | 45.4507 | 1558.56 | 40.1631 | 1608.06 | -6.50496 | 1579.91 | -4.58514 | 1429.48 | -0.879883 | 1481.6 | 3.7002 | 1532.01 | 146.72 | 1569.44 | 72.4307 | 1528.26 | 0 | 1531.9 | -89.9124
1520.96 | -8.18551 | 1562.17 | 79.8465 | 1557.84 | 37.2252 | 1557.84 | 55.0335 | 1559.28 | 26.8921 | 1608.78 | -25.2473 | 1580.63 | 10.1563 | 1430.21 | -0.409058 | 1482.34 | 26.1707 | 1532.74 | 175.341 | 1570.16 | 91.2818 | 1528.99 | 0 | 1532.63 | 20.1987
1521.68 | -5.7672 | 1562.89 | 69.5459 | 1558.56 | 3.93585 | 1558.56 | 43.3748 | 1560 | 10.0148 | 1609.5 | -46.9217 | 1581.36 | 0 | 1430.95 | -0.107178 | 1483.07 | 30.835 | 1533.47 | 163.776 | 1570.89 | 66.7489 | 1529.72 | 0 | 1533.36 | 41.9404
1522.41 | -5.45127 | 1563.61 | 39.8887 | 1559.28 | -13.9479 | 1559.28 | 10.2626 | 1560.72 | 0.339298 | 1610.22 | -38.6259 | 1582.08 | 0 | 1431.68 | 0.448364 | 1483.8 | -0.949859 | 1534.2 | 119.973 | 1571.61 | -53.792 | 1530.45 | 0 | 1534.08 | -71.8177
1523.13 | -7.14007 | 1564.33 | 2.70188 | 1560 | -25.9048 | 1560 | -3.61822 | 1561.44 | 36.9562 | 1610.94 | -31.0236 | 1582.8 | 38.4067 | 1432.41 | 0.525879 | 1484.54 | 0.127593 | 1534.93 | 102.879 | 1572.33 | -179.378 | 1531.17 | 0 | 1534.81 | -34.6464
1523.86 | -10.4545 | 1565.05 | -20.025 | 1560.72 | -30.3064 | 1560.72 | -0.548215 | 1562.17 | 70.2512 | 1611.66 | 1.54504 | 1583.52 | -35.843 | 1433.15 | 0.552246 | 1485.27 | -0.581257 | 1535.65 | 105.928 | 1573.06 | -104.132 | 1531.9 | 0 | 1535.54 | -0.981883
1524.58 | -11.3448 | 1565.11 | -25.6534 | 1561.44 | -37.0759 | 1561.44 | 34.0697 | 1562.89 | 88.234 | 1612.38 | 68.9824 | 1584.25 | -17.7982 | 1433.88 | 0.262939 | 1486 | -42.8571 | 1536.38 | 113.719 | 1573.78 | 50.659 | 1532.63 | 0 | 1536.27 | 11.0812
1525.31 | -17.7899 | 1565.83 | 4.63179 | 1562.17 | -25.6559 | 1562.17 | 71.4434 | 1563.61 | 54.3534 | 1613.1 | 109.785 | 1584.97 | -18.0447 | 1434.62 | 0.259277 | 1486.73 | -21.3789 | 1537.11 | 121.369 | 1574.5 | 250.428 | 1533.36 | 0 | 1536.99 | 36.4699
1526.03 | -20.4264 | 1566.56 | 94.7385 | 1562.89 | -4.75715 | 1562.89 | 69.7987 | 1564.33 | -8.60285 | 1613.82 | 89.9106 | 1585.69 | -2.61304 | 1435.35 | 0.277832 | 1487.47 | -12.9011 | 1537.84 | 59.1016 | 1575.23 | 286.962 | 1534.08 | 0 | 1537.72 | 24.8276
1526.76 | -5.08938 | 1567.29 | 136.229 | 1563.61 | 20.2125 | 1563.61 | 33.5727 | 1565.05 | -73.3432 | 1614.54 | 40.8908 | 1586.42 | 72.1296 | 1436.08 | -0.267944 | 1488.2 | 8.12342 | 1538.56 | 28.2974 | 1575.95 | 210.389 | 1534.81 | 0 | 1538.45 | 4.62888
1527.48 | 8.20849 | 1568.01 | 68.0769 | 1564.33 | 18.5877 | 1564.33 | -17.2944 | 1565.11 | -84.2171 | 1615.26 | -126.842 | 1587.14 | 39.4421 | 1436.82 | -0.934937 | 1488.93 | -53.901 | 1539.29 | 11.6549 | 1576.68 | 122.612 | 1535.54 | 0 | 1539.18 | 0
1528.21 | 20.6849 | 1568.74 | 16.3726 | 1565.05 | -6.85484 | 1565.05 | -1.26455 | 1565.83 | -137.728 | 1615.98 | -75.2415 | 1587.86 | 0 | 1437.55 | -1.32178 | 1489.66 | 4.63588 | 1540.02 | 33.8019 | 1577.4 | -16.8332 | 1536.27 | 0 | 1539.9 | 193.711
1528.93 | 24.9242 | 1569.46 | -18.5502 | 1565.11 | -14.3603 | 1565.11 | 3.24543 | 1566.56 | -143.759 | 1616.7 | -83.432 | 1588.58 | -68.432 | 1438.29 | -1.27917 | 1490.4 | 9.21505 | 1540.74 | 56.2331 | 1578.12 | -169.766 | 1536.99 | 0 | 1540.63 | 276.19
1529.65 | 18.2666 | 1570.19 | -38.5982 | 1565.83 | -5.78466 | 1565.83 | 48.1552 | 1567.29 | -17.2878 | 1617.42 | -79.9995 | 1589.3 | -46.6402 | 1439.02 | -0.87085 | 1491.13 | 0.241009 | 1541.47 | 77.5143 | 1578.84 | -120.753 | 1537.72 | 0 | 1541.36 | 208.72
1530.38 | 7.43302 | 1570.92 | -20.8373 | 1566.56 | 1.21595 | 1566.56 | 35.846 | 1568.01 | 32.7587 | 1618.14 | -37.0809 | 1590.03 | 46.0486 | 1439.75 | -0.972412 | 1491.86 | -4.42323 | 1542.2 | 64.0762 | 1579.57 | -231.736 | 1538.45 | 0 | 1542.08 | -69.2929
1531.1 | -0.14935 | 1571.64 | 40.2516 | 1567.29 | -4.26294 | 1567.29 | -4.7512 | 1568.74 | -29.5846 | 1618.86 | -19.3744 | 1590.75 | -3.8456 | 1440.49 | -0.88623 | 1492.59 | 24.7389 | 1542.93 | 72.9014 | 1580.29 | -290.466 | 1539.18 | 0 | 1542.81 | 7.01345
1531.83 | -1.24075 | 1572.37 | 57.3558 | 1568.01 | 13.0626 | 1568.01 | -16.0371 | 1569.46 | -9.84512 | 1619.58 | -18.0576 | 1591.47 | -74.792 | 1441.22 | -1.04395 | 1493.32 | -21.2513 | 1543.65 | 73.5087 | 1581.01 | -441.222 | 1539.9 | 0 | 1543.54 | 219.801
1532.55 | 1.67731 | 1573.09 | 6.91311 | 1568.74 | 53.1784 | 1568.74 | -16.081 | 1570.19 | -70.492 | 1620.3 | -18.2507 | 1592.19 | 28.5462 | 1441.95 | -0.781006 | 1494.06 | 68.1063 | 1544.38 | 84.0783 | 1581.74 | -419.026 | 1540.63 | 0 | 1544.26 | -34.5062
1533.27 | 4.69877 | 1573.82 | 5.47864 | 1569.46 | 78.0094 | 1569.46 | -32.045 | 1570.92 | -82.8818 | 1621.02 | -47.5801 | 1592.91 | 18.735 | 1442.68 | -0.588501 | 1494.79 | 13.6666 | 1545.11 | 89.6602 | 1582.46 | -250.215 | 1541.36 | 0 | 1544.99 | 54.1438
1534 | 3.65332 | 1574.54 | -15.8829 | 1570.19 | 87.2215 | 1570.19 | -57.3908 | 1571.64 | 1.32436 | 1621.74 | -57.6404 | 1593.64 | 0 | 1443.42 | -0.645996 | 1495.52 | -11.7386 | 1545.83 | 45.5731 | 1583.18 | -45.9861 | 1542.08 | 0 | 1545.71 | 28.7551
1534.72 | 11.8733 | 1575.27 | -0.564571 | 1570.92 | 67.5707 | 1570.92 | -57.219 | 1572.37 | -0.268155 | 1622.46 | 1.06221 | 1594.36 | -57.2896 | 1444.15 | -0.727539 | 1496.25 | 4.26728 | 1546.56 | 97.5551 | 1583.9 | 211.876 | 1542.81 | 0 | 1546.44 | 0
1535.45 | 16.101 | 1575.99 | -23.591 | 1571.64 | 18.4099 | 1571.64 | -31.7014 | 1573.09 | -6.96109 | 1623.17 | 38.9683 | 1595.08 | 0 | 1444.88 | -0.642944 | 1496.98 | 25.1358 | 1547.29 | 19.3689 | 1584.63 | 373.889 | 1543.54 | 0 | 1547.17 | 0.420807
1536.17 | 16.6525 | 1576.72 | -3.2146 | 1572.37 | -30.157 | 1572.37 | -3.95811 | 1573.82 | -60.5812 | 1623.89 | -18.8828 | 1595.8 | -44.4216 | 1445.62 | -0.476807 | 1497.71 | -0.878974 | 1548.01 | -1.98987 | 1585.35 | 512.06 | 1544.26 | 0 | 1547.89 | 18.0947
1536.89 | 10.6785 | 1577.44 | -32.7163 | 1573.09 | -78.6814 | 1573.09 | -2.56199 | 1574.54 | -40.5188 | 1624.61 | -83.0984 | 1596.52 | -10.4028 | 1446.35 | -0.442017 | 1498.45 | -38.9017 | 1548.74 | -17.4953 | 1586.07 | 346.807 | 1544.99 | 0 | 1548.62 | 119.088
1537.61 | 0.275723 | 1578.17 | -52.7816 | 1573.82 | -97.0131 | 1573.82 | -1.51673 | 1575.27 | -2.71986 | 1625.33 | -17.3027 | 1597.25 | -32.9834 | 1447.08 | -0.525757 | 1499.18 | -12.1213 | 1549.47 | -19.9762 | 1586.79 | 143.322 | 1545.71 | 0 | 1549.35 | -13.6061
1538.34 | -10.7015 | 1578.89 | -43.5469 | 1574.54 | -107.992 | 1574.54 | -13.9502 | 1575.99 | -1.42834 | 1626.05 | -12.0706 | 1597.97 | 20.7071 | 1447.81 | -0.705322 | 1499.91 | 36.6901 | 1550.19 | 24.4211 | 1587.52 | 156.703 | 1546.44 | 0 | 1550.07 | -501.462
1539.06 | -11.23 | 1579.62 | -56.6184 | 1575.27 | -110.14 | 1575.27 | 11.3554 | 1576.72 | -0.552728 | 1626.77 | -8.26946 | 1598.69 | 22.2355 | 1448.55 | -0.811279 | 1500.64 | 28.9069 | 1550.92 | 51.8786 | 1588.24 | 76.0417 | 1547.17 | 0 | 1550.8 | 0
1539.78 | -1.80369 | 1580.34 | -34.1508 | 1575.99 | -90.496 | 1575.99 | 23.0068 | 1577.44 | -6.58348 | 1627.49 | -10.0954 | 1599.41 | 6.36003 | 1449.28 | -0.959961 | 1501.37 | -5.62827 | 1551.64 | 83.3676 | 1588.96 | 74.8203 | 1547.89 | 0 | 1551.52 | 0
1540.51 | 10.6613 | 1581.07 | 7.29333 | 1576.72 | -54.0068 | 1576.72 | 1.65195 | 1578.17 | 16.2152 | 1628.21 | -13.7385 | 1600.13 | 101.859 | 1450.01 | -0.499756 | 1502.1 | -38.6749 | 1552.37 | 111.626 | 1589.68 | 172.846 | 1548.62 | 0 | 1552.25 | -37.7324
1541.23 | 17.9966 | 1581.79 | 20.5608 | 1577.44 | -20.5965 | 1577.44 | 3.41355 | 1578.89 | 6.98845 | 1628.92 | -8.12022 | 1600.85 | 76.7148 | 1450.74 | -0.167114 | 1502.83 | -32.3519 | 1553.1 | 123.656 | 1590.4 | 252.339 | 1549.35 | 0 | 1552.97 | 77.4285
1541.95 | 23.4766 | 1582.52 | 0.967836 | 1578.17 | 0.615087 | 1578.17 | -13.709 | 1579.62 | 49.357 | 1629.64 | 33.7626 | 1601.57 | -45.4077 | 1451.47 | 0.137817 | 1503.56 | 4.97613 | 1553.82 | 118.281 | 1591.13 | 234.072 | 1550.07 | 0 | 1553.7 | 566.546
1542.68 | 34.8559 | 1583.24 | -27.929 | 1578.89 | 8.405 | 1578.89 | -2.62412 | 1580.34 | 58.8081 | 1630.36 | 52.9614 | 1602.29 | 9.21958 | 1452.21 | 0.0701904 | 1504.3 | -51.5334 | 1554.55 | 173.57 | 1591.85 | 72.3776 | 1550.8 | 0 | 1554.42 | 0
1543.4 | 37.5959 | 1583.97 | -37.3539 | 1579.62 | 15.3061 | 1579.62 | 42.9289 | 1581.07 | 75.0999 | 1631.08 | 16.2404 | 1603.02 | 28.0039 | 1452.94 | -0.298828 | 1505.03 | -20.6559 | 1555.27 | 194.761 | 1592.57 | -150.384 | 1551.52 | 0 | 1555.15 | -37.031
1544.12 | 45.0347 | 1584.69 | -77.8474 | 1580.34 | 3.76519 | 1580.34 | 47.9944 | 1581.79 | 92.9842 | 1631.8 | -29.7595 | 1603.74 | 13.361 | 1453.67 | -0.366943 | 1505.76 | -65.5403 | 1556 | 164.991 | 1593.29 | -148.26 | 1552.25 | 0 | 1555.87 | -119.93
1544.84 | 40.1464 | 1585.41 | -48.8354 | 1581.07 | -23.3875 | 1581.07 | 50.1763 | 1582.52 | 72.5715 | 1632.52 | -65.7957 | 1604.46 | 49.9928 | 1454.4 | -0.472534 | 1506.49 | -47.3937 | 1556.73 | 120.658 | 1594.01 | -79.0154 | 1552.97 | 0 | 1556.6 | 86.6862
1545.57 | 25.7111 | 1586.14 | -20.2785 | 1581.79 | -18.4988 | 1581.79 | 60.2086 | 1583.24 | 57.3633 | 1633.23 | -60.4057 | 1605.18 | -35.4485 | 1455.13 | -0.147705 | 1507.22 | -27.7302 | 1557.45 | 48.1573 | 1594.73 | -39.9325 | 1553.7 | 0 | 1557.33 | 232.706
1546.29 | 9.36882 | 1586.86 | -18.4638 | 1582.52 | 0.220436 | 1582.52 | -3.5634 | 1583.97 | -7.8367 | 1633.95 | -35.9572 | 1605.9 | -9.7126 | 1455.87 | 0.129395 | 1507.95 | 1.63036 | 1558.18 | 102.155 | 1595.46 | 46.4109 | 1554.42 | 0 | 1558.05 | -83.0392
1547.01 | -5.02045 | 1587.59 | -14.362 | 1583.24 | -35.4617 | 1583.24 | 1.37785 | 1584.69 | 11.9521 | 1634.67 | -14.9763 | 1606.62 | -9.12097 | 1456.6 | 0.0373535 | 1508.68 | 29.4315 | 1558.9 | 73.9093 | 1596.18 | 121.868 | 1555.15 | 0 | 1558.78 | -242.245
1547.73 | -15.406 | 1588.31 | -2.56361 | 1583.97 | -5.15891 | 1583.97 | 8.28536 | 1585.41 | 33.399 | 1635.39 | -0.737404 | 1607.34 | -12.3749 | 1457.33 | 0.00805664 | 1509.41 | 35.485 | 1559.63 | -0.0516848 | 1596.9 | 109.496 | 1555.87 | 0 | 1559.5 | -30.5786
1548.46 | -16.9167 | 1589.03 | -7.31062 | 1584.69 | 11.6867 | 1584.69 | 2.69356 | 1586.14 | 71.0119 | 1636.11 | -35.7553 | 1608.06 | 40.8718 | 1458.06 | 0.0236816 | 1510.14 | 36.5908 | 1560.35 | 18.8908 | 1597.62 | 110.292 | 1556.6 | 0 | 1560.22 | -3.64699
1549.18 | -10.4487 | 1589.76 | -13.1234 | 1585.41 | -14.883 | 1585.41 | 34.5339 | 1586.86 | 10.6441 | 1636.82 | -46.8427 | 1608.78 | 41.9072 | 1458.79 | 0.111572 | 1510.87 | -4.29563 | 1561.08 | 1.87357 | 1598.34 | 116.133 | 1557.33 | 0 | 1560.95 | -556.447
1549.9 | -2.8836 | 1590.48 | -36.7202 | 1586.14 | -56.748 | 1586.14 | 18.7599 | 1587.59 | -40.4367 | 1637.54 | -35.8343 | 1609.5 | 23.961 | 1459.52 | 0.0584717 | 1511.6 | 0.155947 | 1561.8 | -32.2126 | 1599.06 | -53.5265 | 1558.05 | 0 | 1561.67 | 15.4296
1550.62 | 5.35361 | 1591.2 | -58.9631 | 1586.86 | -71.5314 | 1586.86 | 1.69581 | 1588.31 | -101.461 | 1638.26 | -23.5881 | 1610.22 | -39.1955 | 1460.25 | 0.0529785 | 1512.33 | 0.411133 | 1562.53 | 2.94603 | 1599.78 | -273.368 | 1558.78 | 0 | 1562.4 | -48.3928
1551.35 | 15.1016 | 1591.93 | -62.7768 | 1587.59 | -72.4025 | 1587.59 | -2.39022 | 1589.03 | -75.8605 | 1638.98 | -1.65038 | 1610.94 | 73.5101 | 1460.98 | -0.163818 | 1513.06 | -3.74273 | 1563.25 | 93.3686 | 1600.5 | -515.565 | 1559.5 | 0 | 1563.12 | 27.3525
1552.07 | 17.3878 | 1592.65 | -69.3212 | 1588.31 | -65.3912 | 1588.31 | 2.96402 | 1589.76 | -11.8207 | 1639.69 | 31.9366 | 1611.66 | 1.67629 | 1461.72 | 0.209473 | 1513.79 | -2.25414 | 1563.98 | 147.276 | 1601.22 | -432.779 | 1560.22 | 0.348767 | 1563.85 | 32.6827
1552.79 | 21.8453 | 1593.38 | -84.5531 | 1589.03 | -50.1705 | 1589.03 | -11.0411 | 1590.48 | 2.61588 | 1640.41 | 77.9453 | 1612.38 | -14.1005 | 1462.45 | 0.499268 | 1514.52 | -0.765558 | 1564.7 | 165.185 | 1601.94 | -149.163 | 1560.95 | 1.51132 | 1564.57 | -2.38457
1553.51 | 20.7137 | 1594.1 | -83.3088 | 1589.76 | -50.3696 | 1589.76 | 12.1777 | 1591.2 | 14.2943 | 1641.13 | 75.2152 | 1613.1 | -7.14887 | 1463.18 | 0.590454 | 1515.25 | 0 | 1565.43 | 145.919 | 1602.66 | 143.906 | 1561.67 | 0.813789 | 1565.3 | -482.806
1554.23 | 17.0891 | 1594.82 | -53.3404 | 1590.48 | -34.6262 | 1590.48 | 12.5176 | 1591.93 | -28.5503 | 1641.84 | 48.4229 | 1613.82 | 2.81025 | 1463.91 | 0.505249 | 1515.98 | 0 | 1566.15 | 167.097 | 1603.39 | 216.761 | 1562.4 | 0.116256 | 1566.02 | -172.671
1554.95 | 18.8066 | 1595.55 | -14.3332 | 1591.2 | -31.1703 | 1591.2 | 3.89233 | 1592.65 | -36.4089 | 1642.56 | 0.991984 | 1614.54 | 72.0803 | 1464.64 | 0.407471 | 1516.71 | 0 | 1566.88 | 160.365 | 1604.11 | 194.14 | 1563.12 | -0.465022 | 1566.75 | 0
1555.68 | 18.3872 | 1596.27 | 36.6395 | 1591.93 | -12.7782 | 1591.93 | -3.32218 | 1593.38 | -58.6658 | 1643.28 | -32.1385 | 1615.26 | 17.9461 | 1465.37 | 0.396484 | 1517.44 | 0 | 1567.6 | 114.611 | 1604.83 | 71.0501 | 1563.85 | -1.39507 | 1567.47 | 30.5786
1556.4 | 14.7626 | 1596.99 | 61.1004 | 1592.65 | -26.5092 | 1592.65 | -3.2564 | 1594.1 | -143.08 | 1643.99 | -80.2892 | 1615.98 | -5.37398 | 1466.1 | 0.278076 | 1518.17 | 0 | 1568.33 | 84.6985 | 1605.55 | -38.2863 | 1564.57 | -2.44137 | 1568.19 | -51.8995
1557.12 | 11.3391 | 1597.72 | 61.3884 | 1593.38 | -2.76256 | 1593.38 | -16.9618 | 1594.82 | -101.155 | 1644.71 | -44.2091 | 1616.7 | -8.82516 | 1466.83 | 0.211792 | 1518.9 | -0.354425 | 1569.05 | 79.0648 | 1606.27 | -306.769 | 1565.3 | -3.72018 | 1568.92 | 0
1557.84 | 0.907587 | 1598.44 | 58.6174 | 1594.1 | 8.22723 | 1594.1 | -26.0475 | 1595.55 | -50.2052 | 1645.43 | -5.54809 | 1617.42 | -0.788841 | 1467.56 | 0.123657 | 1519.63 | 0.680496 | 1569.77 | 73.2891 | 1606.99 | -223.93 | 1566.02 | -1.27881 | 1569.64 | 335.944
1558.56 | 4.59538 | 1599.16 | 8.02497 | 1594.82 | 28.6744 | 1594.82 | -36.3138 | 1596.27 | 5.58201 | 1646.15 | -9.97251 | 1618.14 | 0.986051 | 1468.29 | 0.506592 | 1520.36 | 3.71438 | 1570.5 | 116.342 | 1607.71 | -285.05 | 1566.75 | 0 | 1570.37 | 7.29399
1559.28 | 4.65856 | 1599.88 | -4.48776 | 1595.55 | 61.3558 | 1595.55 | -0.939275 | 1596.99 | 11.8919 | 1646.86 | -47.782 | 1618.86 | -78.2925 | 1469.02 | 0.108643 | 1521.08 | 0.637965 | 1571.22 | 95.1517 | 1608.43 | -217.505 | 1567.47 | 0 | 1571.09 | -50.4968
1560 | 15.383 | 1600.61 | -11.0034 | 1596.27 | 67.464 | 1596.27 | 23.1529 | 1597.72 | -13.9769 | 1647.58 | -50.4419 | 1619.58 | 118.03 | 1469.75 | 0.263794 | 1521.81 | 5.1179 | 1571.95 | 58.1842 | 1609.15 | -93.5652 | 1568.19 | 0 | 1571.81 | -106.604
1560.72 | 20.3748 | 1601.33 | 10.2256 | 1596.99 | 74.9837 | 1596.99 | 5.99016 | 1598.44 | -20.1335 | 1648.29 | -71.3175 | 1620.3 | 151.753 | 1470.48 | 0.352295 | 1522.54 | 8.54873 | 1572.67 | 18.0122 | 1609.87 | 28.7811 | 1568.92 | 0 | 1572.54 | 50.9176
1561.44 | 12.6143 | 1602.05 | -13.0773 | 1597.72 | 42.7468 | 1597.72 | -9.11499 | 1599.16 | -0.498002 | 1649.01 | 0.342366 | 1621.02 | 0 | 1471.21 | 0.318359 | 1523.27 | 5.61409 | 1573.4 | 28.6205 | 1610.59 | -47.7384 | 1569.64 | 0 | 1573.26 | 0
1562.17 | 9.01268 | 1602.77 | -78.8383 | 1598.44 | 14.7976 | 1598.44 | -13.7967 | 1599.88 | -25.721 | 1649.73 | 57.4473 | 1621.74 | 37.3713 | 1471.94 | 0.00378418 | 1524 | -2.45262 | 1574.12 | 80.344 | 1611.31 | -177.307 | 1570.37 | 0 | 1573.98 | 249.258
1562.89 | 2.00473 | 1603.5 | -107.055 | 1599.16 | -0.743082 | 1599.16 | 19.1108 | 1600.61 | 8.11032 | 1650.44 | 60.7744 | 1622.46 | 45.2104 | 1472.67 | -0.0205078 | 1524.73 | -1.03492 | 1574.84 | 181.22 | 1612.03 | -159.518 | 1571.09 | 0 | 1574.71 | -11.7826
1563.61 | 0.511236 | 1604.22 | -117.292 | 1599.88 | -7.35971 | 1599.88 | 64.8209 | 1601.33 | 21.8629 | 1651.16 | 33.0515 | 1623.17 | 31.2578 | 1473.4 | 0.416138 | 1525.46 | -2.12655 | 1575.57 | 213.006 | 1612.75 | -33.5603 | 1571.81 | 0 | 1575.43 | 8.1356
1564.33 | 2.08515 | 1604.94 | -86.2468 | 1600.61 | 14.9541 | 1600.61 | 96.7819 | 1602.05 | 22.3116 | 1651.88 | 1.49236 | 1623.89 | 87.2162 | 1474.13 | 0.620117 | 1526.19 | -1.99896 | 1576.29 | 206.739 | 1613.47 | 22.8868 | 1572.54 | 0 | 1576.15 | 62.4197
1565.05 | 10.5177 | 1605.66 | -53.3404 | 1601.33 | 22.1005 | 1601.33 | 51.4372 | 1602.77 | 10.8575 | 1652.59 | -36.8877 | 1624.61 | -5.12747 | 1474.86 | 1.4093 | 1526.92 | -11.3841 | 1577.01 | 92.6967 | 1614.18 | 54.5886 | 1573.26 | 0 | 1576.88 | -0.981883
1565.11 | 11.1036 | 1606.39 | -40.6664 | 1602.05 | 4.96692 | 1602.05 | 15.551 | 1603.5 | -46.3361 | 1653.31 | -77.5679 | 1625.33 | -61.2831 | 1475.59 | 1.34961 | 1527.64 | 0.241009 | 1577.74 | 42.2782 | 1614.91 | 117.78 | 1573.98 | 0 | 1577.6 | -125.962
1565.83 | 19.0076 | 1607.11 | -30.0663 | 1602.77 | -32.0556 | 1602.77 | -16.7279 | 1604.22 | -132.682 | 1654.03 | -80.4911 | 1626.05 | 13.4103 | 1476.32 | 0.747314 | 1528.37 | -3.16147 | 1578.46 | 21.0874 | 1615.62 | 133.338 | 1574.71 | 0 | 1578.32 | 0
1566.56 | 23.4651 | 1607.83 | 1.72252 | 1603.5 | -72.6834 | 1603.5 | -65.5665 | 1604.94 | -114.07 | 1654.74 | -56.6572 | 1626.77 | 105.853 | 1477.05 | 0.50415 | 1529.1 | 0 | 1579.18 | -60.8847 | 1616.34 | 0.690322 | 1575.43 | 0 | 1579.05 | -146.02
1567.29 | 25.7801 | 1608.55 | 30.9823 | 1604.22 | -65.6188 | 1604.22 | -41.3756 | 1605.66 | -102.463 | 1655.46 | -54.5591 | 1627.49 | 48.6123 | 1477.78 | 0.822144 | 1529.83 | 116.847 | 1579.91 | -54.2432 | 1617.06 | -256.694 | 1576.15 | 0 | 1579.77 | 296.108
1568.01 | 20.392 | 1609.27 | 16.4763 | 1604.94 | -86.6277 | 1604.94 | -0.632275 | 1606.39 | -59.1638 | 1656.17 | -71.7652 | 1628.21 | -22.0875 | 1478.51 | 0.749512 | 1530.56 | 57.346 | 1580.63 | 31.0884 | 1617.78 | -399.75 | 1576.88 | 0 | 1580.49 | 0
1568.74 | 8.73121 | 1610 | -23.5795 | 1605.66 | -72.4061 | 1605.66 | 36.7852 | 1607.11 | -30.5533 | 1656.89 | -73.9511 | 1628.92 | 16.9601 | 1479.24 | 0.678345 | 1531.29 | 0 | 1581.36 | 98.1107 | 1618.5 | -353.339 | 1577.6 | 0 | 1581.22 | 108.568
1569.46 | -6.49097 | 1610.72 | -3.26068 | 1606.39 | -82.8448 | 1606.39 | 86.194 | 1607.83 | -5.2646 | 1657.6 | -49.3885 | 1629.64 | 8.67725 | 1479.97 | 0.607056 | 1532.01 | -46.7132 | 1582.08 | 112.453 | 1619.22 | -413.769 | 1578.32 | 0 | 1581.94 | 0
1570.19 | -14.1882 | 1611.44 | 10.6635 | 1607.11 | -75.741 | 1607.11 | 69.9084 | 1608.55 | 32.4468 | 1658.32 | -7.75152 | 1630.36 | -0.493026 | 1480.7 | 0.50708 | 1532.74 | -7.71229 | 1582.8 | 96.8961 | 1619.94 | -436.709 | 1579.05 | 0 | 1582.66 | 0
1570.92 | -21.9544 | 1612.16 | 21.592 | 1607.83 | -84.6829 | 1607.83 | 27.9626 | 1609.27 | 49.0341 | 1659.03 | -28.1179 | 1631.08 | 22.7778 | 1481.43 | 0.753296 | 1533.47 | -19.7344 | 1583.52 | 55.9488 | 1620.66 | -270.978 | 1579.77 | 0 | 1583.38 | -228.779
1571.64 | -21.1617 | 1612.88 | 18.314 | 1608.55 | -106.339 | 1608.55 | -8.97245 | 1610 | 29.3657 | 1659.75 | -68.798 | 1631.8 | -8.72655 | 1482.15 | 1.34229 | 1534.2 | -17.6929 | 1584.25 | 61.0398 | 1621.38 | -220.054 | 1580.49 | 0 | 1584.11 | 0
1572.37 | -12.1835 | 1613.6 | 29.0754 | 1609.27 | -109.414 | 1609.27 | -2.90188 | 1610.72 | -13.0575 | 1660.47 | -81.5534 | 1632.52 | -57.3882 | 1482.88 | 1.05139 | 1534.93 | -2.56604 | 1584.97 | 104.907 | 1622.09 | -152.827 | 1581.22 | 0 | 1584.83 | -33.5243
1573.09 | -1.0397 | 1614.32 | 25.0773 | 1610 | -71.0372 | 1610 | 21.8994 | 1611.44 | -39.8074 | 1661.18 | -47.3167 | 1633.23 | 32.8848 | 1483.61 | 0.293579 | 1535.65 | 7.34369 | 1585.69 | 122.751 | 1622.81 | -132.276 | 1581.94 | 0 | 1585.55 | 29.737
1573.82 | -7.39856 | 1615.05 | 62.8632 | 1610.72 | -2.59545 | 1610.72 | 0.46781 | 1612.16 | -47.1734 | 1661.9 | 32.279 | 1633.95 | 34.709 | 1484.34 | 0.19104 | 1536.38 | -2.21161 | 1586.42 | 115.128 | 1623.53 | -178.528 | 1582.66 | 0 | 1586.27 | 0
1574.54 | -9.34585 | 1615.77 | 72.9967 | 1611.44 | 14.4563 | 1611.44 | 13.9649 | 1612.88 | -31.8995 | 1662.61 | 41.2419 | 1634.67 | -1.82419 | 1485.07 | 0.217773 | 1537.11 | -0.382779 | 1587.14 | 99.2736 | 1624.25 | -298.113 | 1583.38 | -0.116256 | 1587 | -36.8907
1575.27 | -15.1647 | 1616.49 | 65.375 | 1612.16 | 23.4373 | 1612.16 | 2.94574 | 1613.6 | -0.120396 | 1663.32 | 19.9626 | 1635.39 | -11.5861 | 1485.8 | 0.478394 | 1537.84 | 1.29011 | 1587.86 | 164.939 | 1624.97 | -264.447 | 1584.11 | -0.697533 | 1587.72 | 19.9182
1575.99 | -17.7784 | 1617.21 | 1.78013 | 1612.88 | 38.3345 | 1612.88 | 17.4917 | 1614.32 | 41.3068 | 1664.04 | -18.0576 | 1636.11 | -3.74699 | 1486.53 | 0.421387 | 1538.56 | 9.93808 | 1588.58 | 195.188 | 1625.69 | -285.05 | 1584.83 | -1.16256 | 1588.44 | 0
1576.72 | -18.3987 | 1617.93 | -20.578 | 1613.6 | 34.1853 | 1613.6 | 3.84481 | 1615.05 | 8.19241 | 1664.76 | -5.3374 | 1636.82 | 0 | 1487.26 | 0.328491 | 1539.29 | 21.7192 | 1589.3 | 170.857 | 1626.41 | -289.511 | 1585.55 | -1.74383 | 1589.16 | -20.339
1577.44 | -20.5126 | 1618.65 | -28.4187 | 1614.32 | 5.14824 | 1614.32 | 23.2151 | 1615.77 | 4.63525 | 1665.47 | 12.2988 | 1637.54 | -63.4031 | 1487.98 | 0.437744 | 1540.02 | 12.4332 | 1590.03 | 175.935 | 1627.13 | -549.974 | 1586.27 | -2.32511 | 1589.88 | 234.249
1578.17 | -23.626 | 1619.37 | 0.132501 | 1615.05 | 4.88159 | 1615.05 | -16.4391 | 1616.49 | 3.72681 | 1666.18 | 22.7542 | 1638.26 | -63.7482 | 1488.71 | 0.540894 | 1540.74 | -28.354 | 1590.75 | 200.188 | 1627.84 | -648 | 1587 | -2.79013 | 1590.6 | 39.9767
1578.89 | -24.39 | 1620.09 | 28.7758 | 1615.77 | -19.1068 | 1615.77 | 49.0616 | 1617.21 | 11.8371 | 1666.9 | -13.4576 | 1638.98 | 16.9108 | 1489.44 | 0.791504 | 1541.47 | -33.6562 | 1591.47 | 197.371 | 1628.56 | -606.581 | 1587.72 | -3.37141 | 1591.33 | -15.7101
1579.62 | -19.9267 | 1620.81 | 47.3087 | 1616.49 | -81.0742 | 1616.49 | -0.566489 | 1617.93 | 8.85459 | 1667.61 | -62.6091 | 1639.69 | -15.0373 | 1490.17 | 1.04907 | 1542.2 | -19.1248 | 1592.19 | 165.844 | 1629.28 | -577.8 | 1588.44 | -3.48767 | 1592.05 | 1.96377
1580.34 | -22.6839 | 1621.53 | 6.92463 | 1617.21 | -117.638 | 1617.21 | -16.0846 | 1618.65 | -7.51382 | 1668.33 | -66.4541 | 1640.41 | 30.8141 | 1490.9 | 0.844849 | 1542.93 | -27.5601 | 1592.91 | 122.558 | 1630 | -441.753 | 1589.16 | -1.62758 | 1592.77 | -29.5968
1581.07 | 4.43454 | 1622.26 | -0.0172828 | 1617.93 | -116.842 | 1617.93 | -8.35114 | 1619.37 | -28.7856 | 1669.04 | -38.582 | 1641.13 | 42.0551 | 1491.62 | 0.972656 | 1543.65 | -26.3125 | 1593.64 | 53.9202 | 1630.71 | -297.316 | 1589.88 | 0.116256 | 1593.49 | -27.0719
1581.79 | 4.66431 | 1622.97 | 10.1508 | 1618.65 | -111.605 | 1618.65 | -1.98454 | 1620.09 | -4.38352 | 1669.76 | -28.7061 | 1641.84 | 95.3512 | 1492.35 | 1.12207 | 1544.38 | 15.1977 | 1594.36 | 16.2032 | 1631.43 | -238.161 | 1590.6 | -0.116256 | 1594.21 | 110.813
1582.52 | -0.0402095 | 1623.69 | 7.54682 | 1619.37 | -72.1323 | 1619.37 | -6.06326 | 1620.81 | -24.7633 | 1670.47 | -23.0439 | 1642.56 | -14.7415 | 1493.08 | 1.23352 | 1545.11 | 13.6666 | 1595.08 | 2.86851 | 1632.15 | -281.067 | 1591.33 | -0.930044 | 1594.93 | 22.5833
1583.24 | 0.21828 | 1624.42 | -0.8699 | 1620.09 | -51.5429 | 1620.09 | -4.85353 | 1621.53 | 14.4694 | 1671.19 | 2.3 | 1643.28 | -72.179 | 1493.81 | 1.09631 | 1545.83 | 1.98478 | 1595.8 | 34.9131 | 1632.87 | -511.157 | 1592.05 | -1.62758 | 1595.66 | -89.4916
1583.97 | 3.34888 | 1625.14 | -5.47864 | 1620.81 | -37.627 | 1620.81 | 4.07141 | 1622.26 | 34.1433 | 1671.9 | 0 | 1643.99 | -23.5666 | 1494.54 | 0.956909 | 1546.56 | 9.69707 | 1596.52 | 56.6078 | 1633.59 | -304.114 | 1592.77 | -1.51132 | 1596.38 | 150.929
1584.69 | 2.2862 | 1625.86 | -35.4009 | 1621.53 | -23.3911 | 1621.53 | -16.2893 | 1622.97 | 41.4491 | 1672.61 | 43.2874 | 1644.71 | -31.8002 | 1495.26 | 0.862915 | 1547.29 | 2.84958 | 1597.25 | 56.5561 | 1634.3 | -115.762 | 1593.49 | -0.813789 | 1597.1 | 0
1585.41 | -8.3004 | 1626.58 | -47.1301 | 1622.26 | -14.5737 | 1622.26 | -31.8367 | 1623.69 | -0.2791 | 1673.33 | 45.7015 | 1645.43 | 0 | 1495.99 | 0.802368 | 1548.01 | -10.9446 | 1597.97 | 117.738 | 1635.02 | 138.702 | 1594.21 | 0.581278 | 1597.82 | -112.075
1586.14 | -19.4327 | 1627.3 | -49.7341 | 1622.97 | 7.54815 | 1622.97 | -26.6067 | 1624.42 | -0.673124 | 1674.04 | 16.5653 | 1646.15 | 0 | 1496.72 | 0.788818 | 1548.74 | -54.6382 | 1598.69 | 156.463 | 1635.74 | 197.167 | 1594.93 | 0.465022 | 1598.54 | 0
1586.86 | -36.2058 | 1628.02 | -43.2358 | 1623.69 | -8.90987 | 1623.69 | -19.9587 | 1625.14 | -24.7359 | 1674.76 | 0.298473 | 1646.86 | -23.8131 | 1497.45 | 0.246948 | 1549.47 | -78.895 | 1599.41 | 195.924 | 1636.46 | -111.142 | 1595.66 | 0.116256 | 1599.26 | 0
1587.59 | -30.6224 | 1628.74 | -28.4532 | 1624.42 | 16.6713 | 1624.42 | -15.0247 | 1625.86 | -79.0018 | 1675.47 | -4.71412 | 1647.58 | -61.1352 | 1498.17 | -0.0440674 | 1550.19 | -63.7965 | 1600.13 | 185.975 | 1637.17 | -311.601 | 1596.38 | -0.232511 | 1599.98 | -7.57452
1588.31 | -16.3538 | 1629.46 | -11.0955 | 1625.14 | -6.39975 | 1625.14 | -20.3863 | 1626.58 | -18.2674 | 1676.18 | 1.45725 | 1648.29 | 6.26143 | 1498.9 | -0.119141 | 1550.92 | -3.204 | 1600.85 | 158.052 | 1637.89 | -639.982 | 1597.1 | -0.581278 | 1600.7 | 28.3343
1589.03 | -2.14259 | 1630.18 | -4.85646 | 1625.86 | -13.1941 | 1625.86 | -36.6281 | 1627.3 | 0 | 1676.9 | 28.4515 | 1649.01 | -8.08562 | 1499.63 | -0.0201416 | 1551.64 | 9.76796 | 1601.57 | 100.036 | 1638.61 | -701.527 | 1597.82 | -0.465022 | 1601.42 | 0
1589.76 | -4.58389 | 1630.9 | 9.37303 | 1626.58 | -15.6829 | 1626.58 | -42.9654 | 1628.02 | -9.19389 | 1677.61 | 40.6538 | 1649.73 | 0 | 1500.36 | 0.133667 | 1552.37 | 46.4864 | 1602.29 | 61.8538 | 1639.32 | -387.005 | 1598.54 | -0.116256 | 1602.15 | -254.308
1590.48 | -2.77446 | 1631.62 | 6.91311 | 1627.3 | 7.59437 | 1627.3 | -6.09615 | 1628.74 | -1.07809 | 1678.32 | 23.158 | 1650.44 | 9.90981 | 1501.08 | 0.454712 | 1553.1 | 38.9726 | 1603.02 | 38.0271 | 1640.04 | 22.0372 | 1599.26 | -0.348767 | 1602.86 | 400.889
1591.2 | -25.8145 | 1632.33 | 3.15123 | 1628.02 | -17.2153 | 1628.02 | 12.0753 | 1629.46 | -17.7749 | 1679.04 | -13.0977 | 1651.16 | 5.7684 | 1501.81 | 0.486572 | 1553.82 | -16.4453 | 1603.74 | 60.9105 | 1640.76 | 29.2059 | 1599.98 | 0 | 1603.59 | 23.8457
1591.93 | 10.2017 | 1633.06 | 20.0365 | 1628.74 | -48.2363 | 1628.74 | 17.2651 | 1630.18 | -22.5469 | 1679.75 | 29.9175 | 1651.88 | -1.28187 | 1502.54 | 0.288696 | 1554.55 | 13.936 | 1604.46 | 76.6098 | 1641.47 | -43.2779 | 1600.7 | 1.27881 | 1604.31 | 282.361
1592.65 | 10.8566 | 1633.77 | 38.5982 | 1629.46 | -61.8678 | 1629.46 | 20.474 | 1630.9 | 0 | 1680.46 | 100.006 | 1652.59 | 3.99351 | 1503.26 | 0.176636 | 1555.27 | 22.2295 | 1605.18 | 80.1115 | 1642.19 | -97.5478 | 1601.42 | -1.86009 | 1605.03 | -97.2064
1593.38 | -3.21676 | 1634.49 | 11.4527 | 1630.18 | 9.42896 | 1630.18 | 32.8783 | 1631.62 | 15.4162 | 1681.18 | 107.424 | 1653.31 | -3.40188 | 1503.99 | 0.139404 | 1556 | 14.4038 | 1605.9 | 43.454 | 1642.91 | -171.519 | 1602.15 | -1.16256 | 1605.75 | -79.252
1594.1 | -15.9574 | 1635.21 | 3.19155 | 1630.9 | 21.816 | 1630.9 | -6.02306 | 1632.33 | 20.544 | 1681.89 | 81.6411 | 1654.03 | 4.58514 | 1504.72 | 0.156738 | 1556.73 | 0 | 1606.62 | 18.2189 | 1643.62 | -117.195 | 1602.86 | 4.53397 | 1606.47 | 0
1594.82 | -30.3008 | 1635.93 | 3.93471 | 1631.62 | -35.8102 | 1631.62 | -2.00281 | 1633.06 | 1.87161 | 1682.6 | 33.745 | 1654.74 | 62.8608 | 1505.44 | 0.046875 | 1557.45 | -20.344 | 1607.34 | 17.4178 | 1644.34 | -250.215 | 1603.59 | -3.02264 | 1607.19 | -97.4869
1595.55 | -17.2499 | 1636.65 | 8.05954 | 1632.33 | -77.6396 | 1632.33 | -1.37419 | 1633.77 | -26.7936 | 1683.32 | 14.5111 | 1655.46 | 0 | 1506.17 | 0.0340576 | 1558.18 | -16.8281 | 1608.06 | 50.6899 | 1645.06 | -376.013 | 1604.31 | 0.348767 | 1607.91 | -10.6604
1596.27 | -14.9809 | 1637.37 | 37.8263 | 1633.06 | -113.539 | 1633.06 | -36.8766 | 1634.49 | -37.1039 | 1684.03 | -21.1477 | 1656.17 | 46.936 | 1506.89 | 0.104004 | 1558.9 | 18.6995 | 1608.78 | 101.108 | 1645.77 | -290.573 | 1605.03 | 0.116256 | 1608.63 | 11.2215
1596.99 | -18.2896 | 1638.09 | 54.4984 | 1633.77 | -110.506 | 1633.77 | -50.5454 | 1635.21 | 51.1301 | 1684.74 | 2.69504 | 1656.89 | -1.38047 | 1507.62 | 0.27063 | 1559.63 | -0.042531 | 1609.5 | 160.365 | 1646.49 | -58.7836 | 1605.75 | -3.02264 | 1609.35 | 32.2619
1597.72 | -18.1632 | 1638.81 | 38.2756 | 1634.49 | -120.817 | 1634.49 | -40.6118 | 1635.93 | 5.23723 | 1685.46 | 19.7256 | 1657.6 | 11.4382 | 1508.35 | 0.182861 | 1560.35 | -60.153 | 1610.22 | 216.107 | 1647.21 | 16.8332 | 1606.47 | -6.04529 | 1610.07 | 19.6377
1598.44 | -9.34585 | 1639.53 | -14.097 | 1635.21 | -122.157 | 1635.21 | 4.26877 | 1636.65 | 2.83478 | 1686.17 | 12.9924 | 1658.32 | 14.0019 | 1509.07 | 0.210083 | 1561.08 | -6.37965 | 1610.94 | 227.064 | 1647.92 | -78.7498 | 1607.19 | -9.06793 | 1610.79 | -133.817
1599.16 | -5.43403 | 1640.25 | -39.9117 | 1635.93 | -66.8916 | 1635.93 | 24.3481 | 1637.37 | -1.297 | 1686.88 | 19.2778 | 1659.03 | 118.474 | 1509.8 | 0.127563 | 1561.8 | 25.15 | 1611.66 | 212.89 | 1648.64 | -179.749 | 1607.91 | -12.0906 | 1611.51 | -19.6377
1599.88 | -1.62561 | 1640.96 | -142.957 | 1636.65 | -21.4001 | 1636.65 | 36.3576 | 1638.09 | -19.6738 | 1687.59 | 26.371 | 1659.75 | -28.0039 | 1510.53 | 0.179077 | 1562.53 | 15.5238 | 1612.38 | 132.029 | 1649.35 | -214.425 | 1608.63 | -15.1132 | 1612.23 | -67.8902
1600.61 | 3.4293 | 1641.68 | -129.396 | 1637.37 | -8.54722 | 1637.37 | 36.8474 | 1638.81 | 3.11936 | 1688.31 | 57.7809 | 1660.47 | -49.7463 | 1511.25 | -0.0705566 | 1563.25 | -7.93912 | 1613.1 | 123.126 | 1650.07 | -50.128 | 1609.35 | -19.0659 | 1612.95 | -24.2665
1601.33 | 7.56514 | 1642.4 | -35.3491 | 1638.09 | -18.2677 | 1638.09 | 22.0602 | 1639.53 | 5.32479 | 1689.02 | 43.8931 | 1661.18 | -45.8514 | 1511.98 | -0.0526123 | 1563.98 | -19.5076 | 1613.82 | 109.003 | 1650.78 | 59.7925 | 1610.07 | 0 | 1613.67 | 37.7324
1602.05 | 3.48674 | 1643.12 | 16.5857 | 1638.81 | -26.367 | 1638.81 | 29.4574 | 1640.25 | 57.1772 | 1689.73 | 0.0438931 | 1661.9 | 0.443723 | 1512.7 | 0.119507 | 1564.7 | -46.8692 | 1614.54 | 104.016 | 1651.5 | -10.461 | 1610.79 | 0 | 1614.38 | 162.011
1602.77 | 1.94729 | 1643.84 | 25.1234 | 1639.53 | -68.0684 | 1639.53 | 12.7917 | 1640.96 | 36.1736 | 1690.44 | -45.087 | 1662.61 | 4.68374 | 1513.43 | 0.310425 | 1565.43 | -18.7987 | 1615.26 | 103.874 | 1652.22 | 84.3255 | 1611.51 | 0 | 1615.11 | 245.611
1603.5 | -1.2465 | 1644.56 | 15.1916 | 1640.25 | -143.888 | 1640.25 | 0.928311 | 1641.68 | 9.0516 | 1691.15 | -75.7243 | 1663.32 | 35.4978 | 1514.16 | 0.572754 | 1566.15 | 6.43636 | 1615.98 | 99.9197 | 1652.93 | 52.199 | 1612.23 | 0 | 1615.82 | -106.885
1604.22 | -10.5177 | 1645.27 | -3.81949 | 1640.96 | -216.269 | 1640.96 | -4.76582 | 1642.4 | 0.508947 | 1691.87 | -35.7904 | 1664.04 | -7.05027 | 1514.88 | 0.703125 | 1566.88 | 23.8599 | 1616.7 | 74.6329 | 1653.65 | 98.9816 | 1612.95 | 0 | 1616.54 | -145.88
1604.94 | -0.172327 | 1645.99 | 8.49737 | 1641.68 | -241.633 | 1641.68 | -42.8339 | 1643.12 | -0.180594 | 1692.58 | 2.4229 | 1664.76 | 37.3713 | 1515.61 | 0.7323 | 1567.6 | 13.4682 | 1617.42 | 33.8148 | 1654.36 | 35.5782 | 1613.67 | 0 | 1617.26 | 0
1605.66 | -0.103396 | 1646.71 | 2.02785 | 1642.4 | -200.614 | 1642.4 | -7.79927 | 1643.84 | -3.76512 | 1693.29 | 10.2534 | 1665.47 | -5.27537 | 1516.33 | -1.77026 | 1568.33 | 7.20192 | 1618.14 | 15.6476 | 1655.08 | -41.1007 | 1614.38 | 0 | 1617.98 | 160.468
1606.39 | -7.38132 | 1647.43 | -6.43496 | 1643.12 | -129.193 | 1643.12 | 14.4071 | 1644.56 | -11.0381 | 1694 | -20.2084 | 1666.18 | 13.9033 | 1517.06 | -3.11877 | 1569.05 | -1.57365 | 1618.86 | -13.1925 | 1655.8 | -18.3201 | 1615.11 | 0.465022 | 1618.7 | 0
1607.11 | -12.126 | 1648.15 | -0.380221 | 1643.84 | -62.9486 | 1643.84 | 78.4167 | 1645.27 | -6.50687 | 1694.72 | -38.6786 | 1666.9 | 30.5676 | 1517.78 | -2.16516 | 1569.77 | -13.5249 | 1619.58 | -61.5825 | 1656.51 | -375.588 | 1615.82 | 0.813789 | 1619.42 | -36.4699
1607.83 | -14.9924 | 1648.87 | 2.3735 | 1644.56 | 5.17669 | 1644.56 | 0.979478 | 1645.99 | -3.73775 | 1695.43 | -82.6156 | 1667.61 | -35.0541 | 1518.51 | -0.197144 | 1570.5 | -5.89763 | 1620.3 | -41.0507 | 1657.23 | -246.233 | 1616.54 | 1.27881 | 1620.14 | 103.939
1608.55 | -19.7946 | 1649.58 | -1.70523 | 1645.27 | 37.3852 | 1645.27 | -22.3452 | 1646.71 | -0.640289 | 1696.14 | -87.8213 | 1668.33 | 1.33117 | 1519.23 | -0.14978 | 1571.22 | 6.76243 | 1621.02 | 1.9511 | 1657.94 | -343.303 | 1617.26 | -0.116256 | 1620.86 | -15.0088
1609.27 | -30.7775 | 1650.3 | -30.6597 | 1645.99 | 52.3962 | 1645.99 | -2.06129 | 1647.43 | 2.39151 | 1696.85 | -62.8198 | 1669.04 | -45.8514 | 1519.96 | -0.214478 | 1571.95 | 15.9491 | 1621.74 | 51.323 | 1658.66 | -438.355 | 1617.98 | 1.97634 | 1621.58 | 17.9544
1610 | -27.1817 | 1651.02 | -49.1407 | 1646.71 | 68.2782 | 1646.71 | 35.9629 | 1648.15 | 0 | 1697.56 | -21.7534 | 1669.76 | 0 | 1520.68 | -0.441772 | 1572.67 | -4.52246 | 1622.46 | 51.7494 | 1659.37 | -486.093 | 1618.7 | 2.90639 | 1622.29 | -29.1759
1610.72 | -23.1837 | 1651.74 | -14.627 | 1647.43 | 36.0199 | 1647.43 | 53.959 | 1648.87 | -9.50583 | 1698.27 | 33.6133 | 1670.47 | -1.28187 | 1521.41 | -0.542114 | 1573.4 | 9.71125 | 1623.17 | 66.6346 | 1660.09 | -563.303 | 1619.42 | 0 | 1623.01 | 0
1611.44 | -14.5099 | 1652.45 | 2.12578 | 1648.15 | 2.63456 | 1648.15 | 26.4678 | 1649.58 | 30.2687 | 1698.98 | 103.614 | 1671.19 | 56.3035 | 1522.14 | -0.553223 | 1574.12 | -0.680496 | 1623.89 | 63.7532 | 1660.8 | -439.098 | 1620.14 | 0 | 1623.73 | -181.929
1612.16 | -18.9789 | 1653.17 | -30.4465 | 1648.87 | -4.63982 | 1648.87 | 29.2016 | 1650.3 | 21.7862 | 1699.7 | 153.222 | 1671.9 | -64.5864 | 1522.86 | -0.745972 | 1574.84 | 0 | 1624.61 | 70.6273 | 1661.52 | -496.554 | 1620.86 | 0 | 1624.45 | -159.065
1612.88 | -17.0546 | 1653.89 | -31.8003 | 1649.58 | 25.0017 | 1649.58 | 13.5884 | 1651.02 | -7.44815 | 1700.41 | 91.3591 | 1672.61 | -68.432 | 1523.58 | -0.661011 | 1575.57 | -5.69916 | 1625.33 | 37.0322 | 1662.23 | -563.25 | 1621.58 | 0 | 1625.17 | -21.0403
1613.6 | -18.7491 | 1654.61 | -17.0235 | 1650.3 | 43.6747 | 1650.3 | 11.8049 | 1651.74 | -0.317408 | 1701.12 | 17.6889 | 1673.33 | -5.62049 | 1524.31 | -0.603271 | 1576.29 | -15.4813 | 1626.05 | 76.6098 | 1662.94 | -255.844 | 1622.29 | 0 | 1625.89 | 70.5553
1614.32 | -22.7069 | 1655.32 | -37.9127 | 1651.02 | 30.1677 | 1651.02 | -3.55243 | 1652.45 | 26.624 | 1701.83 | -41.1717 | 1674.04 | 0.394421 | 1525.03 | -0.493774 | 1577.01 | -22.2862 | 1626.77 | 51.5039 | 1663.66 | -348.241 | 1623.01 | 0 | 1626.61 | 252.905
1615.05 | -34.9823 | 1656.04 | -53.2713 | 1651.74 | 28.7811 | 1651.74 | 0.679787 | 1653.17 | 17.0251 | 1702.54 | -62.8022 | 1674.76 | -19.228 | 1525.76 | -0.438721 | 1577.74 | 1.68706 | 1627.49 | -13.0892 | 1664.37 | -349.781 | 1623.73 | 0 | 1627.32 | 170.567
1615.77 | -27.1817 | 1656.76 | -5.19636 | 1652.45 | 40.9228 | 1652.45 | -25.7588 | 1653.89 | 10.3924 | 1703.25 | -13.5542 | 1675.47 | 0 | 1526.48 | -0.435913 | 1578.46 | 22.343 | 1628.21 | -60.174 | 1665.09 | -335.231 | 1624.45 | 0 | 1628.04 | 63.121
1616.49 | -32.1849 | 1657.48 | -11.2684 | 1653.17 | 71.2185 | 1653.17 | -86.6765 | 1654.61 | -23.2419 | 1703.96 | -13.4664 | 1676.18 | -34.9555 | 1527.21 | -0.446777 | 1579.18 | 16.1193 | 1628.92 | -93.5366 | 1665.8 | -376.226 | 1625.17 | 0 | 1628.76 | 0
1617.21 | -28.7613 | 1658.19 | -6.17571 | 1653.89 | 100.064 | 1653.89 | -40.853 | 1655.32 | -43.1456 | 1704.67 | 45.7278 | 1676.9 | 21.2494 | 1527.93 | -0.511963 | 1579.91 | 2.67945 | 1629.64 | -65.588 | 1666.52 | -418.123 | 1625.89 | 0 | 1629.48 | 0
1617.93 | -22.8333 | 1658.91 | -3.83102 | 1654.61 | 126.356 | 1654.61 | -0.577453 | 1656.04 | -17.6052 | 1705.38 | 80.7721 | 1677.61 | 0 | 1528.65 | -0.490112 | 1580.63 | -3.00552 | 1630.36 | -56.5303 | 1667.23 | -251.702 | 1626.61 | 4.30146 | 1630.2 | -235.091
1618.65 | -18.5136 | 1659.63 | 5.75517 | 1655.32 | 112.771 | 1655.32 | 15.2915 | 1656.76 | 35.7139 | 1706.09 | 102.587 | 1678.32 | 19.9182 | 1529.38 | -0.489136 | 1581.36 | 29.3889 | 1631.08 | 33.453 | 1667.94 | -224.514 | 1627.32 | 8.25414 | 1630.91 | -6.45237
1619.37 | -15.7277 | 1660.34 | -51.5488 | 1656.04 | 74.5642 | 1656.04 | 34.8372 | 1657.48 | 2.65966 | 1706.81 | 80.9476 | 1679.04 | 0.0493026 | 1530.1 | -0.389404 | 1582.08 | -10.3492 | 1631.8 | 21.6301 | 1668.66 | 187.13 | 1628.04 | -0.348767 | 1631.63 | 25.529
1620.09 | -11.4138 | 1661.06 | -19.8982 | 1656.76 | 15.9923 | 1656.76 | 34.4571 | 1658.19 | -4.06063 | 1707.52 | 39.574 | 1679.75 | 4.78235 | 1530.83 | -0.428711 | 1582.8 | -27.3758 | 1632.52 | 67.2032 | 1669.37 | 224.833 | 1628.76 | -6.04529 | 1632.35 | 131.292
1620.81 | -8.0534 | 1661.78 | -31.2127 | 1657.48 | -19.7752 | 1657.48 | 53.9078 | 1658.91 | -6.21135 | 1708.23 | -13.3172 | 1680.46 | -5.6698 | 1531.55 | -0.295532 | 1583.52 | 1.85719 | 1633.23 | 73.457 | 1670.09 | 17.0988 | 1629.48 | -2.0926 | 1633.07 | 21.1806
1621.53 | -6.81839 | 1662.49 | -9.39031 | 1658.19 | -52.6735 | 1658.19 | 65.8443 | 1659.63 | -4.48749 | 1708.94 | -29.1275 | 1681.18 | 36.336 | 1532.28 | -0.317383 | 1584.25 | -5.40144 | 1633.95 | 63.1718 | 1670.8 | -246.02 | 1630.2 | 3.25516 | 1633.78 | -22.443
1622.26 | -9.94899 | 1663.21 | 44.5377 | 1658.91 | -101.813 | 1658.91 | 56.3784 | 1660.34 | 4.97455 | 1709.65 | 22.0168 | 1681.89 | -29.9267 | 1533 | -0.40271 | 1584.97 | 4.73512 | 1634.67 | 46.2191 | 1671.52 | -164.137 | 1630.91 | 3.60392 | 1634.5 | 50.076
1622.97 | -16.8995 | 1663.93 | 96.5013 | 1659.63 | -99.8894 | 1659.63 | 43.3017 | 1661.06 | 0.760685 | 1710.36 | 52.0572 | 1682.6 | -64.2412 | 1533.72 | -0.507813 | 1585.69 | 16.2894 | 1635.39 | 23.8784 | 1672.23 | 151.181 | 1631.63 | 3.1389 | 1635.22 | 131.151
1623.69 | -22.2646 | 1664.64 | 92.532 | 1660.34 | -91.3315 | 1660.34 | 0.62862 | 1661.78 | 19.05 | 1711.07 | 32.0244 | 1683.32 | -26.8206 | 1534.45 | -0.753784 | 1586.42 | -2.70781 | 1636.11 | -18.5936 | 1672.94 | 406.387 | 1632.35 | -1.51132 | 1635.94 | -0.140269
1624.42 | -27.3367 | 1665.36 | 50.3275 | 1661.06 | -68.4915 | 1661.06 | 1.97357 | 1662.49 | -0.251737 | 1711.78 | 11.2893 | 1684.03 | 4.58514 | 1535.17 | -0.998779 | 1587.14 | 0 | 1636.82 | -25.8941 | 1673.65 | 355.675 | 1633.07 | -45.4559 | 1636.65 | -30.2981
1625.14 | -22.6897 | 1666.08 | 29.6573 | 1661.78 | -8.87432 | 1661.78 | -4.53922 | 1663.21 | 0.098506 | 1712.49 | 50.1435 | 1684.74 | 19.228 | 1535.89 | -1.08862 | 1587.86 | -33.3585 | 1637.54 | -20.1958 | 1674.37 | 325.62 | 1633.78 | 0 | 1637.37 | -1.8235
1625.86 | -23.1722 | 1666.79 | 75.9982 | 1662.49 | 3.59808 | 1662.49 | 11.2567 | 1663.93 | 26.1041 | 1713.2 | 76.4618 | 1685.46 | 31.1099 | 1536.62 | -1.15881 | 1588.58 | -36.0805 | 1638.26 | -9.12237 | 1675.08 | 130.79 | 1634.5 | 0 | 1638.09 | -138.445
1626.58 | -27.1127 | 1667.51 | 44.0884 | 1663.21 | 8.18812 | 1663.21 | 37.5783 | 1664.64 | -16.2535 | 1713.91 | 125.762 | 1686.17 | -1.03535 | 1537.34 | -1.1217 | 1589.3 | 8.94569 | 1638.98 | -17.6891 | 1675.8 | 207.575 | 1635.22 | 0 | 1638.81 | -21.7417
1627.3 | -32.4146 | 1668.22 | 50.5867 | 1663.93 | 19.3628 | 1663.93 | 49.6098 | 1665.36 | 13.2162 | 1714.62 | 144.663 | 1686.88 | -58.5714 | 1538.06 | -0.983521 | 1590.03 | 13.4965 | 1639.69 | 5.68533 | 1676.51 | 147.198 | 1635.94 | 0 | 1639.52 | -19.7779
1628.02 | -39.4341 | 1668.94 | 5.53625 | 1664.64 | -6.63796 | 1664.64 | 36.6573 | 1666.08 | 1.99748 | 1715.33 | 98.5575 | 1687.59 | -5.27537 | 1538.79 | -0.902344 | 1590.75 | 5.9827 | 1640.41 | 1.67976 | 1677.22 | 115.496 | 1636.65 | 0 | 1640.24 | 4.76915
1628.74 | -39.6064 | 1669.66 | 28.2343 | 1665.36 | -26.8718 | 1665.36 | 9.94097 | 1666.79 | -1.72933 | 1716.04 | 50.3629 | 1688.31 | 11.5368 | 1539.51 | -0.772827 | 1591.47 | -4.36652 | 1641.13 | -26.4109 | 1677.93 | 112.045 | 1637.37 | 0 | 1640.96 | 20.1987
1629.46 | -33.2016 | 1670.37 | -14.3908 | 1666.08 | -94.9367 | 1666.08 | 62.4746 | 1667.51 | -31.1662 | 1716.75 | 189.495 | 1689.02 | 45.5063 | 1540.23 | -0.704468 | 1592.19 | -12.5892 | 1641.84 | -72.8627 | 1678.65 | 146.189 | 1638.09 | 0 | 1641.67 | 84.0211
1630.18 | -29.8355 | 1671.09 | -80.1403 | 1666.79 | -108.401 | 1666.79 | 86.6545 | 1668.22 | -46.867 | 1717.46 | 275.043 | 1689.73 | -16.5657 | 1540.96 | -0.824829 | 1592.91 | -24.7389 | 1642.56 | -20.6739 | 1679.36 | 80.5022 | 1638.81 | -0.116256 | 1642.39 | 134.939
1630.9 | -34.5974 | 1671.8 | -122.552 | 1667.51 | -62.2838 | 1667.51 | 65.4861 | 1668.94 | -9.82871 | 1718.17 | 334.579 | 1690.44 | -6.75445 | 1541.68 | -0.885498 | 1593.64 | -13.1279 | 1643.28 | 43.5832 | 1680.07 | 17.8422 | 1639.52 | -2.20886 | 1643.1 | 12.6242
1631.62 | -33.8047 | 1672.52 | -21.8282 | 1668.22 | -9.05209 | 1668.22 | -3.377 | 1669.66 | -4.81037 | 1718.88 | 431.715 | 1691.15 | 7.24748 | 1542.4 | -0.777222 | 1594.36 | -13.6525 | 1643.99 | 14.6397 | 1680.79 | -230.833 | 1640.24 | -1.27881 | 1643.82 | -256.412
1632.33 | -25.1942 | 1673.23 | 9.77629 | 1668.94 | 23.9102 | 1668.94 | -41.7959 | 1670.37 | -22.4211 | 1719.59 | 491.278 | 1691.87 | -85.5399 | 1543.12 | -0.781738 | 1595.08 | -32.1818 | 1644.71 | -7.97238 | 1681.5 | -385.518 | 1640.96 | -0.465022 | 1644.54 | -264.126
1633.06 | -13.901 | 1673.95 | 5.89919 | 1669.66 | 5.02736 | 1669.66 | -51.6272 | 1671.09 | -21.5345 | 1720.3 | 566.256 | 1692.58 | -12.0791 | 1543.85 | -0.609985 | 1595.8 | -5.94016 | 1645.43 | -0.10337 | 1682.21 | -371.022 | 1641.67 | 0.232511 | 1645.25 | -188.942
1633.77 | -3.52695 | 1674.66 | -45.0159 | 1670.37 | 16.8491 | 1670.37 | -40.2682 | 1671.8 | -32.0582 | 1721 | 607.744 | 1693.29 | -4.28932 | 1544.57 | -0.497437 | 1596.52 | -13.0145 | 1646.15 | 9.21282 | 1682.93 | -243.418 | 1642.39 | 1.27881 | 1645.97 | -42.6418
1634.49 | 3.1306 | 1675.38 | -43.1321 | 1671.09 | 8.69299 | 1671.09 | -32.4178 | 1672.52 | 0 | 1721.71 | 642.244 | 1694 | 39.0969 | 1545.29 | -0.466431 | 1597.25 | -19.621 | 1646.86 | 13.1667 | 1683.64 | -0.637221 | 1643.1 | 2.44137 | 1646.69 | -226.955
1635.21 | 5.99122 | 1676.09 | -42.4696 | 1671.8 | -5.90555 | 1671.8 | -31.8403 | 1673.23 | 32.2443 | 1722.42 | 645.457 | 1694.72 | 0 | 1546.02 | -0.558594 | 1597.97 | 4.21057 | 1647.58 | 36.2827 | 1684.35 | 200.459 | 1643.82 | 0.697533 | 1647.4 | -164.115
1635.93 | 4.93429 | 1676.81 | -33.7821 | 1672.52 | -4.61493 | 1672.52 | -64.6017 | 1673.95 | 37.788 | 1723.13 | 632.359 | 1695.43 | 29.8774 | 1546.74 | -0.625244 | 1598.69 | 38.0936 | 1648.29 | 46.6972 | 1685.06 | 220.266 | 1644.54 | -1.51132 | 1648.12 | -143.074
1636.65 | 2.83764 | 1677.53 | -30.5905 | 1673.23 | -14.0332 | 1673.23 | -44.6759 | 1674.66 | 10.4745 | 1723.84 | 683.74 | 1696.14 | -7.6912 | 1547.46 | -0.778687 | 1599.41 | 18.7278 | 1649.01 | 42.4461 | 1685.78 | 63.0317 | 1645.25 | 0.813789 | 1648.83 | -66.768
1637.37 | -5.35936 | 1678.24 | -87.7044 | 1673.95 | -0.252435 | 1673.95 | -9.86056 | 1675.38 | -0.755212 | 1724.55 | 732.962 | 1696.85 | 37.1248 | 1548.18 | -0.735596 | 1600.13 | -15.2545 | 1649.73 | 88.0192 | 1686.49 | -55.6506 | 1645.97 | 2.90639 | 1649.55 | -143.495
1638.09 | -8.68526 | 1678.96 | -127.743 | 1674.66 | 15.8429 | 1674.66 | 20.8176 | 1676.09 | 3.9074 | 1725.26 | 758.56 | 1697.56 | -6.36003 | 1548.91 | -0.853027 | 1600.85 | -14.6023 | 1650.44 | 90.6422 | 1687.2 | -38.6049 | 1646.69 | 3.25516 | 1650.27 | 43.2028
1638.81 | -4.00372 | 1679.67 | -87.8311 | 1675.38 | 30.125 | 1675.38 | 36.4965 | 1676.81 | 0.591036 | 1725.97 | 780.05 | 1698.27 | -42.1537 | 1549.63 | -0.903564 | 1601.57 | -5.47232 | 1651.16 | 50.2635 | 1687.91 | 20.0193 | 1647.4 | 0.348767 | 1650.98 | 28.3343
1639.53 | -11.7354 | 1680.39 | -23.1762 | 1676.09 | 9.38985 | 1676.09 | 26.8845 | 1677.53 | 19.2415 | 1726.68 | 738.062 | 1698.98 | -13.7061 | 1550.35 | -0.489258 | 1602.29 | 0.014177 | 1651.88 | 0.491006 | 1688.62 | 46.0923 | 1648.12 | 0 | 1651.7 | -24.2665
1640.25 | -17.3533 | 1681.1 | -20.9352 | 1676.81 | -16.4794 | 1676.81 | 39.1718 | 1678.24 | 29.2125 | 1727.38 | 735.13 | 1699.7 | 2.61304 | 1551.07 | -0.225098 | 1603.02 | 26.6386 | 1652.59 | 104.132 | 1689.34 | 69.9881 | 1648.83 | 0 | 1652.42 | -505.389
1640.96 | -23.626 | 1681.81 | -29.6976 | 1677.53 | -26.4665 | 1677.53 | 25.7661 | 1678.96 | 27.8936 | 1728.09 | 736.675 | 1700.41 | -1.9721 | 1551.79 | -0.282227 | 1603.74 | -6.66319 | 1653.31 | 151.824 | 1690.05 | 36.3216 | 1649.55 | 0 | 1653.13 | -12.2034
1641.68 | -19.7659 | 1682.53 | -17.8762 | 1678.24 | -44.2898 | 1678.24 | -4.07872 | 1679.67 | 1.00148 | 1728.8 | 719.478 | 1701.12 | 17.8968 | 1552.52 | -0.232178 | 1604.46 | -39.6814 | 1654.03 | 151.385 | 1690.76 | -35.1533 | 1650.27 | 0 | 1653.85 | 37.1713
1642.4 | -8.01319 | 1683.24 | 0.921748 | 1678.96 | -38.3096 | 1678.96 | 1.31572 | 1680.39 | 15.9251 | 1729.51 | 705.432 | 1701.83 | -64.9315 | 1553.24 | 0.0540771 | 1605.18 | -66.1924 | 1654.74 | 78.6126 | 1691.47 | -61.3856 | 1650.98 | 5.11524 | 1654.56 | 75.1842
1643.12 | 1.7405 | 1683.96 | -22.0759 | 1679.67 | -37.8545 | 1679.67 | -19.246 | 1681.1 | -11.3063 | 1730.22 | 705.59 | 1702.54 | -15.8261 | 1553.96 | 0.368896 | 1605.9 | -37.2146 | 1655.46 | 2.49379 | 1692.18 | -188.192 | 1651.7 | -5.58027 | 1655.28 | 57.2297
1643.84 | 0.338909 | 1684.67 | 21.6035 | 1680.39 | -4.24872 | 1680.39 | -10.4161 | 1681.81 | -34.2418 | 1730.93 | 627.943 | 1703.25 | -30.2225 | 1554.68 | 0.41394 | 1606.62 | -4.45158 | 1656.17 | -41.7742 | 1692.89 | -9.02729 | 1652.42 | 6.62657 | 1655.99 | 39.2753
1644.56 | 10.4602 | 1685.39 | 60.0807 | 1681.1 | 24.6461 | 1681.1 | -1.19145 | 1682.53 | -42.073 | 1731.63 | 492.919 | 1703.96 | 0.345118 | 1555.4 | 0.372192 | 1607.34 | -12.0505 | 1656.89 | -45.1467 | 1693.61 | -100.787 | 1653.13 | -4.1852 | 1656.71 | 21.1806
1645.27 | 9.08736 | 1686.1 | 91.0918 | 1681.81 | 36.8732 | 1681.81 | -8.83723 | 1683.24 | -2.1726 | 1732.34 | 350.32 | 1704.67 | -8.28283 | 1556.12 | 0.374023 | 1608.06 | 8.05254 | 1657.6 | -27.0958 | 1694.32 | -279.156 | 1653.85 | -6.16154 | 1657.42 | 3.22619
1645.99 | -14.2859 | 1686.81 | 86.3966 | 1682.53 | 31.981 | 1682.53 | -1.35957 | 1683.96 | 3.71039 | 1733.05 | 328.382 | 1705.38 | 14.4457 | 1556.85 | 0.151367 | 1608.78 | 19.6777 | 1658.32 | -0.0516848 | 1695.03 | -321.903 | 1654.56 | -3.72018 | 1658.14 | -14.7282
1646.71 | 1.21203 | 1687.53 | 73.9357 | 1683.24 | 28.9766 | 1683.24 | 12.4481 | 1684.67 | -43.3372 | 1733.76 | 301.984 | 1706.09 | -3.74699 | 1557.57 | -0.0299072 | 1609.5 | -0.595434 | 1659.03 | 23.62 | 1695.74 | -125.267 | 1655.28 | -2.44137 | 1658.85 | -5.47049
1647.43 | -0.448049 | 1688.24 | 32.9986 | 1683.96 | 13.987 | 1683.96 | 30.6708 | 1685.39 | -42.6202 | 1734.47 | 303.96 | 1706.81 | -45.9007 | 1558.29 | -0.0471191 | 1610.22 | -4.96195 | 1659.75 | 34.5384 | 1696.45 | -17.3643 | 1655.99 | 1.27881 | 1659.57 | 1.68323
1648.15 | -3.06167 | 1688.96 | -0.24772 | 1684.67 | 2.823 | 1684.67 | 42.5634 | 1686.1 | -7.00487 | 1735.17 | 296.972 | 1707.52 | -33.575 | 1559.01 | 0.03125 | 1610.94 | 5.58574 | 1660.47 | 19.6919 | 1697.16 | 39.0829 | 1656.71 | 5.11524 | 1660.28 | 4.20807
1648.87 | 8.07063 | 1689.67 | -9.49977 | 1685.39 | -13.7488 | 1685.39 | 57.6284 | 1686.81 | -1.01242 | 1735.88 | 289.694 | 1708.23 | 0 | 1559.73 | 0.110474 | 1611.66 | 19.621 | 1661.18 | 15.3245 | 1697.88 | 30.8521 | 1657.42 | 3.1389 | 1661 | 3.64699
1649.58 | 12.3328 | 1690.38 | -12.3111 | 1686.1 | -34.6511 | 1686.1 | 50.4943 | 1687.53 | 0.804465 | 1736.59 | 268.959 | 1708.94 | 14.988 | 1560.45 | 0.133545 | 1612.38 | -0.14177 | 1661.9 | -5.47859 | 1698.59 | 107 | 1658.14 | 6.04529 | 1661.71 | 2.38457
1650.3 | 10.5292 | 1691.1 | -5.20788 | 1686.81 | -51.2264 | 1686.81 | 0.00730953 | 1688.24 | 11.0327 | 1737.3 | 250.875 | 1709.65 | -12.868 | 1561.17 | 0.0202637 | 1613.1 | -12.0788 | 1662.61 | -14.2392 | 1699.3 | 85.9186 | 1658.85 | -3.37141 | 1662.43 | 1.12215
1651.02 | -3.61311 | 1691.81 | 28.7528 | 1687.53 | -44.8409 | 1687.53 | 14.0709 | 1688.96 | 0.634816 | 1738.01 | 236.619 | 1710.36 | -56.4021 | 1561.89 | -0.0646973 | 1613.82 | -20.4858 | 1663.32 | -19.7694 | 1700.01 | -106.257 | 1659.57 | -3.02264 | 1663.14 | -0.140269
1651.74 | -13.4645 | 1692.53 | 58.7096 | 1688.24 | -22.1858 | 1688.24 | -22.7473 | 1689.67 | 15.2848 | 1738.71 | 212.127 | 1711.07 | -41.2662 | 1562.61 | 0.0644531 | 1614.54 | -20.6417 | 1664.04 | -25.2739 | 1700.72 | -147.517 | 1660.28 | 2.90639 | 1663.85 | -3.92753
1652.45 | -18.2207 | 1693.24 | 52.8219 | 1688.96 | 2.65234 | 1688.96 | -60.1502 | 1690.38 | 25.2339 | 1739.42 | 197.51 | 1711.78 | 245.576 | 1563.33 | 0.326416 | 1615.26 | 2.66528 | 1664.76 | -42.1231 | 1701.43 | -138.702 | 1661 | -6.16154 | 1664.57 | -56.3881
1653.17 | -20.1163 | 1693.95 | 69.9492 | 1689.67 | 2.33591 | 1689.67 | -82.6124 | 1691.1 | 27.1001 | 1740.13 | 186.598 | 1712.49 | -1.38047 | 1564.05 | 0.4552 | 1615.98 | 18.1749 | 1665.47 | -36.1794 | 1702.14 | -29.6839 | 1661.71 | 0.581278 | 1665.28 | -108.849
1653.89 | -10.0754 | 1694.67 | 51.7965 | 1690.38 | -15.3558 | 1690.38 | -107.94 | 1691.81 | 12.5212 | 1740.83 | 211.503 | 1713.2 | 426.714 | 1564.78 | 0.218384 | 1616.7 | 40.1493 | 1666.18 | -7.57182 | 1702.85 | -32.2327 | 1662.43 | -0.232511 | 1666 | -193.852
1654.61 | -8.3004 | 1695.38 | 2.9784 | 1691.1 | -37.3603 | 1691.1 | -43.806 | 1692.53 | 16.3575 | 1741.54 | 224.996 | 1713.91 | 1083.82 | 1565.5 | -0.107666 | 1617.42 | 35.7544 | 1666.9 | 23.1548 | 1703.56 | 0.531017 | 1663.14 | -13.4856 | 1666.71 | 21.0403
1655.32 | -7.60535 | 1696.09 | -19.5468 | 1691.81 | -33.5382 | 1691.81 | -9.08575 | 1693.24 | 3.83626 | 1742.25 | 326.556 | 1714.62 | 1415.97 | 1565.84 | -0.258423 | 1618.14 | 22.8108 | 1667.61 | 45.0175 | 1704.27 | -175.023 | 1663.85 | -3.83643 | 1667.43 | 26.3706
1656.04 | -9.77666 | 1696.81 | -38.5233 | 1692.53 | -26.751 | 1692.53 | 2.99691 | 1693.95 | -3.49149 | 1742.96 | 407.53 | 1715.33 | 1545.73 | 1566.57 | -0.16272 | 1618.86 | 0.765558 | 1668.33 | 34.8743 | 1704.98 | -96.5389 | 1664.57 | 6.62657 | 1668.14 | -44.0445
1656.76 | -17.2269 | 1697.52 | -57.2406 | 1693.24 | -15.7647 | 1693.24 | 4.32724 | 1694.67 | 12.6799 | 1743.66 | 512.188 | 1716.04 | 1640.69 | 1567.3 | 0.380005 | 1619.58 | -6.37965 | 1669.04 | 7.64935 | 1705.69 | 18.798 | 1665.28 | 15.462 | 1668.86 | -265.95
1657.48 | -17.6405 | 1698.23 | -41.6803 | 1693.95 | -0.270212 | 1693.95 | -14.334 | 1695.38 | 42.0785 | 1744.37 | 541.579 | 1716.75 | 1830.46 | 1568.02 | 0.310791 | 1620.3 | -23.3779 | 1669.76 | 14.7689 | 1706.4 | -152.561 | 1666 | 2.0926 | 1669.57 | 635.419
1658.19 | -14.3433 | 1698.95 | -26.0509 | 1694.67 | 2.03725 | 1694.67 | -42.7462 | 1696.09 | 23.3623 | 1745.08 | 528.569 | 1717.46 | 2083.72 | 1568.75 | 0.333374 | 1621.02 | -10.3067 | 1670.47 | -11.6162 | 1707.11 | -177.519 | 1666.71 | 3.02264 | 1670.28 | 0
1658.91 | -8.11658 | 1699.66 | 1.12914 | 1695.38 | -9.11609 | 1695.38 | -36.3942 | 1696.81 | -29.218 | 1745.78 | 482.754 | 1718.17 | 2373.38 | 1569.47 | -0.0270996 | 1621.74 | -11.3841 | 1671.19 | -41.813 | 1707.82 | -59.527 | 1667.43 | -16.8571 | 1671 | -631.491
1659.63 | 1.51647 | 1700.37 | -18.4004 | 1696.09 | 5.40068 | 1696.09 | -2.78493 | 1697.52 | -45.3675 | 1746.49 | 466.97 | 1718.88 | 2531.49 | 1570.2 | -0.0213623 | 1622.46 | 5.55739 | 1671.9 | 2.29997 | 1708.53 | -1.59305 | 1668.14 | -15.462 | 1671.71 | 0
1660.34 | 4.66431 | 1701.08 | -37.0658 | 1696.81 | -11.4804 | 1696.81 | 47.0734 | 1698.23 | -6.22229 | 1747.2 | 472.588 | 1719.59 | 2498.56 | 1570.92 | -0.0792236 | 1623.17 | 46.5148 | 1672.61 | 20.0149 | 1709.24 | -221.275 | 1668.86 | 2.79013 | 1672.42 | 138.866
1661.06 | 7.00795 | 1701.8 | -59.3433 | 1697.52 | -8.06368 | 1697.52 | 41.3647 | 1698.95 | -7.68894 | 1747.9 | 509.186 | 1720.3 | 2443.04 | 1571.65 | -0.291626 | 1623.89 | 27.1206 | 1673.33 | -5.84038 | 1709.95 | -393.271 | 1669.57 | -2.67388 | 1673.14 | -133.676
1661.78 | 1.71178 | 1702.51 | -50.5694 | 1698.23 | -48.9367 | 1698.23 | 19.1729 | 1699.66 | -17.6928 | 1748.61 | 610.86 | 1721 | 1572.41 | 1572.38 | -0.104126 | 1624.61 | 27.234 | 1674.04 | -0.891563 | 1710.66 | -58.1464 | 1670.28 | -4.41771 | 1673.85 | -39.4156
1662.49 | 0.654841 | 1703.22 | -63.9924 | 1698.95 | -79.908 | 1698.95 | 4.28339 | 1700.37 | 3.36015 | 1749.32 | 736.07 | 1721.71 | 1960.52 | 1573.1 | -0.0130615 | 1625.33 | 8.52038 | 1674.76 | 22.5475 | 1711.37 | 22.1434 | 1671 | -3.1389 | 1674.57 | 0
1663.21 | -1.55094 | 1703.93 | -92.0827 | 1699.66 | -64.5095 | 1699.66 | -0.124262 | 1701.08 | -3.20692 | 1750.02 | 887.966 | 1722.42 | 2202.3 | 1573.83 | -0.174438 | 1626.05 | 16.7856 | 1675.47 | 56.0263 | 1712.08 | 1.69925 | 1671.71 | -1.74383 | 1675.28 | -108.849
1663.93 | -3.57865 | 1704.65 | -142.255 | 1700.37 | -56.2502 | 1700.37 | 0.0584763 | 1701.8 | -5.95414 | 1750.73 | 1030.13 | 1723.13 | 2769.13 | 1574.55 | -0.233643 | 1626.77 | -1.00657 | 1676.18 | 96.909 | 1712.79 | 97.3354 | 1672.42 | -0.697533 | 1675.99 | 6.3121
1664.64 | 0.631864 | 1705.36 | -125.68 | 1701.08 | -11.8466 | 1701.08 | 10.9424 | 1702.51 | 6.24966 | 1751.44 | 1142.41 | 1723.84 | 2768.04 | 1575.28 | -0.20874 | 1627.49 | 0 | 1676.9 | 132.985 | 1713.5 | -5.04466 | 1673.14 | 6.2778 | 1676.7 | -0.420807
1665.36 | 1.61413 | 1706.07 | -100.799 | 1701.8 | 27.2807 | 1701.8 | 18.5297 | 1703.22 | -0.0437804 | 1752.14 | 1257.41 | 1724.55 | 2811.97 | 1576 | -0.0799561 | 1628.21 | 6.42218 | 1677.61 | 122.144 | 1714.21 | 135.303 | 1673.85 | -2.0926 | 1677.42 | 43.9042
1666.08 | 1.38436 | 1706.78 | -60.9564 | 1702.51 | 51.0202 | 1702.51 | 43.806 | 1703.93 | 8.36753 | 1752.85 | 1306.82 | 1725.26 | 2892.78 | 1576.73 | -0.03479 | 1628.92 | -14.9 | 1678.32 | 111.678 | 1714.92 | 255.525 | 1674.57 | -10.8118 | 1678.13 | 8.55641
1666.79 | -13.5908 | 1707.5 | -33.7533 | 1703.22 | 70.4968 | 1703.22 | 79.4985 | 1704.65 | 41.772 | 1753.55 | 1325.7 | 1725.97 | 2966.09 | 1577.45 | 0.148438 | 1629.64 | -0.70885 | 1679.04 | 84.6468 | 1715.63 | -93.5121 | 1675.28 | -20.3447 | 1678.84 | 0
1667.51 | -26.2281 | 1708.21 | -48.1844 | 1703.93 | 43.2587 | 1703.93 | 59.4704 | 1705.36 | 29.5408 | 1754.26 | 1317.19 | 1726.68 | 3080.97 | 1578.18 | 0.370605 | 1630.36 | -21.8042 | 1679.75 | 40.508 | 1716.34 | 124.258 | 1675.99 | 4.99899 | 1679.56 | -42.6418
1668.22 | -27.0725 | 1708.92 | -2.12002 | 1704.65 | 36.315 | 1704.65 | 17.8353 | 1706.07 | -1.34625 | 1754.97 | 1220.54 | 1727.38 | 3330.44 | 1578.9 | 0.200195 | 1631.08 | -32.8481 | 1680.46 | -10.8667 | 1717.05 | 1335.14 | 1676.7 | -31.854 | 1680.27 | 30.8592
1668.94 | -24.5451 | 1709.63 | 18.1642 | 1705.36 | -3.39187 | 1705.36 | -65.7419 | 1706.78 | -0.667652 | 1755.67 | 1103.48 | 1728.09 | 3560.53 | 1579.63 | 0.373047 | 1631.8 | 11.0155 | 1681.18 | 25.1447 | 1717.76 | 1973.53 | 1677.42 | -10.5793 | 1680.98 | 346.324
1669.66 | -23.4939 | 1710.34 | 36.5877 | 1706.07 | -66.2232 | 1706.07 | -95.2578 | 1707.5 | -38.1273 | 1756.38 | 994.336 | 1728.8 | 3684.97 | 1580.35 | 0.948486 | 1632.52 | 0 | 1681.89 | -3.87636 | 1718.47 | 2054.72 | 1678.13 | -7.09159 | 1681.7 | 236.073
1670.37 | -15.3945 | 1711.05 | 62.0394 | 1706.78 | -95.1607 | 1706.78 | -97.6554 | 1708.21 | -9.82871 | 1757.08 | 889.204 | 1729.51 | 3689.66 | 1581.08 | 1.17542 | 1633.23 | 43.3249 | 1682.6 | 15.9964 | 1719.18 | 2093.64 | 1678.84 | -2.90639 | 1682.41 | 143.635
1671.09 | -12.0112 | 1711.77 | 66.7058 | 1707.5 | -99.637 | 1707.5 | -76.772 | 1708.92 | 7.33322 | 1757.79 | 794.096 | 1730.22 | 3481.75 | 1581.8 | 1.18481 | 1633.95 | 56.7931 | 1683.32 | 72.2037 | 1719.89 | 1970.39 | 1679.56 | -0.930044 | 1683.12 | 224.851
1671.8 | 0.183815 | 1712.48 | 97.4576 | 1708.21 | -42.8819 | 1708.21 | -2.41215 | 1709.63 | 0.0437804 | 1758.49 | 667.983 | 1730.93 | 3622.95 | 1582.53 | 1.19922 | 1634.67 | -0.808089 | 1684.03 | 128.579 | 1720.59 | 1895.47 | 1680.27 | -2.55762 | 1683.83 | -132.694
1672.52 | 7.93851 | 1713.19 | 72.3227 | 1708.92 | 7.20327 | 1708.92 | 75.1347 | 1710.34 | -32.4194 | 1759.2 | 522.258 | 1731.63 | 3572.02 | 1583.25 | 1.00635 | 1635.39 | 9.58365 | 1684.74 | 158.233 | 1721.3 | 1954.52 | 1680.98 | 0.581278 | 1684.55 | -37.7324
1673.23 | 19.0421 | 1713.9 | 87.664 | 1709.63 | 22.0898 | 1709.63 | 38.3239 | 1711.05 | -10.1789 | 1759.9 | 410.62 | 1732.34 | 3568.82 | 1583.97 | 0.866943 | 1636.11 | 70.3038 | 1685.46 | 176.129 | 1722.01 | 1961.47 | 1681.7 | 1.62758 | 1685.26 | 191.046
1673.95 | 22.6954 | 1714.61 | 94.3294 | 1710.34 | 50.5545 | 1710.34 | 42.6731 | 1711.77 | 5.30838 | 1760.61 | 327.425 | 1733.05 | 3452.46 | 1584.7 | 0.712646 | 1636.82 | 46.2879 | 1686.17 | 163.518 | 1722.72 | 2240.73 | 1682.41 | 8.3704 | 1685.97 | 31.5605
1674.66 | 23.4422 | 1715.32 | 83.5162 | 1711.05 | 46.352 | 1711.05 | -1.73967 | 1712.48 | -2.68155 | 1761.32 | 247.803 | 1733.76 | 3122.28 | 1585.42 | 0.733765 | 1637.54 | 10.094 | 1686.88 | 95.7461 | 1723.43 | 2504.91 | 1683.12 | 2.44137 | 1686.68 | 2.66511
1675.38 | 13.8608 | 1716.04 | 81.7591 | 1711.77 | 34.8786 | 1711.77 | -6.7467 | 1713.19 | 31.5164 | 1762.02 | 162.589 | 1734.47 | 3069.58 | 1586.15 | 0.137207 | 1638.26 | -0.099239 | 1687.59 | 44.8107 | 1724.14 | 2699.69 | 1683.83 | -2.0926 | 1687.4 | 0
1676.09 | 2.59639 | 1716.75 | 96.3515 | 1712.48 | 41.2642 | 1712.48 | -12.6016 | 1713.9 | 97.893 | 1762.73 | 132.285 | 1735.17 | 3044.93 | 1586.87 | -0.00280762 | 1638.98 | -7.769 | 1688.31 | 104.339 | 1724.85 | 2774.99 | 1684.55 | -2.55762 | 1688.11 | 231.163
1676.81 | -0.855889 | 1717.46 | 92.4975 | 1713.19 | 51.7811 | 1713.19 | -6.8271 | 1714.61 | 145.351 | 1763.43 | 120.662 | 1735.88 | 3076.63 | 1587.59 | 0.0582275 | 1639.69 | 4.39487 | 1689.02 | 57.8611 | 1725.56 | 2926.33 | 1685.26 | -2.90639 | 1688.82 | 225.132
1677.53 | 10.1558 | 1718.17 | 93.6151 | 1713.9 | 54.6361 | 1713.9 | 5.94996 | 1715.32 | 175.45 | 1764.14 | 122.356 | 1736.59 | 2780.66 | 1588.32 | 0.264038 | 1640.41 | 3.47337 | 1689.73 | 44.2422 | 1726.26 | 3130.66 | 1685.97 | -1.51132 | 1689.53 | 4.76915
1678.24 | -7.80065 | 1718.88 | 92.1345 | 1714.61 | 97.0238 | 1714.61 | -0.423953 | 1716.04 | 215.717 | 1764.84 | 146.103 | 1737.3 | 2283.69 | 1589.04 | 0.57251 | 1641.13 | 0.581257 | 1690.44 | 53.9589 | 1726.97 | 3270.64 | 1686.68 | 0.465022 | 1690.24 | 0
1678.96 | -18.8238 | 1719.59 | 93.0159 | 1715.32 | 88.0925 | 1715.32 | -46.072 | 1716.75 | 254.627 | 1765.55 | 172.315 | 1738.01 | 2055.87 | 1589.77 | 0.830566 | 1641.84 | 22.8959 | 1691.15 | 86.8822 | 1727.68 | 3436.8 | 1687.4 | -0.348767 | 1690.95 | -218.259
1679.67 | -30.9671 | 1720.3 | 91.9905 | 1716.04 | 80.6333 | 1716.04 | -66.9626 | 1717.46 | 265.758 | 1766.25 | 111.725 | 1738.71 | 1799.35 | 1590.49 | 0.491577 | 1642.56 | 39.2278 | 1691.87 | 86.1586 | 1728.39 | 3378.38 | 1688.11 | -8.25414 | 1691.67 | -112.496
1680.39 | -23.5858 | 1721.01 | 102.746 | 1716.75 | 90.3147 | 1716.75 | -41.3427 | 1718.17 | 387.353 | 1766.96 | 102.394 | 1739.42 | 1531.44 | 1591.21 | 0.908691 | 1643.28 | -0.311894 | 1692.58 | 71.5835 | 1729.1 | 3424.48 | 1688.82 | -4.53397 | 1692.38 | 48.1123
1681.1 | -22.592 | 1721.72 | 159.797 | 1717.46 | 95.566 | 1717.46 | 31.9427 | 1718.88 | 441.81 | 1767.66 | 79.7362 | 1740.13 | 1488 | 1591.94 | 0.498169 | 1643.99 | -1.07745 | 1693.29 | 88.7816 | 1729.8 | 3491.97 | 1689.53 | 2.67388 | 1693.09 | -206.055
1681.81 | -20.0818 | 1722.43 | 206.109 | 1718.17 | 59.5852 | 1718.17 | 83.029 | 1719.59 | 525.491 | 1768.36 | 63.8557 | 1740.83 | 1600.9 | 1592.66 | 0.255127 | 1644.71 | -8.54873 | 1694 | 61.7375 | 1730.51 | 3605.02 | 1690.24 | 4.1852 | 1693.8 | 12.6242
1682.53 | -11.1438 | 1723.15 | 289.17 | 1718.88 | 81.4795 | 1718.88 | 146.98 | 1720.3 | 562.951 | 1769.07 | 33.5431 | 1741.54 | 1970.03 | 1593.38 | 0.286011 | 1645.43 | 7.37204 | 1694.72 | 49.7466 | 1731.22 | 3717.81 | 1690.95 | 4.1852 | 1694.51 | 74.3426
1683.24 | -6.01994 | 1723.86 | 383.678 | 1719.59 | 98.7588 | 1719.59 | 209.206 | 1721.01 | 604.46 | 1769.77 | -0.0965648 | 1742.25 | 2137.36 | 1594.11 | 0.389282 | 1646.15 | -3.07641 | 1695.43 | 102.31 | 1731.93 | 3673.63 | 1691.67 | 0.581278 | 1695.22 | -479.58
1683.96 | -3.99798 | 1724.57 | 476.498 | 1720.3 | 139.632 | 1720.3 | 258.969 | 1721.72 | 672.692 | 1770.48 | -5.88167 | 1742.96 | 2826.61 | 1594.83 | 0.441284 | 1646.86 | 4.97613 | 1696.14 | 62.642 | 1732.63 | 3546.34 | 1692.38 | -0.116256 | 1695.94 | -482.385
1684.67 | -6.46799 | 1725.28 | 557.992 | 1721.01 | 136.827 | 1721.01 | 336.136 | 1722.43 | 815.564 | 1771.18 | -21.6305 | 1743.66 | 3300.41 | 1595.55 | 0.531738 | 1647.58 | 3.21818 | 1696.85 | 101.651 | 1733.34 | 3554.15 | 1693.09 | 0 | 1696.65 | 0
1685.39 | 1.15459 | 1725.99 | 614.968 | 1721.72 | 222.9 | 1721.72 | 386.499 | 1723.15 | 913.462 | 1771.89 | 0.877862 | 1744.37 | 3154.53 | 1596.28 | 0.402588 | 1648.29 | -4.86271 | 1697.56 | 128.088 | 1734.05 | 3359.21 | 1693.8 | 0 | 1697.36 | 0
1686.1 | 15.4634 | 1726.7 | 627.901 | 1722.43 | 259.471 | 1722.43 | 431.979 | 1723.86 | 972.588 | 1772.59 | 38.8542 | 1745.08 | 2831.84 | 1597 | 0.554688 | 1649.01 | 17.2392 | 1698.27 | 117.492 | 1734.76 | 3104.59 | 1694.51 | 0 | 1698.07 | 0
1686.81 | 21.1789 | 1727.41 | 681.84 | 1723.15 | 335.183 | 1723.15 | 477.196 | 1724.57 | 1046.39 | 1773.29 | 48.8091 | 1745.78 | 2415.53 | 1597.72 | 0.453979 | 1649.73 | 4.99031 | 1698.98 | 79.3491 | 1735.47 | 2937.32 | 1695.22 | 0 | 1698.78 | 0
1687.53 | 24.4761 | 1728.12 | 686.478 | 1723.86 | 391.426 | 1723.86 | 535.599 | 1725.28 | 1119.78 | 1774 | 50.0732 | 1746.49 | 2229.76 | 1598.45 | 0.529297 | 1650.44 | 34.2942 | 1699.7 | 173.157 | 1736.17 | 3138.84 | 1695.94 | 9.53296 | 1699.49 | 0
1688.24 | 24.074 | 1728.83 | 672.611 | 1724.57 | 467.751 | 1724.57 | 615.031 | 1725.99 | 1090.66 | 1774.7 | 37.7393 | 1747.2 | 2304.35 | 1599.17 | 0.533325 | 1651.16 | 27.5743 | 1700.41 | 180.949 | 1736.88 | 3135.39 | 1696.65 | -13.7182 | 1700.2 | 0
1688.96 | 17.8358 | 1729.54 | 596.723 | 1725.28 | 539.534 | 1725.28 | 637.808 | 1726.7 | 1025.4 | 1775.41 | 42.4622 | 1747.9 | 2362.78 | 1599.89 | 0.321655 | 1651.88 | 18.4018 | 1701.12 | 194.658 | 1737.59 | 3091.9 | 1697.36 | 3.37141 | 1700.91 | 0
1689.67 | 10.7474 | 1730.25 | 516.605 | 1725.99 | 610.82 | 1725.99 | 640.951 | 1727.41 | 940.01 | 1776.11 | 8.51526 | 1748.61 | 2424.06 | 1600.62 | 0.21521 | 1652.59 | 38.1645 | 1701.83 | 210.822 | 1738.29 | 2979.27 | 1698.07 | 12.4393 | 1701.62 | 0
1690.38 | -1.98176 | 1730.96 | 431.228 | 1726.7 | 647.388 | 1726.7 | 653.143 | 1728.12 | 877.967 | 1776.81 | -10.8943 | 1749.32 | 2345.91 | 1601.34 | 0.148438 | 1653.31 | 11.7669 | 1702.54 | 226.005 | 1739 | 2694.59 | 1698.78 | -5.2315 | 1702.33 | 0
1691.1 | -12.2869 | 1731.67 | 368.319 | 1727.41 | 649.525 | 1727.41 | 642.947 | 1728.83 | 811.985 | 1777.52 | -29.3557 | 1750.02 | 2269.79 | 1602.06 | -0.0322266 | 1654.03 | -2.52351 | 1703.25 | 187.086 | 1739.71 | 2438.86 | 1699.49 | 0 | 1703.04 | 0
1691.81 | -16.3193 | 1732.38 | 375.998 | 1728.12 | 609.42 | 1728.12 | 585.318 | 1729.54 | 730.575 | 1778.22 | -65.7431 | 1750.73 | 2334.23 | 1602.78 | 0.0762939 | 1654.74 | -31.5155 | 1703.96 | 154.499 | 1740.42 | 2077.66 | 1700.2 | -72.1947 | 1703.76 | 0
1692.53 | -11.2816 | 1733.09 | 344.342 | 1728.83 | 527.09 | 1728.83 | 497.304 | 1730.25 | 622.032 | 1778.92 | -9.8935 | 1751.44 | 2366.23 | 1603.51 | -0.262939 | 1655.46 | -34.0673 | 1704.67 | 150.584 | 1741.12 | 1790.27 | 1700.91 | 53.4776 | 1704.47 | 0
1693.24 | -11.9767 | 1733.8 | 287.568 | 1729.54 | 420.371 | 1729.54 | 444.412 | 1730.96 | 539.753 | 1779.63 | 11.7282 | 1752.14 | 2783.23 | 1604.23 | -0.269409 | 1656.17 | -19.465 | 1705.38 | 153.129 | 1741.83 | 1768.02 | 1701.62 | -24.0649 | 1705.18 | 0
1693.95 | -13.6712 | 1734.51 | 205.838 | 1730.25 | 325.345 | 1730.25 | 471.655 | 1731.67 | 494.15 | 1780.33 | 38.9946 | 1752.85 | 2829.33 | 1604.95 | -0.0344238 | 1656.89 | -2.53768 | 1706.09 | 145.454 | 1742.54 | 2052.59 | 1702.33 | -23.4836 | 1705.89 | 0
1694.67 | -11.4482 | 1735.21 | 127.772 | 1730.96 | 342.472 | 1730.96 | 439.712 | 1732.38 | 446.248 | 1781.03 | -0.140458 | 1753.55 | 2913.98 | 1605.67 | 0.0643311 | 1657.6 | -15.6798 | 1706.81 | 140.776 | 1743.24 | 2261.87 | 1703.04 | 185.66 | 1706.6 | -12.2034
1695.38 | -5.53168 | 1735.92 | 148.183 | 1731.67 | 286.111 | 1731.67 | 394.686 | 1733.09 | 385.47 | 1781.74 | -22.5698 | 1754.26 | 2854.13 | 1606.39 | 0.324829 | 1658.32 | 1.88554 | 1707.52 | 134.975 | 1743.95 | 2452.5 | 1703.76 | 465.72 | 1707.31 | -229.34
1696.09 | 1.41308 | 1736.63 | 121.596 | 1732.38 | 242.547 | 1732.38 | 360.25 | 1733.8 | 305.182 | 1782.44 | -52.4171 | 1754.97 | 3040 | 1607.12 | 0.616699 | 1659.03 | 51.3633 | 1708.23 | 192.526 | 1744.66 | 2362.71 | 1704.47 | 757.637 | 1708.02 | 83.3198
1696.81 | 1.8841 | 1737.34 | 85.1177 | 1733.09 | 210.833 | 1733.09 | 352.824 | 1734.51 | 226.591 | 1783.14 | -52.8912 | 1755.67 | 3355.78 | 1607.84 | 0.676025 | 1659.75 | 22.7541 | 1708.94 | 255.969 | 1745.36 | 2432.59 | 1705.18 | 1020.38 | 1708.73 | 59.3338
1697.52 | 4.69303 | 1738.05 | 91.4835 | 1733.8 | 175.961 | 1733.8 | 289.377 | 1735.21 | 154.819 | 1783.85 | -61.1694 | 1756.38 | 3607.37 | 1608.56 | 0.469971 | 1660.47 | 3.3883 | 1709.65 | 252.325 | 1746.07 | 2374.76 | 1705.89 | 1076.99 | 1709.44 | 46.9901
1698.23 | -0.580166 | 1738.76 | 47.9482 | 1734.51 | 149.822 | 1734.51 | 250.534 | 1735.92 | 92.7105 | 1784.55 | 72.6518 | 1757.08 | 3874.69 | 1609.28 | 0.550415 | 1661.18 | 17.0266 | 1710.36 | 244.469 | 1746.77 | 2522.86 | 1706.6 | 861.686 | 1710.15 | 9.25775
1698.95 | -3.24548 | 1739.47 | 66.8901 | 1735.21 | 143.322 | 1735.21 | 208.753 | 1736.63 | 86.6962 | 1785.25 | 139.273 | 1757.79 | 4010.62 | 1610 | 0.753174 | 1661.9 | 2.25414 | 1711.07 | 260.504 | 1747.48 | 2504.17 | 1707.31 | 1133.03 | 1710.86 | -96.3648
1699.66 | -3.8716 | 1740.18 | -53.2367 | 1735.92 | 115.722 | 1735.92 | 168.594 | 1737.34 | 44.459 | 1785.95 | 119.933 | 1758.49 | 3723.53 | 1610.73 | 0.548218 | 1662.61 | -12.9011 | 1711.78 | 304.088 | 1748.19 | 2603.1 | 1708.02 | 1340.19 | 1711.57 | 252.484
1700.37 | -2.73999 | 1740.89 | -62.2411 | 1736.63 | 69.6861 | 1736.63 | 120.037 | 1738.05 | 30.0115 | 1786.66 | 61.2747 | 1759.2 | 3268.96 | 1611.45 | -0.101929 | 1663.32 | -6.3513 | 1712.49 | 336.856 | 1748.89 | 2822.57 | 1708.73 | 1684.54 | 1712.28 | -1.26242
1701.08 | -3.975 | 1741.6 | -45.7879 | 1737.34 | 42.0819 | 1737.34 | 94.6804 | 1738.76 | 40.9949 | 1787.36 | 10.4729 | 1759.9 | 3041.52 | 1612.17 | -0.859741 | 1664.04 | -20.4007 | 1713.2 | 415.481 | 1749.6 | 2929.99 | 1709.44 | 1833.7 | 1712.99 | 8.41614
1701.8 | -2.39534 | 1742.3 | -9.29814 | 1738.05 | 14.595 | 1738.05 | 91.9174 | 1739.47 | 52.449 | 1788.06 | -97.2759 | 1760.61 | 2819.22 | 1612.89 | -1.23865 | 1664.76 | 2.90629 | 1713.91 | 532.47 | 1750.3 | 3027.91 | 1710.15 | 1795.68 | 1713.7 | -127.645
1702.51 | 0.798447 | 1743.01 | 0.68555 | 1738.76 | 6.80151 | 1738.76 | 107.859 | 1740.18 | 31.7518 | 1788.76 | -80.614 | 1761.32 | 2687.38 | 1613.61 | -1.21582 | 1665.47 | 1.68706 | 1714.62 | 478.795 | 1751.01 | 3095.56 | 1710.86 | 1539.22 | 1714.4 | 185.576
1703.22 | 4.72175 | 1743.72 | -10.3754 | 1739.47 | 21.1583 | 1739.47 | 84.2131 | 1740.89 | -1.72385 | 1789.47 | -17.803 | 1762.02 | 2645.58 | 1614.33 | -0.856079 | 1666.18 | 0.241009 | 1715.33 | 574.205 | 1751.72 | 3138.68 | 1711.57 | 1303.57 | 1715.11 | -3.50672
1703.93 | 7.08262 | 1744.43 | 46.8997 | 1740.18 | 13.3968 | 1740.18 | 62.8912 | 1741.6 | -9.91079 | 1790.17 | -14.5725 | 1762.73 | 2625.41 | 1615.05 | -0.499634 | 1666.9 | -99.0406 | 1716.04 | 698.249 | 1752.42 | 3079.37 | 1712.28 | 1512.6 | 1715.82 | 15.7101
1704.65 | 18.3183 | 1745.14 | 53.9799 | 1740.89 | 11.2813 | 1740.89 | 42.5853 | 1742.3 | 51.9674 | 1790.87 | -4.85458 | 1763.43 | 2437.81 | 1615.78 | 0.0527344 | 1667.61 | -62.4497 | 1716.75 | 780.311 | 1753.13 | 3139.43 | 1712.99 | 1732.91 | 1716.53 | 105.763
1705.36 | 32.3227 | 1745.85 | 43.6563 | 1741.6 | 5.66022 | 1741.6 | 21.607 | 1743.01 | 68.5109 | 1791.57 | 11.2279 | 1764.14 | 2190.66 | 1616.5 | 0.349731 | 1668.33 | -5.21714 | 1717.46 | 860.63 | 1753.83 | 3319.87 | 1713.7 | 1672.34 | 1717.24 | 0
1706.07 | 41.525 | 1746.56 | -7.52953 | 1742.3 | 9.25475 | 1742.3 | 15.35 | 1743.72 | 115.312 | 1792.28 | -7.69885 | 1764.84 | 1825.03 | 1617.22 | 0.039917 | 1669.04 | 27.9003 | 1718.17 | 925.248 | 1754.54 | 3356.82 | 1714.4 | 1706.4 | 1717.95 | 0
1706.78 | 43.0931 | 1747.26 | 8.20356 | 1743.01 | 15.8145 | 1743.01 | -1.42536 | 1744.43 | 99.7701 | 1792.98 | 11.3683 | 1765.55 | 1541 | 1617.94 | -0.693237 | 1669.76 | 37.5832 | 1718.88 | 985.112 | 1755.24 | 3493.93 | 1715.11 | 1785.22 | 1718.66 | -8.27587
1707.5 | 39.2675 | 1747.97 | 2.99568 | 1743.72 | 0.00711083 | 1743.72 | 2.52179 | 1745.14 | 150.501 | 1793.68 | 6.34694 | 1766.25 | 1409.76 | 1618.66 | -0.744019 | 1670.47 | 41.5812 | 1719.59 | 1024.04 | 1755.95 | 3718.18 | 1715.82 | 1759.06 | 1719.37 | 75.605
1708.21 | 24.5106 | 1748.68 | 1.64186 | 1744.43 | 9.1872 | 1744.43 | 20.6421 | 1745.85 | 182.428 | 1794.38 | -1.2729 | 1766.96 | 1372.78 | 1619.38 | -0.781006 | 1671.19 | 26.1424 | 1720.3 | 1109.6 | 1756.65 | 3905.1 | 1716.53 | 1649.78 | 1720.08 | -88.0889
1708.92 | 10.4085 | 1749.39 | -6.90159 | 1745.14 | 2.38568 | 1745.14 | 52.8991 | 1746.56 | 242.861 | 1795.08 | -45.4732 | 1767.66 | 1319.78 | 1620.1 | -0.614868 | 1671.9 | 16.1901 | 1721 | 1284.51 | 1757.36 | 4027.39 | 1717.24 | 1614.44 | 1720.79 | 15.7101
1709.63 | -0.873122 | 1750.1 | -19.5699 | 1745.85 | -12.0813 | 1745.85 | 75.0251 | 1747.26 | 330.761 | 1795.79 | -94.1595 | 1768.36 | 1080.02 | 1620.82 | -0.518677 | 1672.61 | 6.87585 | 1721.71 | 1341.52 | 1758.07 | 3951.09 | 1717.95 | 1646.18 | 1721.5 | 0
1710.34 | -7.18602 | 1750.8 | -11.4066 | 1746.56 | -21.8445 | 1746.56 | 77.9781 | 1747.97 | 422.306 | 1796.49 | -133.812 | 1769.07 | 924.522 | 1621.54 | -0.352783 | 1673.33 | -9.27176 | 1722.42 | 1388.8 | 1758.77 | 3793.64 | 1718.66 | 1854.39 | 1722.2 | 0
1711.05 | -16.1757 | 1751.51 | 24.9333 | 1747.26 | -47.159 | 1747.26 | 130.358 | 1748.68 | 530.98 | 1797.19 | -141.748 | 1769.77 | 845.49 | 1622.26 | 0.039917 | 1674.04 | -60.0538 | 1723.13 | 1499.43 | 1759.48 | 3647.77 | 1719.37 | 1921.59 | 1722.91 | 25.3887
1711.77 | -14.0389 | 1752.22 | 76.2171 | 1747.97 | -34.5764 | 1747.97 | 203.278 | 1749.39 | 674.044 | 1797.89 | -143.021 | 1770.48 | 690.384 | 1622.98 | 0.358521 | 1674.76 | -49.0666 | 1723.84 | 1612.82 | 1760.18 | 3375.68 | 1720.08 | 1856.25 | 1723.62 | -96.2245
1712.48 | 1.53371 | 1752.93 | 116.751 | 1748.68 | -23.7715 | 1748.68 | 265.723 | 1750.1 | 873.162 | 1798.59 | -111.295 | 1771.18 | 569.543 | 1623.7 | 0.430176 | 1675.47 | -26.3692 | 1724.55 | 1709.14 | 1760.89 | 3302.45 | 1720.79 | 2072.6 | 1724.33 | -34.3659
1713.19 | 3.68205 | 1753.64 | 123.555 | 1749.39 | -6.37131 | 1749.39 | 304.084 | 1750.8 | 1136.82 | 1799.3 | -68.087 | 1771.89 | 788.94 | 1624.42 | 0.403198 | 1676.18 | 7.769 | 1725.26 | 1722.65 | 1761.59 | 3032.85 | 1721.5 | 2262.57 | 1725.04 | 56.1076
1713.9 | 1.52222 | 1754.34 | 171.923 | 1750.1 | 32.6458 | 1750.1 | 337.569 | 1751.51 | 1380.16 | 1800 | -36.4488 | 1772.59 | 974.169 | 1625.14 | 0.607178 | 1676.9 | 3.14729 | 1725.97 | 1745.11 | 1762.3 | 2319.75 | 1722.2 | 2278.96 | 1725.75 | 5.75103
1714.61 | -3.61311 | 1755.05 | 246.17 | 1750.8 | 101.127 | 1750.8 | 376.397 | 1752.22 | 1589.01 | 1800.7 | -78.4018 | 1773.29 | 981.121 | 1625.86 | 0.493896 | 1677.61 | 15.7081 | 1726.68 | 1705.26 | 1763 | 1791.55 | 1722.91 | 2575.76 | 1726.45 | -22.8638
1715.32 | -5.10087 | 1755.76 | 328.056 | 1751.51 | 160.737 | 1751.51 | 516.075 | 1752.93 | 1719.3 | 1801.4 | 12.2374 | 1774 | 769.317 | 1626.58 | 0.522583 | 1678.32 | -4.29563 | 1727.38 | 1679.54 | 1763.7 | 1816.77 | 1723.62 | 2880.23 | 1727.16 | -156.54
1716.04 | -3.98649 | 1756.46 | 495.129 | 1752.22 | 203.071 | 1752.22 | 672.528 | 1753.64 | 1818.15 | 1802.1 | 113.314 | 1774.7 | 392.744 | 1627.31 | 0.427734 | 1679.04 | -25.9014 | 1728.09 | 1623.92 | 1764.41 | 2233.88 | 1724.33 | 3229.7 | 1727.87 | -32.1216
1716.75 | -6.43927 | 1757.17 | 699.584 | 1752.93 | 286.396 | 1752.93 | 826.438 | 1754.34 | 1901.09 | 1802.8 | 159.885 | 1775.41 | 227.975 | 1628.02 | -0.202393 | 1679.75 | 12.7877 | 1728.8 | 1538.32 | 1765.11 | 2013.88 | 1725.04 | 3575.9 | 1728.58 | 70.2748
1717.46 | -7.81214 | 1757.88 | 855.285 | 1753.64 | 394.431 | 1753.64 | 991.516 | 1755.05 | 1884.48 | 1803.5 | 97.0301 | 1776.11 | 199.922 | 1628.74 | -0.637451 | 1680.46 | 41.652 | 1729.51 | 1439.93 | 1765.82 | 1705.41 | 1725.75 | 2969.05 | 1729.29 | 45.4472
1718.17 | -3.87735 | 1758.59 | 1025.07 | 1754.34 | 534.653 | 1754.34 | 1121.67 | 1755.76 | 1786.94 | 1804.2 | -40.9961 | 1776.81 | 113.001 | 1629.47 | -0.612061 | 1681.18 | 51.6043 | 1730.22 | 1332.49 | 1766.52 | 1334.07 | 1726.45 | 3544.52 | 1730 | 0
1718.88 | -0.0919075 | 1759.29 | 1069.26 | 1755.05 | 649.198 | 1755.05 | 1200.54 | 1756.46 | 1619.77 | 1804.9 | -2.90572 | 1777.52 | -13.361 | 1630.18 | -0.355103 | 1681.89 | 1.09163 | 1730.93 | 1272.78 | 1767.23 | 1009.46 | 1727.16 | 3827.13 | 1730.7 | 101.695
1719.59 | 12.4247 | 1760 | 1003.48 | 1755.76 | 826.609 | 1755.76 | 1253.85 | 1757.17 | 1418.74 | 1805.61 | 5.22328 | 1778.22 | 0.0493026 | 1630.9 | -0.0917969 | 1682.6 | -9.27176 | 1731.63 | 1214.94 | 1767.93 | 1124.06 | 1727.87 | 3984.89 | 1731.41 | -24.9679
1720.3 | 30.7833 | 1760.71 | 921.351 | 1756.46 | 974.838 | 1756.46 | 1271.47 | 1757.88 | 1217.51 | 1806.31 | -2.30878 | 1778.92 | 175.073 | 1631.62 | 0.194092 | 1683.32 | -3.87032 | 1732.34 | 1190.29 | 1768.63 | 1185.34 | 1728.58 | 3928.51 | 1732.12 | -8.97721
1721.01 | 64.5019 | 1761.41 | 838.296 | 1757.17 | 1143.13 | 1757.17 | 1222.6 | 1758.59 | 1014.62 | 1807.01 | -8.90152 | 1779.63 | 142.287 | 1632.34 | 0.143799 | 1684.03 | 11.8945 | 1733.05 | 1144.9 | 1769.34 | 1256.76 | 1729.29 | 3711.92 | 1732.83 | -3.22619
1721.72 | 101.282 | 1762.12 | 734.933 | 1757.88 | 1240.51 | 1757.88 | 1102.88 | 1759.29 | 815.821 | 1807.71 | -22.3855 | 1780.33 | -5.6698 | 1633.06 | -0.022583 | 1684.74 | 3.68602 | 1733.76 | 1102.86 | 1770.04 | 1157.88 | 1730 | 3468.25 | 1733.54 | -41.5196
1722.43 | 141.842 | 1762.83 | 623.217 | 1758.59 | 1230.67 | 1758.59 | 928.896 | 1760 | 650.61 | 1808.41 | 13.3347 | 1781.03 | 21.6931 | 1633.78 | -0.35437 | 1685.46 | 10.5193 | 1734.47 | 1026.58 | 1770.75 | 1045.89 | 1730.7 | 3131.92 | 1734.24 | 86.9668
1723.15 | 181.087 | 1763.53 | 480.45 | 1759.29 | 1153.26 | 1759.29 | 762.684 | 1760.71 | 496.793 | 1809.11 | 51.3637 | 1781.74 | 86.2795 | 1634.5 | -0.400513 | 1686.17 | 0 | 1735.17 | 944.863 | 1771.45 | 726.963 | 1731.41 | 2901.97 | 1734.95 | 39.2753
1723.86 | 227.253 | 1764.24 | 314.201 | 1760 | 1058.83 | 1760 | 614.374 | 1761.41 | 394.456 | 1809.81 | 95.6079 | 1782.44 | -0.443723 | 1635.22 | -0.310913 | 1686.88 | 3.24653 | 1735.88 | 892.429 | 1772.15 | 519.122 | 1732.12 | 2988.81 | 1735.66 | -35.0672
1724.57 | 277.486 | 1764.95 | 186.499 | 1760.71 | 942.854 | 1760.71 | 505.959 | 1762.12 | 299.589 | 1810.51 | 60.9675 | 1783.14 | 0.394421 | 1635.94 | -0.635986 | 1687.59 | 28.354 | 1736.59 | 836.519 | 1772.86 | 561.551 | 1732.83 | 3121 | 1736.36 | -206.055
1725.28 | 322.756 | 1765.65 | 123.094 | 1761.41 | 791.773 | 1761.41 | 425.561 | 1762.83 | 238.122 | 1811.21 | 47.4133 | 1783.85 | -13.9526 | 1636.66 | -0.761597 | 1688.31 | 1.68706 | 1737.3 | 786.837 | 1773.56 | 709.492 | 1733.54 | 3248.88 | 1737.07 | -5.8913
1725.99 | 353.959 | 1766.36 | 84.3227 | 1762.12 | 628.406 | 1762.12 | 348.774 | 1763.53 | 199.015 | 1811.91 | 14.871 | 1784.55 | 27.6094 | 1637.38 | -0.297852 | 1689.02 | -46.4013 | 1738.01 | 730.72 | 1774.27 | 783.091 | 1734.24 | 3297.59 | 1737.78 | 311.257
1726.7 | 386.77 | 1767.07 | 65.4441 | 1762.83 | 496.784 | 1762.83 | 284.195 | 1764.24 | 122.399 | 1812.61 | -6.2416 | 1785.25 | 29.9267 | 1638.1 | -0.285767 | 1689.73 | -0.496195 | 1738.71 | 663.181 | 1774.97 | 534.469 | 1734.95 | 3267.71 | 1738.49 | 586.465
1727.41 | 394.461 | 1767.77 | 28.6433 | 1763.53 | 411.39 | 1763.53 | 202.803 | 1764.95 | 68.2373 | 1813.31 | -9.98129 | 1785.95 | -49.9928 | 1638.82 | -0.3125 | 1690.44 | -8.08089 | 1739.42 | 636.77 | 1775.67 | 886.055 | 1735.66 | 3177.38 | 1739.19 | 714.25
1728.12 | 388.068 | 1768.48 | -18.0432 | 1764.24 | 328.332 | 1764.24 | 123.158 | 1765.65 | 56.9857 | 1814.01 | -32.9462 | 1786.66 | -35.3499 | 1639.53 | -0.0611572 | 1691.15 | 3.13312 | 1740.13 | 628.216 | 1776.37 | 875.063 | 1736.36 | 3009.04 | 1739.9 | 434.133
1728.83 | 372.076 | 1769.18 | 6.65387 | 1764.95 | 264.416 | 1764.95 | 64.1119 | 1766.36 | 21.8136 | 1814.71 | -65.2163 | 1787.36 | 1.03535 | 1640.25 | 0.470093 | 1691.87 | -15.0276 | 1740.83 | 631.343 | 1777.08 | 687.189 | 1737.07 | 2794.9 | 1740.61 | 1732.18
1729.54 | 345.969 | 1769.89 | 51.5257 | 1765.65 | 196.903 | 1765.65 | 23.237 | 1767.07 | -14.0097 | 1815.41 | 26.5378 | 1788.06 | -1.47908 | 1640.97 | 0.832642 | 1692.58 | -13.539 | 1741.54 | 677.549 | 1777.78 | 534.469 | 1737.78 | 2450.55 | 1741.31 | 1180.22
1730.25 | 309.74 | 1770.59 | 94.3237 | 1766.36 | 155.638 | 1766.36 | 2.49986 | 1767.77 | 10.2939 | 1816.11 | 22.6313 | 1788.76 | 72.8199 | 1641.69 | 0.884033 | 1693.29 | -0.184301 | 1742.25 | 762.428 | 1778.48 | 414.884 | 1738.49 | 2328.48 | 1742.02 | 1421.63
1730.96 | 272.064 | 1771.3 | 95.4125 | 1767.07 | 136.308 | 1767.07 | 26.7675 | 1768.48 | -12.0068 | 1816.81 | -4.70534 | 1789.47 | 0 | 1642.41 | 1.03394 | 1694 | 0.085062 | 1742.96 | 868.77 | 1779.19 | 201.521 | 1739.19 | 2535.07 | 1742.73 | 1899.52
1731.67 | 240.218 | 1772.01 | 70.122 | 1767.77 | 132.397 | 1767.77 | 73.9359 | 1769.18 | 0.79352 | 1817.51 | -121.575 | 1790.17 | 58.5221 | 1643.13 | 1.3053 | 1694.72 | -36.0379 | 1743.66 | 953.468 | 1779.89 | 49.066 | 1739.9 | 2602.85 | 1743.43 | 2221.58
1732.38 | 213.248 | 1772.71 | 53.0524 | 1768.48 | 97.9162 | 1768.48 | 87.9264 | 1769.89 | 2.93876 | 1818.21 | -47.3167 | 1790.87 | -98.753 | 1643.85 | 1.19934 | 1695.43 | -39.4262 | 1744.37 | 975.189 | 1780.59 | -157.659 | 1740.61 | 2643.54 | 1744.14 | 1837.8
1733.09 | 187.21 | 1773.42 | -16.9198 | 1769.18 | 57.068 | 1769.18 | 98.9565 | 1770.59 | -4.95813 | 1818.91 | 6.18015 | 1791.57 | -10.2056 | 1644.57 | 0.767456 | 1696.14 | -6.77661 | 1745.08 | 970.356 | 1781.3 | -5.25707 | 1741.31 | 2047.26 | 1744.85 | 1485.03
1733.8 | 169.081 | 1774.12 | -46.7614 | 1769.89 | 13.1728 | 1769.89 | 66.7141 | 1771.3 | -7.80933 | 1819.61 | 54.8839 | 1792.28 | 0 | 1645.28 | 0.46936 | 1696.85 | 2.32503 | 1745.78 | 1087.59 | 1782 | 121.55 | 1742.02 | 2194.56 | 1745.55 | 1703.29
1734.51 | 150.958 | 1774.83 | -48.1671 | 1770.59 | 26.6727 | 1770.59 | 104.76 | 1772.01 | 1.98106 | 1820.31 | 65.2339 | 1792.98 | -31.3071 | 1646 | 0.209229 | 1697.56 | -6.97509 | 1746.49 | 1130.81 | 1782.7 | 310.167 | 1742.73 | 2084.35 | 1746.26 | 2163.79
1735.21 | 130.624 | 1775.54 | -28.2746 | 1771.3 | 27.6469 | 1771.3 | 79.1403 | 1772.71 | -1.6144 | 1821.01 | 23.6935 | 1793.68 | 0 | 1646.72 | 0.0948486 | 1698.27 | -5.08954 | 1747.2 | 1225.43 | 1783.4 | 407.503 | 1743.43 | 2138.4 | 1746.97 | 2388.22
1735.92 | 110.685 | 1776.24 | 32.002 | 1772.01 | 42.9388 | 1772.01 | -20.3278 | 1773.42 | 35.1721 | 1821.71 | -2.0542 | 1794.38 | 32.3425 | 1647.44 | -0.0400391 | 1698.98 | -3.204 | 1747.9 | 1394.03 | 1784.11 | 569.357 | 1744.14 | 2085.51 | 1747.67 | 2942.14
1736.63 | 91.9994 | 1776.95 | 19.6217 | 1772.71 | 6.57396 | 1772.71 | -57.1971 | 1774.12 | 11.2242 | 1822.4 | 60.2213 | 1795.08 | 11.5368 | 1648.16 | -0.412964 | 1699.7 | -4.2531 | 1748.61 | 1601.82 | 1784.81 | 485.243 | 1744.85 | 2095.27 | 1748.38 | 2654.73
1737.34 | 67.2591 | 1777.65 | 7.84638 | 1773.42 | -38.5229 | 1773.42 | -41.8909 | 1774.83 | -10.2501 | 1823.1 | 58.6236 | 1795.79 | 0 | 1648.87 | -0.549316 | 1700.41 | -0.935682 | 1749.32 | 1828.72 | 1785.51 | 287.811 | 1745.55 | 2446.83 | 1749.08 | 2704.39
1738.05 | 53.8061 | 1778.36 | -17.7206 | 1774.12 | -30.0966 | 1774.12 | 20.7883 | 1775.54 | 0.388551 | 1823.8 | 0.684732 | 1796.49 | 55.1696 | 1649.59 | -0.470703 | 1701.12 | 10.0657 | 1750.02 | 2042.67 | 1786.21 | 11.7355 | 1746.26 | 2716.54 | 1749.79 | 3205.99
1738.76 | 45.5976 | 1779.06 | -39.7965 | 1774.83 | 3.39542 | 1774.83 | 37.0593 | 1776.24 | -0.700487 | 1824.5 | -58.0091 | 1797.19 | 18.5378 | 1650.31 | -0.290161 | 1701.83 | 23.2645 | 1750.73 | 2246.65 | 1786.92 | -47.9508 | 1746.97 | 2844.31 | 1750.5 | 2409.54
1739.47 | 43.8686 | 1779.77 | -21.3385 | 1775.54 | 29.0833 | 1775.54 | 13.2303 | 1776.95 | 55.9733 | 1825.2 | -35.8343 | 1797.89 | -2.12001 | 1651.03 | -0.109863 | 1702.54 | 35.3716 | 1751.44 | 2383.9 | 1787.62 | 59.5801 | 1747.67 | 2903.13 | 1751.2 | 2455.27
1740.18 | 36.6539 | 1780.47 | 0.627941 | 1776.24 | 45.6978 | 1776.24 | 1.73967 | 1777.65 | 74.9193 | 1825.9 | -0.324809 | 1798.59 | 22.7778 | 1651.74 | 0.0336914 | 1703.25 | -2.19744 | 1752.14 | 2542.35 | 1788.32 | 225.364 | 1748.38 | 2913.83 | 1751.91 | 3057.02
1740.89 | 30.8005 | 1781.18 | 0.37446 | 1776.95 | 38.0323 | 1776.95 | -3.16503 | 1778.36 | 2.0139 | 1826.6 | -0.57061 | 1799.3 | 10.2056 | 1652.46 | 0.321655 | 1703.96 | -45.5932 | 1752.85 | 2647.41 | 1789.02 | 165.465 | 1749.08 | 2849.42 | 1752.61 | 3400.68
1741.6 | 17.7439 | 1781.88 | 20.4628 | 1777.65 | 27.4407 | 1777.65 | -14.853 | 1779.06 | -6.51781 | 1827.3 | 32.5511 | 1800 | 30.0746 | 1653.18 | 0.50354 | 1704.67 | 0 | 1753.55 | 2642.88 | 1789.72 | 58.465 | 1749.79 | 3014.39 | 1753.32 | 3447.11
1742.3 | -2.89509 | 1782.59 | 44.3707 | 1778.36 | 13.9123 | 1778.36 | -18.6905 | 1779.77 | 0.51442 | 1828 | 44.1916 | 1800.7 | 82.2367 | 1653.9 | 0.540771 | 1705.38 | 9.78213 | 1754.26 | 2559.83 | 1790.43 | -116.133 | 1750.5 | 3194.01 | 1754.02 | 3516.68
1743.01 | -10.6383 | 1783.29 | 95.2339 | 1779.06 | 34.5338 | 1779.06 | -8.58139 | 1780.47 | 13.9878 | 1828.69 | 51.75 | 1801.4 | 37.0262 | 1654.62 | 0.275635 | 1706.09 | 62.7616 | 1754.97 | 2408.52 | 1791.13 | -147.676 | 1751.2 | 3177.5 | 1754.73 | 3834.81
1743.72 | -10.3741 | 1783.99 | 151.075 | 1779.77 | 16.0065 | 1779.77 | -21.9359 | 1781.18 | 18.6997 | 1829.39 | 51.4866 | 1802.1 | 14.1005 | 1655.33 | 0.0441895 | 1706.81 | 68.6592 | 1755.67 | 2228.3 | 1791.83 | -134.294 | 1751.91 | 3019.04 | 1755.44 | 3652.6
1744.43 | -8.67952 | 1784.7 | 158.662 | 1780.47 | 8.96676 | 1780.47 | -17.1116 | 1781.88 | 19.4057 | 1830.09 | 51.232 | 1802.8 | 44.0272 | 1656.05 | -0.108276 | 1707.52 | 143.741 | 1756.38 | 2043.94 | 1792.53 | -91.4412 | 1752.61 | 3244.23 | 1756.14 | 3814.33
1745.14 | -1.6371 | 1785.4 | 132.594 | 1781.18 | -16.97 | 1781.18 | 9.06382 | 1782.59 | 2.35867 | 1830.79 | 34.1752 | 1803.5 | 14.7415 | 1656.77 | -0.392822 | 1708.23 | 202.745 | 1757.08 | 1873.72 | 1793.23 | -118.895 | 1753.32 | 3444.3 | 1756.85 | 3899.76
1745.85 | 5.29617 | 1786.11 | 76.8277 | 1781.88 | -26.9003 | 1781.88 | 9.94097 | 1783.29 | -34.4333 | 1831.49 | -1.43091 | 1804.2 | -13.1145 | 1657.48 | -0.625977 | 1708.94 | 248.098 | 1757.79 | 1691.63 | 1793.94 | -21.1876 | 1754.02 | 3412.91 | 1757.55 | 3983.92
1746.56 | 3.52121 | 1786.81 | 50.2238 | 1782.59 | -22.5804 | 1782.59 | 43.8499 | 1783.99 | -1.04526 | 1832.18 | -21.4813 | 1804.9 | -12.1284 | 1658.2 | -0.805298 | 1709.65 | 300.694 | 1758.49 | 1479.4 | 1794.64 | 87.724 | 1754.73 | 3618.34 | 1758.26 | 3747.15
1747.26 | 0.0804191 | 1787.52 | 74.051 | 1783.29 | -5.63533 | 1783.29 | 68.6146 | 1784.7 | 0.640289 | 1832.88 | -99.3652 | 1805.61 | 0 | 1658.92 | -0.601196 | 1710.36 | 310.32 | 1759.2 | 1262.57 | 1795.34 | 159.358 | 1755.44 | 3554.28 | 1758.96 | 3523
1747.97 | 2.0909 | 1788.22 | 142.462 | 1783.99 | -0.469315 | 1783.99 | 62.4453 | 1785.4 | -1.66366 | 1833.58 | -91.0343 | 1806.31 | -78.8841 | 1659.63 | -0.371948 | 1711.07 | 319.677 | 1759.9 | 1129.15 | 1796.04 | 118.948 | 1756.14 | 3563.35 | 1759.67 | 2855.74
1748.68 | 12.5224 | 1788.92 | 182.132 | 1784.7 | -0.68264 | 1784.7 | 25.8173 | 1786.11 | 0 | 1834.28 | -9.28778 | 1807.01 | -57.5361 | 1660.35 | 0.0838623 | 1711.78 | 309.158 | 1760.61 | 1005.14 | 1796.74 | 20.9752 | 1756.85 | 3355.95 | 1760.37 | 3105.42
1749.39 | 26.073 | 1789.63 | 171.088 | 1785.4 | 34.6546 | 1785.4 | -15.9129 | 1786.81 | 23.8549 | 1834.98 | 0.535496 | 1807.71 | -43.6328 | 1661.07 | 0.320923 | 1712.49 | 321.364 | 1761.32 | 898.127 | 1797.44 | 92.7156 | 1757.55 | 3153.08 | 1761.08 | 2985.63
1750.1 | 34.5343 | 1790.33 | 159.779 | 1786.11 | 48.9901 | 1786.11 | -6.11077 | 1787.52 | 33.2677 | 1835.67 | -1.59771 | 1808.41 | -14.4457 | 1661.78 | 0.47998 | 1713.2 | 333.599 | 1762.02 | 779.562 | 1798.14 | 121.125 | 1758.26 | 3073.56 | 1761.78 | 2313.88
1750.8 | 43.0759 | 1791.04 | 154.652 | 1786.81 | 62.4793 | 1786.81 | -36.8693 | 1788.22 | 22.038 | 1836.37 | 3.25687 | 1809.11 | -26.0318 | 1662.5 | 0.622925 | 1713.91 | 341.184 | 1762.73 | 675.882 | 1798.85 | 94.8928 | 1758.96 | 3019.39 | 1762.48 | 2003.6
1751.51 | 45.0289 | 1791.74 | 117.926 | 1787.52 | 58.3337 | 1787.52 | -58.5567 | 1788.92 | 4.99644 | 1837.07 | -34.8248 | 1809.81 | 32.7369 | 1663.22 | 0.776733 | 1714.62 | 394.206 | 1763.43 | 607.012 | 1799.55 | 0.902729 | 1759.67 | 3013.93 | 1763.19 | 1767.53
1752.22 | 44.0467 | 1792.44 | 78.3889 | 1788.22 | 36.603 | 1788.22 | -45.5311 | 1789.63 | -28.118 | 1837.77 | -79.4904 | 1810.51 | -3.15536 | 1663.93 | 0.843018 | 1715.33 | 400.883 | 1764.14 | 575.924 | 1800.25 | -67.9171 | 1760.37 | 2894.53 | 1763.89 | 1977.51
1752.93 | 37.2455 | 1793.15 | 21.9895 | 1788.92 | -6.00154 | 1788.92 | 5.87686 | 1790.33 | -31.3085 | 1838.47 | -121.812 | 1811.21 | 70.6013 | 1664.65 | 0.611938 | 1716.04 | 362.761 | 1764.84 | 571.208 | 1800.95 | -76.0417 | 1761.08 | 2684.34 | 1764.6 | 2269.13
1753.64 | 31.3692 | 1793.85 | -9.5401 | 1789.63 | -43.0134 | 1789.63 | 48.5061 | 1791.04 | 0 | 1839.16 | -120.46 | 1811.91 | 0 | 1665.37 | 0.361694 | 1716.75 | 406.412 | 1765.55 | 523.683 | 1801.65 | -103.973 | 1761.78 | 2426.6 | 1765.3 | 2015.67
1754.34 | 32.4663 | 1794.55 | -6.34278 | 1790.33 | -87.3175 | 1790.33 | 40.1586 | 1791.74 | -2.85667 | 1839.86 | -126.026 | 1812.61 | 0 | 1666.08 | 0.382324 | 1717.46 | 424.701 | 1766.25 | 493.112 | 1802.35 | 3.0268 | 1762.48 | 2316.74 | 1766.01 | 1665.41
1755.05 | 52.8124 | 1795.26 | 27.3356 | 1791.04 | -97.7171 | 1791.04 | 57.1679 | 1792.44 | -0.207957 | 1840.56 | -86.724 | 1813.31 | 0.295815 | 1666.8 | 0.726685 | 1718.17 | 559.127 | 1766.96 | 429.914 | 1803.05 | 238.852 | 1763.19 | 2223.39 | 1766.71 | 1045
1755.76 | 76.76 | 1795.96 | 55.3683 | 1791.74 | -79.1045 | 1791.74 | 6.80518 | 1793.15 | 10.6441 | 1841.25 | -86.7152 | 1814.01 | -60.6915 | 1667.51 | 0.676025 | 1718.88 | 736.949 | 1767.66 | 359.894 | 1803.75 | 491.828 | 1763.89 | 2138.64 | 1767.42 | 679.743
1756.46 | 104.367 | 1796.66 | 122.316 | 1792.44 | -44.7236 | 1792.44 | -78.5336 | 1793.85 | 15.2794 | 1841.95 | -74.7411 | 1814.71 | -117.685 | 1668.23 | 0.848022 | 1719.59 | 855.653 | 1768.36 | 324.632 | 1804.45 | 565.108 | 1764.6 | 1949.61 | 1768.12 | 390.369
1757.17 | 149.246 | 1797.37 | 153.419 | 1793.15 | 12.9204 | 1793.15 | -88.0653 | 1794.55 | 0.0547255 | 1842.65 | -57.974 | 1815.41 | -41.2662 | 1668.95 | 0.697998 | 1720.3 | 943.522 | 1769.07 | 288.039 | 1805.15 | 555.816 | 1765.3 | 1758.13 | 1768.82 | 392.473
1757.88 | 214.627 | 1798.07 | 144.064 | 1793.85 | 10.2645 | 1793.85 | -88.46 | 1795.26 | -1.58157 | 1843.35 | -41.2332 | 1816.11 | 47.5277 | 1669.66 | 1.02112 | 1721 | 1022.05 | 1769.77 | 246.407 | 1805.85 | 395.395 | 1766.01 | 1521.32 | 1769.53 | 597.125
1758.59 | 304.719 | 1798.77 | 131.689 | 1794.55 | -0.89952 | 1794.55 | -49.1566 | 1795.96 | 0 | 1844.04 | -73.0469 | 1816.81 | -36.0895 | 1670.38 | 1.18628 | 1721.71 | 1105.21 | 1770.48 | 255.142 | 1806.55 | 168.757 | 1766.71 | 1355.07 | 1770.23 | 704.992
1759.29 | 422.763 | 1799.48 | 104.716 | 1795.26 | -17.322 | 1795.26 | -9.29773 | 1796.66 | 16.9649 | 1844.74 | -69.4828 | 1817.51 | -5.8177 | 1671.09 | 1.43945 | 1722.42 | 1163 | 1771.18 | 298.519 | 1807.25 | -84.3786 | 1767.42 | 1158.25 | 1770.94 | 396.681
1760 | 562.101 | 1800.18 | 25.7802 | 1795.96 | -37.9078 | 1795.96 | 7.98201 | 1797.37 | 0.404969 | 1845.44 | -50.3015 | 1818.21 | 4.38793 | 1671.81 | 1.47729 | 1723.13 | 1180.53 | 1771.89 | 348.743 | 1807.95 | -81.5642 | 1768.12 | 971.431 | 1771.64 | 315.465
1760.71 | 700.462 | 1800.88 | 58.6002 | 1796.66 | -8.17035 | 1796.66 | 46.3717 | 1798.07 | -3.21786 | 1846.14 | -17.2149 | 1818.91 | 138.343 | 1672.53 | 0.732422 | 1723.84 | 1162.22 | 1772.59 | 303.842 | 1808.65 | -11.8948 | 1768.82 | 1053.62 | 1772.34 | 5.75103
1761.41 | 810.802 | 1801.58 | -2.46568 | 1797.37 | 5.45756 | 1797.37 | 44.8074 | 1798.77 | 45.7834 | 1846.83 | -86.7854 | 1819.61 | 107.726 | 1673.24 | 0.989258 | 1724.55 | 1144.17 | 1773.29 | 348.769 | 1809.35 | 175.607 | 1769.53 | 1092.57 | 1773.05 | -65.2251
1762.12 | 839.817 | 1802.29 | -37.567 | 1798.07 | 15.2598 | 1798.07 | -4.73658 | 1799.48 | 3.03727 | 1847.53 | -6.03091 | 1820.31 | 0 | 1673.96 | 0.601318 | 1725.26 | 1119.73 | 1774 | 323.573 | 1810.05 | 225.523 | 1770.23 | 1135.12 | 1773.75 | 179.544
1762.83 | 792.266 | 1802.99 | -16.2977 | 1798.77 | 28.2833 | 1798.77 | -6.18387 | 1800.18 | -29.5025 | 1848.22 | 17.6275 | 1821.01 | 0 | 1674.67 | 0.487671 | 1725.97 | 1100.59 | 1774.7 | 286.838 | 1810.75 | 256.11 | 1770.94 | 1134.07 | 1774.45 | 163.554
1763.53 | 675.618 | 1803.69 | 52.701 | 1799.48 | 17.6526 | 1799.48 | -11.9072 | 1800.88 | -3.06463 | 1848.92 | -6.91755 | 1821.71 | -7.7405 | 1675.39 | 0.618164 | 1726.68 | 1054.3 | 1775.41 | 272.327 | 1811.45 | 291.847 | 1771.64 | 1059.55 | 1775.16 | 21.3209
1764.24 | 543.024 | 1804.4 | 111.013 | 1800.18 | 14.8616 | 1800.18 | -3.63284 | 1801.58 | -15.4435 | 1849.62 | -34.6931 | 1822.4 | -34.1174 | 1676.1 | 0.504395 | 1727.38 | 1008.07 | 1776.11 | 247.984 | 1812.15 | 333.373 | 1772.34 | 1029.68 | 1775.86 | 95.6635
1764.95 | 404.071 | 1805.1 | 133.642 | 1800.88 | -2.04436 | 1800.88 | -33.7993 | 1802.29 | -0.924862 | 1850.32 | -60.4408 | 1823.1 | 36.6811 | 1676.82 | 0.208984 | 1728.09 | 1021.31 | 1776.81 | 204.284 | 1812.85 | 298.325 | 1773.05 | 952.249 | 1776.56 | -26.5108
1765.65 | 275.883 | 1805.8 | 131.701 | 1801.58 | 1.26573 | 1801.58 | -47.0003 | 1802.99 | 4.20292 | 1851.01 | -78.7266 | 1823.8 | 0 | 1677.53 | 0.0756836 | 1728.8 | 925.801 | 1777.52 | 137.482 | 1813.55 | 258.499 | 1773.75 | 888.425 | 1777.27 | 17.5336
1766.36 | 175.279 | 1806.5 | 127.864 | 1802.29 | -15.8287 | 1802.29 | -0.584763 | 1803.69 | 5.4835 | 1851.71 | -35.5973 | 1824.5 | 65.8682 | 1678.25 | 0.315063 | 1729.51 | 985.968 | 1778.22 | 120.503 | 1814.25 | 351.427 | 1774.45 | 806.813 | 1777.97 | 184.033
1767.07 | 110.323 | 1807.2 | 87.8772 | 1802.99 | 4.29494 | 1802.99 | 22.3452 | 1804.4 | 48.0545 | 1852.4 | -8.80495 | 1825.2 | 12.7694 | 1678.96 | 0.517578 | 1730.22 | 947.931 | 1778.92 | 169.1 | 1814.95 | 416.848 | 1775.16 | 624.292 | 1778.67 | 0
1767.77 | 61.9457 | 1807.91 | 58.0759 | 1803.69 | -9.4183 | 1803.69 | 45.5092 | 1805.1 | 79.7679 | 1853.1 | -10.7187 | 1825.9 | -9.7126 | 1679.68 | 0.545776 | 1730.93 | 851.23 | 1779.63 | 193.508 | 1815.65 | 381.005 | 1775.86 | 300.172 | 1779.38 | -25.6692
1768.48 | 39.1813 | 1808.61 | 62.7826 | 1804.4 | -49.982 | 1804.4 | 44.6101 | 1805.8 | 34.9641 | 1853.8 | -6.01335 | 1826.6 | -39.9844 | 1680.39 | 0.0981445 | 1731.63 | 765.516 | 1780.33 | 213.006 | 1816.35 | 398.104 | 1776.56 | 113.698 | 1780.08 | -45.1666
1769.18 | 33.2533 | 1809.31 | 43.9616 | 1805.1 | -42.8676 | 1805.1 | 12.2581 | 1806.5 | 0 | 1854.49 | -5.32862 | 1827.3 | 0 | 1681.11 | 0.452026 | 1732.34 | 688.393 | 1781.03 | 232.801 | 1817.05 | 346.807 | 1777.27 | 1.74383 | 1780.78 | 191.046
1769.89 | 32.8225 | 1810.01 | 35.3087 | 1805.8 | -26.1039 | 1805.8 | 7.27299 | 1807.2 | -22.0161 | 1855.19 | -0.772518 | 1828 | -26.722 | 1681.82 | 0.575195 | 1733.05 | 589.111 | 1781.74 | 186.776 | 1817.75 | 440.054 | 1777.97 | -50.5712 | 1781.48 | 525.588
1770.59 | 34.2298 | 1810.72 | 22.7672 | 1806.5 | 1.72082 | 1806.5 | 21.6581 | 1807.91 | 0 | 1855.88 | 44.5164 | 1828.69 | -3.40188 | 1682.54 | 0.462158 | 1733.76 | 580.251 | 1782.44 | 194.697 | 1818.45 | 629.308 | 1778.67 | -14.6482 | 1782.19 | 106.324
1771.3 | 29.5253 | 1811.42 | 61.9242 | 1807.2 | 35.5719 | 1807.2 | 19.9989 | 1808.61 | 0.908444 | 1856.58 | 63.1973 | 1829.39 | -50.7816 | 1683.25 | 0.273682 | 1734.47 | 571.22 | 1783.14 | 174.074 | 1819.15 | 840.6 | 1779.38 | 48.4786 | 1782.89 | -133.256
1772.01 | 25.2056 | 1812.12 | 70.508 | 1807.91 | 35.4724 | 1807.91 | 4.93394 | 1809.31 | -13.5665 | 1857.27 | 49.7484 | 1830.09 | -28.3983 | 1683.97 | 0.193726 | 1735.17 | 575.005 | 1783.85 | 163.44 | 1819.85 | 942.874 | 1780.08 | 10.5793 | 1783.59 | 0
1772.71 | 19.3867 | 1812.82 | 36.4667 | 1808.61 | 45.4809 | 1808.61 | -6.52741 | 1810.01 | 3.34373 | 1857.97 | 1.15878 | 1830.79 | -8.87446 | 1684.68 | 0.174927 | 1735.88 | 550.521 | 1784.55 | 123.488 | 1820.55 | 784.153 | 1780.78 | 0 | 1784.29 | 133.396
1773.42 | 14.4812 | 1813.52 | 0.783486 | 1809.31 | 45.744 | 1809.31 | -5.37982 | 1810.72 | 0.601981 | 1858.67 | -14.5198 | 1831.49 | 34.9062 | 1685.39 | 0.105591 | 1736.59 | 537.223 | 1785.25 | 66.6605 | 1821.24 | 553.851 | 1781.48 | 0 | 1785 | 172.25
1774.12 | 10.3166 | 1814.23 | -55.2127 | 1810.01 | 27.7358 | 1810.01 | -2.90919 | 1811.42 | 9.88343 | 1859.36 | -7.29503 | 1832.18 | 33.7723 | 1686.11 | 0.141113 | 1737.3 | 504.673 | 1785.95 | 28.53 | 1821.94 | 313.672 | 1782.19 | 0 | 1785.7 | -0.981883
1774.83 | 6.70351 | 1814.93 | -142.623 | 1810.72 | 12.5862 | 1810.72 | 16.8558 | 1812.12 | 5.19893 | 1860.06 | -42.3568 | 1832.88 | 51.5212 | 1686.82 | 0.0748291 | 1738.01 | 421.411 | 1786.66 | 3.78591 | 1822.64 | 198.069 | 1782.89 | 0 | 1786.4 | 0
1775.54 | 1.86113 | 1815.63 | -112.154 | 1811.42 | 0.458649 | 1811.42 | 53.3304 | 1812.82 | -10.5018 | 1860.75 | -39.4687 | 1833.58 | 30.5183 | 1687.54 | 0.1427 | 1738.71 | 395.184 | 1787.36 | 29.7575 | 1823.34 | 179.484 | 1783.59 | -1.0463 | 1787.11 | 0
1776.24 | -10.4717 | 1816.33 | -68.2958 | 1812.12 | 7.92858 | 1812.12 | 104.146 | 1813.52 | -11.9739 | 1861.45 | -5.60954 | 1834.28 | -36.0895 | 1688.25 | 0.108276 | 1739.42 | 389.542 | 1788.06 | 71.5705 | 1824.04 | 252.923 | 1784.29 | 0 | 1787.81 | -33.384
1776.95 | -9.36882 | 1817.03 | -37.1119 | 1812.82 | 18.4313 | 1812.82 | 122.873 | 1814.23 | 14.9729 | 1862.14 | -2.02786 | 1834.98 | 14.2484 | 1688.97 | 0.0152588 | 1740.13 | 339.667 | 1788.76 | 117.583 | 1824.74 | 311.495 | 1785 | -0.348767 | 1788.51 | 45.5874
1777.65 | 8.35784 | 1817.73 | 4.25156 | 1813.52 | 31.2308 | 1813.52 | 111.193 | 1814.93 | 22.4977 | 1862.84 | 8.08511 | 1835.67 | 69.2701 | 1689.68 | -0.226807 | 1740.83 | 321.775 | 1789.47 | 142.624 | 1825.44 | 359.233 | 1785.7 | -0.697533 | 1789.21 | 52.1801
1778.36 | 15.4175 | 1818.43 | -4.11906 | 1814.23 | 41.0153 | 1814.23 | 81.7718 | 1815.63 | 7.54118 | 1863.53 | -7.66373 | 1836.37 | -0.0986051 | 1690.39 | -0.178955 | 1741.54 | 351.646 | 1790.17 | 127.041 | 1826.13 | 287.546 | 1786.4 | 0.465022 | 1789.91 | 129.328
1779.06 | 23.2296 | 1819.13 | -85.0947 | 1814.93 | 41.2073 | 1814.93 | 40.758 | 1816.33 | 7.2183 | 1864.23 | 0.667175 | 1837.07 | -41.4142 | 1691.11 | -0.241699 | 1742.25 | 463.942 | 1790.87 | 138.166 | 1826.83 | 200.724 | 1787.11 | -0.116256 | 1790.61 | 46.1485
1779.77 | 11.4253 | 1819.83 | -72.6741 | 1815.63 | 48.0728 | 1815.63 | 8.55215 | 1817.03 | 10.4416 | 1864.92 | 52.3732 | 1837.77 | 0.0493026 | 1691.82 | -0.111694 | 1742.96 | 522.763 | 1791.57 | 104.856 | 1827.53 | 210.973 | 1787.81 | -3.72018 | 1791.32 | 59.6143
1780.47 | 6.12334 | 1820.53 | -55.6448 | 1816.33 | 52.126 | 1816.33 | 1.46922 | 1817.73 | 8.14316 | 1865.62 | 74.2232 | 1838.47 | -29.5815 | 1692.53 | 0.251831 | 1743.66 | 600.169 | 1792.28 | 40.4821 | 1828.23 | 185.272 | 1788.51 | -1.16256 | 1792.02 | -60.1754
1781.18 | 2.42981 | 1821.24 | -18.2218 | 1817.03 | 25.3537 | 1817.03 | 25.4226 | 1818.43 | 9.9491 | 1866.31 | 23.8515 | 1839.16 | 19.6717 | 1693.25 | 0.530151 | 1744.37 | 591.394 | 1792.98 | 52.9769 | 1828.93 | 145.605 | 1789.21 | -1.74383 | 1792.72 | 48.8136
1781.88 | -8.86333 | 1821.94 | -11.8041 | 1817.73 | 0.13155 | 1817.73 | 29.684 | 1819.13 | -1.97012 | 1867.01 | -38.7137 | 1839.86 | -36.5825 | 1693.96 | 0.652954 | 1745.08 | 568.186 | 1793.68 | 129.819 | 1829.62 | 49.7563 | 1789.91 | 0 | 1793.42 | 90.3332
1782.59 | -11.9422 | 1822.64 | -36.242 | 1818.43 | -18.6517 | 1818.43 | -29.1139 | 1819.83 | -1.91539 | 1867.7 | -83.5637 | 1840.56 | 69.3687 | 1694.67 | 0.929688 | 1745.78 | 605.443 | 1794.38 | 152.005 | 1830.32 | 0.212407 | 1790.61 | 9.53296 | 1794.12 | 61.8586
1783.29 | -13.4989 | 1823.34 | -105.125 | 1819.13 | -14.3532 | 1819.13 | -53.7543 | 1820.53 | -24.5061 | 1868.4 | -100.278 | 1841.25 | -65.0794 | 1695.39 | 1.21594 | 1746.49 | 660.422 | 1795.08 | 127.274 | 1831.02 | -34.6754 | 1791.32 | 12.9044 | 1794.83 | -77.8493
1783.99 | -9.83411 | 1824.04 | -97.7917 | 1819.83 | -52.9437 | 1819.83 | -50.8963 | 1821.24 | -20.7027 | 1869.09 | -102.183 | 1841.95 | 9.76191 | 1696.1 | 1.50952 | 1747.2 | 722.148 | 1795.79 | 85.9131 | 1831.72 | 114.965 | 1792.02 | 1.0463 | 1795.53 | 143.074
1784.7 | -15.0211 | 1824.74 | -94.5138 | 1820.53 | -66.9165 | 1820.53 | -48.9227 | 1821.94 | 4.03327 | 1869.79 | -55.8057 | 1842.65 | -81.3492 | 1696.81 | 1.33044 | 1747.9 | 782.018 | 1796.49 | -10.9701 | 1832.42 | 238.267 | 1792.72 | 11.1605 | 1796.23 | 88.0889
1785.4 | -11.4367 | 1825.44 | -115.979 | 1821.24 | -48.8407 | 1821.24 | -39.106 | 1822.64 | 51.7649 | 1870.48 | -8.96297 | 1843.35 | -4.88095 | 1697.53 | 0.759521 | 1748.61 | 884.12 | 1797.19 | -0.788193 | 1833.11 | 271.137 | 1793.42 | 8.95168 | 1796.93 | -49.6552
1786.11 | -3.84863 | 1826.14 | -130.168 | 1821.94 | -33.1294 | 1821.94 | -18.9025 | 1823.34 | -4.63525 | 1871.17 | 6.64541 | 1844.04 | 46.8867 | 1698.24 | -0.0445557 | 1749.32 | 1050.49 | 1797.89 | 70.188 | 1833.81 | 358.383 | 1794.12 | 7.55661 | 1797.63 | -7.43426
1786.81 | 0.338909 | 1826.84 | -95.7581 | 1822.64 | -12.8848 | 1822.64 | -5.48946 | 1824.04 | -61.7578 | 1871.87 | 25.9496 | 1844.74 | 139.23 | 1698.95 | -0.199585 | 1750.02 | 1331.7 | 1798.59 | 57.6156 | 1834.51 | 296.945 | 1794.83 | -0.697533 | 1798.33 | 10.0994
1787.52 | 1.63136 | 1827.54 | -63.5488 | 1823.34 | 2.56345 | 1823.34 | 2.49986 | 1824.74 | -51.0151 | 1872.56 | 16.0034 | 1845.44 | -19.6224 | 1699.67 | -0.475464 | 1750.73 | 1561.36 | 1799.3 | -14.7172 | 1835.21 | 89.6357 | 1795.53 | 4.76648 | 1799.03 | -38.0129
1788.22 | 1.43031 | 1828.24 | -18.0836 | 1824.04 | 12.6288 | 1824.04 | 11.8195 | 1825.44 | -30.8761 | 1873.26 | 0.482824 | 1846.14 | 14.8401 | 1700.38 | -0.603394 | 1751.44 | 1710.3 | 1800 | -10.5437 | 1835.9 | 82.3608 | 1796.23 | -2.32511 | 1799.73 | 33.6646
1788.92 | 15.5668 | 1828.94 | -0.144023 | 1824.74 | 20.8098 | 1824.74 | 19.8454 | 1826.14 | 12.5376 | 1873.95 | -12.9133 | 1846.83 | -28.3983 | 1701.09 | -0.609375 | 1752.14 | 1763.92 | 1800.7 | -41.2316 | 1836.6 | -72.6432 | 1796.93 | 1.86009 | 1800.43 | 20.6195
1789.63 | 26.5957 | 1829.64 | 2.36774 | 1825.44 | 19.5761 | 1825.44 | 0 | 1826.84 | 23.9753 | 1874.64 | -0.930533 | 1847.53 | 9.86051 | 1701.8 | -0.265259 | 1752.85 | 1734.92 | 1801.4 | -49.1523 | 1837.3 | -84.2724 | 1797.63 | -1.62758 | 1801.14 | 74.7634
1790.33 | 23.4881 | 1830.34 | 4.41287 | 1826.14 | 4.2985 | 1826.14 | 0.833287 | 1827.54 | -1.62535 | 1875.34 | -54.2782 | 1848.22 | 20.8057 | 1702.52 | -0.421387 | 1753.55 | 1698.36 | 1802.1 | -3.25614 | 1838 | -39.3484 | 1798.33 | -3.72018 | 1801.83 | -426.698
1791.04 | 22.5346 | 1831.04 | -48.3054 | 1826.84 | -0.714639 | 1826.84 | 18.4566 | 1828.24 | 2.21091 | 1876.03 | -8.93663 | 1848.92 | -6.21212 | 1703.23 | 0.0789795 | 1754.26 | 1632.07 | 1802.8 | 11.0218 | 1838.69 | 53.9513 | 1799.03 | -5.81278 | 1802.54 | 0
1791.74 | 7.88107 | 1831.74 | -84.3342 | 1827.54 | -26.5625 | 1827.54 | -8.82261 | 1828.94 | -21.1405 | 1876.73 | 0.465267 | 1849.62 | 48.9081 | 1703.94 | 0.499634 | 1754.97 | 1533.4 | 1803.5 | -19.1363 | 1839.39 | 4.77915 | 1799.73 | -3.02264 | 1803.24 | -127.785
1792.44 | -3.45802 | 1832.44 | -108.19 | 1828.24 | -30.5552 | 1828.24 | -23.7341 | 1829.64 | -29.2015 | 1877.42 | 0.0877862 | 1850.32 | -56.4021 | 1704.65 | 0.775757 | 1755.67 | 1430.46 | 1804.2 | -97.568 | 1840.09 | 104.77 | 1800.43 | 1.27881 | 1803.94 | 0
1793.15 | -13.4587 | 1833.14 | -84.6626 | 1828.94 | -26.687 | 1828.94 | 0.709025 | 1830.34 | -16.3739 | 1878.11 | 3.62557 | 1851.01 | 114.924 | 1705.37 | 0.710815 | 1756.38 | 1274.36 | 1804.9 | -57.0342 | 1840.78 | 22.7806 | 1801.14 | 0 | 1804.64 | 132.975
1793.85 | -10.4487 | 1833.84 | -56.0884 | 1829.64 | -33.044 | 1829.64 | -24.0337 | 1831.04 | -34.5701 | 1878.81 | 12.5622 | 1851.71 | 0 | 1706.08 | 0.54834 | 1757.08 | 1221.58 | 1805.61 | -40.2495 | 1841.48 | -229.187 | 1801.83 | 0 | 1805.34 | 130.029
1794.55 | -7.5996 | 1834.54 | -40.2746 | 1830.34 | -19.5975 | 1830.34 | -48.1918 | 1831.74 | -7.96257 | 1879.5 | 13.9931 | 1852.4 | -27.3136 | 1706.79 | 0.246704 | 1757.79 | 1185.13 | 1806.31 | -47.0073 | 1842.18 | -203.22 | 1802.54 | 0 | 1806.04 | 124.278
1795.26 | -5.78443 | 1835.24 | -32.8546 | 1831.04 | -11.0076 | 1831.04 | -54.7265 | 1832.44 | -16.6037 | 1880.19 | 4.41564 | 1853.1 | 37.4206 | 1707.5 | -0.118286 | 1758.49 | 1056 | 1807.01 | -56.7499 | 1842.87 | -255.95 | 1803.24 | 0 | 1806.74 | 60.5962
1795.96 | -9.78241 | 1835.94 | -50.9266 | 1831.74 | -10.1898 | 1831.74 | -45.8454 | 1833.14 | -0.695014 | 1880.89 | 38.6435 | 1853.8 | 96.5837 | 1708.22 | -0.0765381 | 1759.2 | 820.437 | 1807.71 | -28.9693 | 1843.57 | -20.0724 | 1803.94 | 0 | 1807.44 | -23.2847
1796.66 | 0.660585 | 1836.64 | -29.9165 | 1832.44 | 11.9569 | 1832.44 | 0 | 1833.84 | 1.22038 | 1881.58 | 69.4564 | 1854.49 | 37.1248 | 1708.93 | -0.0477295 | 1759.9 | 588.969 | 1808.41 | 5.22017 | 1844.27 | 64.0938 | 1804.64 | 0 | 1808.14 | -98.6091
1797.37 | -4.85961 | 1837.34 | -72.1902 | 1833.14 | 38.3701 | 1833.14 | 35.1077 | 1834.54 | 32.2169 | 1882.27 | 67.5954 | 1855.19 | -29.335 | 1709.64 | 0.182617 | 1760.61 | 511.478 | 1809.11 | 69.0767 | 1844.96 | 157.765 | 1805.34 | 0 | 1808.84 | 121.473
1798.07 | -8.22572 | 1838.04 | -29.9165 | 1833.84 | 1.42572 | 1833.84 | 65.5154 | 1835.24 | -16.7679 | 1882.97 | 38.9946 | 1855.88 | 11.6354 | 1710.35 | 0.32019 | 1761.32 | 491.871 | 1809.81 | 129.367 | 1845.66 | 178.634 | 1806.04 | 0 | 1809.54 | 327.949
1798.77 | -12.4707 | 1838.74 | -23.8906 | 1834.54 | -41.5984 | 1834.54 | 7.38994 | 1835.94 | 43.9118 | 1883.66 | -2.22099 | 1856.58 | -10.8959 | 1711.06 | -0.0878906 | 1762.02 | 481.026 | 1810.51 | 159.318 | 1846.36 | 214.372 | 1806.74 | 0 | 1810.24 | 186.277
1799.48 | 3.24548 | 1839.44 | -52.5569 | 1835.24 | -64.6979 | 1835.24 | 16.176 | 1836.64 | 3.3492 | 1884.35 | -33.5607 | 1857.27 | 29.2857 | 1711.77 | 0.0393066 | 1762.73 | 442.294 | 1811.21 | 131.473 | 1847.05 | 223.399 | 1807.44 | 0 | 1810.94 | -1.96377
1800.18 | 0.965029 | 1840.13 | -17.398 | 1835.94 | -79.3818 | 1835.94 | 16.9143 | 1837.34 | 3.42035 | 1885.05 | -53.2248 | 1857.97 | 8.03632 | 1712.49 | 0.191406 | 1763.43 | 377.534 | 1811.91 | 60.5229 | 1847.75 | 247.879 | 1808.14 | 0 | 1811.64 | 38.4337
1800.88 | -0.304444 | 1840.83 | -13.2789 | 1836.64 | -73.3091 | 1836.64 | 4.88277 | 1838.04 | -3.45318 | 1885.74 | 0.658396 | 1858.67 | -2.76094 | 1713.2 | 0.0357666 | 1764.14 | 325.887 | 1812.61 | -2.51963 | 1848.45 | 224.833 | 1808.84 | 0 | 1812.34 | -56.5284
1801.58 | 1.55094 | 1841.53 | 39.8483 | 1837.34 | -71.5065 | 1837.34 | 2.51448 | 1838.74 | 8.14316 | 1886.43 | 6.38206 | 1859.36 | 27.3136 | 1713.91 | -0.233643 | 1764.84 | 258.348 | 1813.31 | -18.9037 | 1849.14 | 269.651 | 1809.54 | 0 | 1813.04 | -303.402
1802.29 | 7.55939 | 1842.23 | 57.2463 | 1838.04 | -63.2011 | 1838.04 | -3.57436 | 1839.44 | 6.05264 | 1887.12 | 5.03015 | 1860.06 | -63.1566 | 1714.62 | -0.326294 | 1765.55 | 255.214 | 1814.01 | 37.9883 | 1849.84 | 276.607 | 1810.24 | 0 | 1813.74 | -905.717
1802.99 | 13.4357 | 1842.93 | 76.7701 | 1838.74 | -45.4204 | 1838.74 | -36.1456 | 1840.13 | -6.52328 | 1887.82 | -0.228244 | 1860.75 | -19.6717 | 1715.33 | -0.470825 | 1766.25 | 265.209 | 1814.71 | 36.3344 | 1850.53 | 255.632 | 1810.94 | 0 | 1814.44 | 63.4016
1803.69 | 6.97923 | 1843.63 | 66.4869 | 1839.44 | -16.3727 | 1839.44 | -59.6677 | 1840.83 | -12.959 | 1888.51 | -4.24007 | 1861.45 | -81.4478 | 1716.04 | 0.0311279 | 1766.96 | 256.958 | 1815.41 | 55.1218 | 1851.23 | 117.939 | 1811.64 | 0 | 1815.14 | 0
1804.4 | 2.74574 | 1844.33 | 35.8963 | 1840.13 | 11.8715 | 1840.13 | -106.88 | 1841.53 | 35.7412 | 1889.2 | -11.6931 | 1862.14 | -3.35257 | 1716.75 | -0.0882568 | 1767.66 | 228.689 | 1816.11 | 57.0988 | 1851.93 | -158.031 | 1812.34 | 0 | 1815.84 | -106.604
1805.1 | 3.27421 | 1845.03 | 12.0173 | 1840.83 | 34.1924 | 1840.83 | -6.30082 | 1842.23 | 31.0841 | 1889.9 | 17.4782 | 1862.84 | -100.331 | 1717.46 | 0.862793 | 1768.36 | 152.743 | 1816.81 | 25.5323 | 1852.62 | -195.68 | 1813.04 | 0 | 1816.54 | 234.389
1805.8 | 5.33638 | 1845.72 | 3.12242 | 1841.53 | 48.2434 | 1841.53 | 3.16503 | 1842.93 | -1.75122 | 1890.59 | 33.0164 | 1863.53 | 101.415 | 1718.18 | 0.989502 | 1769.07 | 64.3211 | 1817.51 | -14.4071 | 1853.32 | -240.763 | 1813.74 | 0 | 1817.24 | 18.235
1806.5 | 7.52493 | 1846.42 | -15.0015 | 1842.23 | 22.7227 | 1842.23 | 24.3992 | 1843.63 | -20.9106 | 1891.28 | 40.2324 | 1864.23 | 205.345 | 1718.89 | 1.08765 | 1769.77 | 46.5006 | 1818.21 | -89.0271 | 1854.01 | -226.479 | 1814.44 | 0 | 1817.93 | 0
1807.2 | 13.4874 | 1847.12 | 11.228 | 1842.93 | -1.4755 | 1842.93 | 3.69131 | 1844.33 | 12.3132 | 1891.97 | 47.0534 | 1864.92 | 33.9202 | 1719.6 | 1.17737 | 1770.48 | 11.1006 | 1818.91 | -85.1636 | 1854.71 | -152.721 | 1815.14 | 0 | 1818.63 | 225.132
1807.91 | 25.0563 | 1847.82 | 5.37495 | 1843.63 | 22.5627 | 1843.63 | 4.41496 | 1845.03 | -1.90445 | 1892.67 | 29.2942 | 1865.62 | 57.0924 | 1720.31 | 1.19006 | 1771.18 | 0.028354 | 1819.61 | -41.9551 | 1855.4 | 6.47841 | 1815.84 | 0 | 1819.33 | -249.819
1808.61 | 31.3405 | 1848.52 | -11.4239 | 1844.33 | 60.7514 | 1844.33 | 11.3371 | 1845.72 | -1.11093 | 1893.36 | -0.237023 | 1866.31 | -72.8692 | 1721.02 | 1.14001 | 1771.89 | -3.71438 | 1820.31 | -1.25336 | 1856.1 | 134.347 | 1816.54 | 0 | 1820.03 | -596.003
1809.31 | 22.3048 | 1849.21 | -4.19396 | 1845.03 | 87.5201 | 1845.03 | -4.63424 | 1846.42 | -42.3411 | 1894.05 | -0.816411 | 1867.01 | 63.3045 | 1721.73 | 0.987915 | 1772.59 | 0.014177 | 1821.01 | 16.0223 | 1856.79 | 176.245 | 1817.24 | 0 | 1820.73 | -31.1397
1810.01 | 12.2869 | 1849.91 | -0.668268 | 1845.72 | 71.0621 | 1845.72 | 0 | 1847.12 | 0 | 1894.74 | 9.54236 | 1867.7 | -45.9007 | 1722.44 | 1.11389 | 1773.29 | -0.085062 | 1821.71 | -33.117 | 1857.49 | 156.809 | 1817.93 | 0 | 1821.43 | 12.4839
1810.72 | 3.03869 | 1850.61 | 6.18724 | 1846.42 | 13.8519 | 1846.42 | 1.88586 | 1847.82 | -20.1718 | 1895.43 | 15.108 | 1868.4 | -48.1686 | 1723.15 | 1.25806 | 1774 | 4.33816 | 1822.4 | 2.32582 | 1858.19 | 120.594 | 1818.63 | 0 | 1822.13 | 216.435
1811.42 | 3.9233 | 1851.31 | 10.3754 | 1847.12 | 27.974 | 1847.12 | 29.0919 | 1848.52 | 4.82132 | 1896.13 | 8.6206 | 1869.09 | -5.37398 | 1723.86 | 1.34302 | 1774.7 | -0.085062 | 1823.1 | -8.48923 | 1858.88 | 132.86 | 1819.33 | 0 | 1822.83 | 65.0848
1812.12 | 9.98345 | 1852.01 | 0.506962 | 1847.82 | -0.93863 | 1847.82 | 34.194 | 1849.21 | 7.78744 | 1896.82 | -17.7328 | 1869.79 | -9.26888 | 1724.57 | 1.698 | 1775.41 | 2.22579 | 1823.8 | -6.69318 | 1859.58 | 284.094 | 1820.03 | 0 | 1823.53 | -62.4197
1812.82 | 15.0384 | 1852.7 | -55.4028 | 1848.52 | 21.4498 | 1848.52 | -2.56565 | 1849.91 | 34.9423 | 1897.51 | -16.6882 | 1870.48 | 0 | 1725.28 | 1.88354 | 1776.11 | -3.0197 | 1824.5 | -0.465163 | 1860.27 | 301.299 | 1820.73 | 0 | 1824.22 | -340.994
1813.52 | 20.8745 | 1853.4 | -109.371 | 1849.21 | 35.675 | 1849.21 | -76.4797 | 1850.61 | -18.3549 | 1898.2 | -0.131679 | 1871.17 | 79.9195 | 1725.99 | 1.65137 | 1776.81 | -43.1832 | 1825.2 | -15.5442 | 1860.97 | 278.572 | 1821.43 | 0 | 1824.92 | 15.2893
1814.23 | 25.1999 | 1854.1 | -117.344 | 1849.91 | 20.7387 | 1849.91 | -3.46472 | 1851.31 | -11.0546 | 1898.89 | -12.3954 | 1871.87 | 89.78 | 1726.7 | 1.39099 | 1777.52 | -16.8139 | 1825.9 | -0.697745 | 1861.66 | 225.417 | 1822.13 | 0.813789 | 1825.62 | 259.778
1814.93 | 31.2945 | 1854.8 | -134.379 | 1850.61 | -3.1501 | 1850.61 | 0.657858 | 1852.01 | -6.43025 | 1899.58 | -8.20801 | 1872.56 | 5.32468 | 1727.41 | 1.30725 | 1778.22 | 12.1213 | 1826.6 | 8.06283 | 1862.35 | 309.902 | 1822.83 | -1.39507 | 1826.32 | 0
1815.63 | 30.2606 | 1855.49 | -107.568 | 1851.31 | -1.75993 | 1851.31 | -3.49396 | 1852.7 | -25.5732 | 1900.27 | 1.75572 | 1873.26 | -53.3454 | 1728.12 | 0.78894 | 1778.92 | 47.7198 | 1827.3 | 2.32582 | 1863.05 | 330.24 | 1823.53 | -2.0926 | 1827.02 | 362.736
1816.33 | 32.5123 | 1856.19 | -87.6295 | 1852.01 | -12.0066 | 1852.01 | -18.9609 | 1853.4 | -4.13725 | 1900.96 | 24.5275 | 1873.95 | -22.7778 | 1728.83 | 0.485474 | 1779.63 | 40.0217 | 1828 | -54.1915 | 1863.74 | 375.164 | 1824.22 | 0 | 1827.72 | 0
1817.03 | 31.5932 | 1856.89 | -53.0121 | 1852.7 | -15.7327 | 1852.7 | -2.23672 | 1854.1 | -13.9495 | 1901.66 | 37.9851 | 1874.64 | 9.5647 | 1729.54 | 0.43042 | 1780.33 | 5.55739 | 1828.69 | -77.4626 | 1864.44 | 516.467 | 1824.92 | 2.44137 | 1828.41 | -34.3659
1817.73 | 31.5875 | 1857.59 | -23.4873 | 1853.4 | -34.2849 | 1853.4 | -25.0352 | 1854.8 | -9.44563 | 1902.35 | 47.1324 | 1875.34 | 8.52934 | 1730.25 | 0.624878 | 1781.03 | -2.35338 | 1829.39 | -92.322 | 1865.13 | 608.652 | 1825.62 | 1.74383 | 1829.11 | -11.5021
1818.43 | 36.8894 | 1858.28 | -1.92991 | 1854.1 | -31.8956 | 1854.1 | 29.5524 | 1855.49 | 2.34225 | 1903.04 | -8.07633 | 1876.03 | 91.0125 | 1730.96 | 0.804199 | 1781.74 | -15.3537 | 1830.09 | -76.4806 | 1865.83 | 710.076 | 1826.32 | 0.348767 | 1829.81 | 336.786
1819.13 | 25.7284 | 1858.98 | 29.4902 | 1854.8 | -16.9807 | 1854.8 | 12.9671 | 1856.19 | -39.1452 | 1903.73 | 1.22901 | 1876.73 | -39.9351 | 1731.67 | 0.9104 | 1782.44 | 4.49411 | 1830.79 | -36.3086 | 1866.52 | 647.841 | 1827.02 | 0.116256 | 1830.51 | 0
1819.83 | 15.6875 | 1859.68 | 27.5257 | 1855.49 | -37.6447 | 1855.49 | 4.02755 | 1856.89 | -16.642 | 1904.42 | -12.132 | 1877.42 | 18.1926 | 1732.38 | 0.777344 | 1783.14 | -2.1549 | 1831.49 | -34.6934 | 1867.22 | 552.311 | 1827.72 | -0.116256 | 1831.2 | -473.829
1820.53 | 4.25647 | 1860.38 | 3.92895 | 1856.19 | 24.767 | 1856.19 | 21.1611 | 1857.59 | 10.6496 | 1905.11 | -7.58473 | 1878.11 | 1.18326 | 1733.09 | 0.727295 | 1783.85 | 8.64797 | 1832.18 | -6.35723 | 1867.91 | 464.905 | 1828.41 | -0.465022 | 1831.9 | -117.826
1821.24 | -9.17352 | 1861.07 | -1.7398 | 1856.89 | 2.55634 | 1856.89 | 25.4883 | 1858.28 | -5.01833 | 1905.8 | -11.1401 | 1878.81 | 78.2925 | 1733.8 | 0.918579 | 1784.55 | -1.33264 | 1832.88 | 23.3098 | 1868.6 | 341.338 | 1829.11 | -1.39507 | 1832.6 | 146.862
1821.94 | -21.0583 | 1861.77 | -38.1719 | 1857.59 | -55.3329 | 1857.59 | 54.4487 | 1858.98 | -1.19302 | 1906.49 | -35.887 | 1879.5 | 25.4894 | 1734.51 | 0.868896 | 1785.25 | -3.78526 | 1833.58 | 67.5262 | 1869.3 | 147.994 | 1829.81 | -1.86009 | 1833.3 | 0
1822.64 | -13.5793 | 1862.47 | -42.6424 | 1858.28 | -56.2716 | 1858.28 | 77.905 | 1859.68 | 22.9355 | 1907.18 | 9.43701 | 1880.19 | 7.24748 | 1735.22 | 0.749512 | 1785.95 | -33.3868 | 1834.28 | 28.0778 | 1869.99 | -48.1101 | 1830.51 | -1.74383 | 1834 | -91.7359
1823.34 | -5.03768 | 1863.16 | -16.5742 | 1858.98 | -25.2328 | 1858.98 | 67.3281 | 1860.38 | 11.3501 | 1907.88 | 3.39733 | 1880.89 | -10.5014 | 1735.93 | 0.278809 | 1786.66 | -0.694673 | 1834.98 | 1.92526 | 1870.69 | -84.9096 | 1831.2 | 1.0463 | 1834.69 | 0
1824.04 | 8.01893 | 1863.86 | 14.7825 | 1859.68 | -15.0359 | 1859.68 | 45.2095 | 1861.07 | 0 | 1908.57 | -69.6057 | 1881.58 | 81.5957 | 1736.64 | -0.0522461 | 1787.36 | 34.8896 | 1835.67 | 27.0699 | 1871.38 | -232.161 | 1831.9 | 1.74383 | 1835.39 | -174.915
1824.74 | 17.2212 | 1864.56 | 17.398 | 1860.38 | 2.84789 | 1860.38 | 29.1943 | 1861.77 | 0 | 1909.26 | -22.1133 | 1882.27 | 42.4495 | 1737.35 | -0.462524 | 1788.06 | 19.7769 | 1836.37 | 47.1624 | 1872.07 | 26.0198 | 1832.6 | 0 | 1836.09 | 39.9767
1825.44 | 16.193 | 1865.25 | 2.48296 | 1861.07 | 6.4993 | 1861.07 | 9.26118 | 1862.47 | 18.0211 | 1909.95 | -78.1209 | 1882.97 | 165.903 | 1738.06 | -0.15918 | 1788.76 | 33.6704 | 1837.07 | 20.4284 | 1872.77 | 152.986 | 1833.3 | 0 | 1836.79 | 213.209
1826.14 | 13.9987 | 1865.95 | 50.8632 | 1861.77 | 9.39341 | 1861.77 | 12.6674 | 1863.16 | -13.9331 | 1910.64 | -16.2053 | 1883.66 | -13.3117 | 1738.77 | 0.0668945 | 1789.47 | -2.35338 | 1837.77 | 10.5695 | 1873.46 | 417.433 | 1834 | 0 | 1837.48 | 104.08
1826.84 | -0.402095 | 1866.65 | 99.4624 | 1862.47 | 7.96769 | 1862.47 | 9.21732 | 1863.86 | -1.19849 | 1911.33 | -1.32557 | 1884.35 | -20.1154 | 1739.48 | 0.151367 | 1790.17 | -19.6777 | 1838.47 | -15.2212 | 1874.16 | 458.109 | 1834.69 | 0 | 1838.18 | -448.44
1827.54 | -16.3538 | 1867.34 | 89.5767 | 1863.16 | 2.05148 | 1863.16 | -10.5038 | 1864.56 | -5.17704 | 1912.02 | 12.2549 | 1885.05 | 9.07167 | 1740.19 | 0.503174 | 1790.87 | -23.5622 | 1839.16 | -41.3091 | 1874.85 | 291.263 | 1835.39 | 0 | 1838.88 | -352.917
1828.24 | -27.7446 | 1868.04 | 46.0989 | 1863.86 | -3.06477 | 1863.86 | -47.0149 | 1865.25 | 9.74115 | 1912.71 | 50.5209 | 1885.74 | -6.21212 | 1740.89 | 0.464844 | 1791.57 | -16.02 | 1839.86 | -0.878642 |  |  | 1836.09 | 0.697533 | 1839.57 | 0
1828.94 | -37.4293 | 1868.74 | 2.14307 | 1864.56 | 2.88344 | 1864.56 | -45.0267 | 1865.95 | -19.9803 | 1913.4 | 84.7488 | 1886.43 | -40.7732 | 1741.6 | 0.234497 | 1792.28 | 2.6511 | 1840.56 | -6.44768 |  |  | 1836.79 | -0.581278 | 1840.27 | 5.75103
1829.64 | -43.9088 | 1869.43 | -8.81422 | 1865.25 | -0.199103 | 1865.25 | -41.9129 | 1866.65 | 20.9654 | 1914.09 | 64.1102 | 1887.12 | -26.9192 | 1742.31 | 0.447388 | 1792.98 | 16.743 | 1841.25 | 7.35216 |  |  | 1837.48 | 2.55762 | 1840.97 | -41.5196
1830.34 | -16.0379 | 1870.13 | -6.19876 | 1865.95 | -8.41567 | 1865.95 | -10.8108 | 1867.34 | 63.1697 | 1914.78 | 52.5049 | 1887.82 | -10.7973 | 1743.02 | 0.123047 | 1793.68 | 18.0615 | 1841.95 | 33.2463 |  |  | 1838.18 | 1.0463 | 1841.67 | 42.0807
1831.04 | 2.88934 | 1870.82 | -19.0399 | 1866.65 | -4.67537 | 1866.65 | -5.48946 | 1868.04 | 26.4762 | 1915.47 | 46.6232 | 1888.51 | 46.5909 | 1743.73 | 0.0323486 | 1794.38 | -1.7863 | 1842.65 | 24.4211 |  |  | 1838.88 | 0 | 1842.36 | 345.202
1831.74 | 20.4781 | 1871.52 | -21.5113 | 1867.34 | -1.69593 | 1867.34 | 9.39275 | 1868.74 | -18.6669 | 1916.16 | 42.4885 | 1889.2 | 8.77586 | 1744.44 | 0.0838623 | 1795.08 | -10.3776 | 1843.35 | 0.310109 |  |  | 1839.57 | -1.0463 | 1843.06 | 256.692
1832.44 | 21.0698 | 1872.22 | -10.9861 | 1868.04 | -33.492 | 1868.04 | 14.2536 | 1869.43 | -0.601981 | 1916.85 | 10.9118 | 1889.9 | 31.2085 | 1745.15 | 0.102295 | 1795.79 | -9.30011 | 1844.04 | 4.83253 |  |  | 1840.27 | -0.697533 | 1843.76 | -42.3612
1833.14 | 15.9057 | 1872.91 | -25.8954 | 1868.74 | -30.3419 | 1868.74 | 11.2932 | 1870.13 | 40.6556 | 1917.54 | -17.6626 | 1890.59 | 15.7768 | 1745.85 | 0.361084 | 1796.49 | -1.29011 | 1844.74 | 5.51735 |  |  | 1840.97 | -0.581278 | 1844.45 | 0
1833.84 | 7.19176 | 1873.61 | -31.3682 | 1869.43 | 3.5803 | 1869.43 | 2.33905 | 1870.82 | 0 | 1918.23 | -0.00877862 | 1891.28 | -61.6282 | 1746.56 | 0.673706 | 1797.19 | 25.2776 | 1845.44 | 53.2095 |  |  | 1841.67 | 0 | 1845.15 | 37.7324
1834.54 | 9.21947 | 1874.3 | 2.40231 | 1870.13 | 19.601 | 1870.13 | 14.1513 | 1871.52 | -4.61884 | 1918.92 | 44.49 | 1891.97 | -79.032 | 1747.27 | 0.501953 | 1797.89 | 5.77004 | 1846.14 | 74.5941 |  |  | 1842.36 | 0.697533 | 1845.84 | 52.7411
1835.24 | 18.7779 | 1875 | -7.01681 | 1870.82 | -6.79796 | 1870.82 | -10.9058 | 1872.22 | 0.388551 | 1919.61 | 19.0584 | 1892.67 | 0 | 1747.98 | 0.0991211 | 1798.59 | -18.6853 | 1846.83 | 49.8242 |  |  | 1843.06 | 0.465022 | 1846.54 | 181.368
1835.94 | 22.4829 | 1875.69 | -41.0581 | 1871.52 | -12.2626 | 1871.52 | -77.5176 | 1872.91 | -6.33722 | 1920.3 | -26.0725 | 1893.36 | -57.1417 | 1748.69 | -0.133911 | 1799.3 | -1.63036 | 1847.53 | 4.72916 |  |  | 1843.76 | 0.348767 | 1847.24 | 83.0392
1836.64 | 9.50094 | 1876.39 | -51.0303 | 1872.22 | -31.6361 | 1872.22 | -107.611 | 1873.61 | -2.14524 | 1920.99 | -58.4568 | 1894.05 | 11.241 | 1749.39 | 0.00012207 | 1800 | -20.8402 | 1848.22 | -21.2037 |  |  | 1844.45 | -0.232511 | 1847.93 | -23.2847
1837.34 | -7.84086 | 1877.08 | -50.2238 | 1872.91 | -10.588 | 1872.91 | -91.9539 | 1874.3 | 4.35615 | 1921.68 | -64.8915 | 1894.74 | -49.697 | 1750.1 | 0.183472 | 1800.7 | -12.4474 | 1848.92 | -54.3983 |  |  | 1845.15 | 1.0463 | 1848.63 | -97.9078
1838.04 | 0.402095 | 1877.78 | -13.0888 | 1873.61 | -16.7816 | 1873.61 | -5.49677 | 1875 | 11.6784 | 1922.36 | -43.8668 | 1895.43 | -97.4219 | 1750.81 | 0.358643 | 1801.4 | -3.53007 | 1849.62 | -9.17405 |  |  | 1845.84 | 2.0926 | 1849.32 | -1.40269
1838.74 | -0.603143 | 1878.48 | 29.7149 | 1874.3 | -49.6016 | 1874.3 | 40.7653 | 1875.69 | 0 | 1923.05 | -2.44923 | 1896.13 | -8.03632 | 1751.52 | 0.636353 | 1802.1 | -1.26175 | 1850.32 | -4.01849 |  |  | 1846.54 | 3.25516 | 1850.02 | 0
1839.44 | -2.40108 | 1879.17 | 29.784 | 1875 | -66.7032 | 1875 | 19.9843 | 1876.39 | 4.8049 | 1923.74 | 30.7515 | 1896.82 | 3.15536 | 1752.23 | 0.831665 | 1802.8 | 0 | 1851.01 | -23.0643 |  |  | 1847.24 | 3.02264 | 1850.72 | 38.8545
1840.13 | 7.54216 | 1879.87 | 10.7499 | 1875.69 | -72.2958 | 1875.69 | -28.3171 | 1877.08 | 12.8988 | 1924.43 | 53.4267 | 1897.51 | 0 | 1752.93 | 0.661377 | 1803.5 | -2.0982 | 1851.71 | -14.3942 |  |  | 1847.93 | 0.930044 | 1851.41 | -71.3969
1840.83 | 20.7309 | 1880.56 | 24.0692 | 1876.39 | -62.0349 | 1876.39 | -18.6539 | 1877.78 | -8.18147 | 1925.12 | 36.6595 | 1898.2 | -8.67725 | 1753.64 | 0.915161 | 1804.2 | -7.769 | 1852.4 | 4.39321 |  |  | 1848.63 | -0.465022 | 1852.11 | 14.4477
1841.53 | 24.7806 | 1881.26 | -87.3587 | 1877.08 | -36.9408 | 1877.08 | -18.325 | 1878.48 | 0.0711432 | 1925.81 | 37.8007 | 1898.89 | -0.246513 | 1754.35 | 0.953613 | 1804.9 | -1.00657 | 1853.1 | 22.6638 |  |  | 1849.32 | -1.16256 | 1852.8 | 125.26
1842.23 | 16.3883 | 1881.95 | -13.4748 | 1877.78 | -1.69949 | 1877.78 | -14.9188 | 1879.17 | 0 | 1926.5 | 21.9027 | 1899.58 | 4.58514 | 1755.05 | 1.21558 | 1805.61 | 0.311894 | 1853.8 | 49.191 |  |  | 1850.02 | -1.97634 | 1853.5 | -75.4647
1842.93 | 9.93176 | 1882.64 | -8.86607 | 1878.48 | -1.19462 | 1878.48 | -19.0852 | 1879.87 | 0 | 1927.19 | 60.9324 | 1900.27 | -4.68374 | 1755.76 | 1.14258 | 1806.31 | 1.44605 | 1854.49 | 35.908 |  |  | 1850.72 | -2.55762 | 1854.2 | -302.841
1843.63 | 2.49299 | 1883.34 | 16.1536 | 1879.17 | 2.919 | 1879.17 | 0 | 1880.56 | -4.59147 | 1927.88 | 31.7698 | 1900.96 | 5.37398 | 1756.47 | 0.990723 | 1807.01 | -17.6362 | 1855.19 | -8.15328 |  |  | 1851.41 | -0.348767 | 1854.89 | -37.7324
1844.33 | 1.76348 | 1884.03 | 37.0946 | 1879.87 | -7.95347 | 1879.87 | 19.7284 | 1881.26 | 5.63126 | 1928.56 | 16.6882 | 1901.66 | -70.6013 | 1757.18 | 0.7677 | 1807.71 | 0.637965 | 1855.88 | -6.18926 |  |  | 1852.11 | -2.55762 | 1855.59 | -163.133
1845.03 | -2.87785 | 1884.73 | 50.7423 | 1880.56 | -14.8439 | 1880.56 | -3.50858 | 1881.95 | 2.61041 | 1929.25 | -0.237023 | 1902.35 | 33.6737 | 1757.88 | 0.685547 | 1808.41 | 12.6317 | 1856.58 | -1.24044 |  |  | 1852.8 | -7.20784 | 1856.28 | -101.274
1845.72 | -0.269978 | 1885.42 | 0.460874 | 1881.26 | -11.6547 | 1881.26 | 31.1679 | 1882.64 | -17.1127 | 1929.94 | -20.6824 | 1903.04 | 24.9964 | 1758.59 | 0.738892 | 1809.11 | 32.522 | 1857.27 | 103.822 |  |  | 1853.5 | -4.99899 | 1856.98 | 90.754
1846.42 | -6.92179 | 1886.12 | -12.7201 | 1881.95 | -10.2218 | 1881.95 | 26.4971 | 1883.34 | -2.96612 | 1930.63 | -26.1427 | 1903.73 | -11.9805 | 1759.3 | 0.914185 | 1809.81 | 6.37965 | 1857.97 | 99.4674 |  |  | 1854.2 | -2.44137 | 1857.67 | -134.237
1847.12 | -10.7072 | 1886.81 | -59.8906 | 1882.64 | -6.49219 | 1882.64 | 15.7959 | 1884.03 | -10.4088 | 1931.32 | -15.4416 | 1904.42 | -17.2559 | 1760.01 | 1.11462 | 1810.51 | 5.75586 | 1858.67 | 46.3613 |  |  | 1854.89 | 1.51132 | 1858.37 | -153.735
1847.82 | -10.7417 | 1887.51 | -89.6343 | 1883.34 | -24.9839 | 1883.34 | 14.7872 | 1884.73 | 0.344771 | 1932.01 | 26.5904 | 1905.11 | -79.0813 | 1760.71 | 1.21606 | 1811.21 | -23.0802 | 1859.36 | -22.6509 |  |  | 1855.59 | 1.0463 | 1859.06 | -26.6511
1848.52 | -13.3955 | 1888.2 | -82.6405 | 1884.03 | -23.6222 | 1884.03 | 15.752 | 1885.42 | 4.4656 | 1932.69 | 57.5175 | 1905.8 | 7.09957 | 1761.42 | 1.35925 | 1811.91 | -16.0767 | 1860.06 | -5.68533 |  |  | 1856.28 | 0.465022 | 1859.76 | 78.5506
1849.21 | -19.4327 | 1888.89 | -67.7139 | 1884.73 | 1.68527 | 1884.73 | 8.62525 | 1886.12 | 4.3671 | 1933.38 | 91.2625 | 1906.49 | -29.5815 | 1762.13 | 1.2511 | 1812.61 | 2.77869 | 1860.75 | -5.28477 |  |  | 1856.98 | 0 | 1860.45 | 399.626
1849.91 | -23.1952 | 1889.59 | -82.1624 | 1885.42 | 22.648 | 1885.42 | 12.8429 | 1886.81 | -0.968642 | 1934.07 | 105.896 | 1907.18 | 0 | 1762.83 | 0.899902 | 1813.31 | 40.5321 | 1861.45 | 18.3223 |  |  | 1857.67 | 0.116256 | 1861.15 | 263.565
1850.61 | -13.0624 | 1890.28 | -111.134 | 1886.12 | 23.9457 | 1886.12 | 9.44392 | 1887.51 | 14.4311 | 1934.76 | 70.0534 | 1907.88 | 0 | 1763.54 | 0.614746 | 1814.01 | -4.22475 | 1862.14 | 44.9399 |  |  | 1858.37 | 0.813789 | 1861.84 | 137.884
1851.31 | -6.69202 | 1890.98 | -74.1604 | 1886.81 | 6.73396 | 1886.81 | -12.0169 | 1888.2 | -6.24418 | 1935.45 | 40.8645 | 1908.57 | 0 | 1764.25 | 0.416992 | 1814.71 | 4.09715 | 1862.84 | 83.6002 |  |  | 1859.06 | -0.465022 | 1862.54 | -1.26242
1852.01 | 0.137861 | 1891.67 | 73.521 | 1887.51 | -11.4733 | 1887.51 | -8.3548 | 1888.89 | -35.495 | 1936.13 | 0.0702289 | 1909.26 | -77.7501 | 1764.95 | 0.164917 | 1815.41 | -9.14417 | 1863.53 | 128.501 |  |  | 1859.76 | 0.697533 | 1863.23 | -190.064
1852.7 | 5.47999 | 1892.37 | 105.523 | 1888.2 | -8.75699 | 1888.2 | 0.0584763 | 1889.59 | -30.3289 | 1936.82 | -9.27022 | 1909.95 | -12.0791 | 1765.66 | 0.15564 | 1816.11 | 8.57709 | 1864.23 | 199.025 |  |  | 1860.45 | 0.930044 | 1863.93 | 11.2215
1853.4 | 3.59014 | 1893.06 | 69.7591 | 1888.89 | -19.8286 | 1888.89 | 15.255 | 1890.28 | 8.53171 | 1937.51 | -67.4461 | 1910.64 | -28.5462 | 1766.36 | -0.128906 | 1816.81 | -2.72198 | 1864.92 | 208.69 |  |  | 1861.15 | 0.697533 | 1864.62 | 267.773
1854.1 | -4.67005 | 1893.75 | 52.2458 | 1889.59 | -62.7318 | 1889.59 | 29.0188 | 1890.98 | 4.54769 | 1938.2 | -54.7961 | 1911.33 | 46.936 | 1767.07 | -0.464844 | 1817.51 | -2.70781 | 1865.62 | 154.718 |  |  | 1861.84 | 0.465022 | 1865.32 | 416.739
1854.8 | -14.0963 | 1894.45 | 9.0965 | 1890.28 | -52.6664 | 1890.28 | 16.2637 | 1891.67 | 0 | 1938.88 | -42.1813 | 1912.02 | 3.99351 | 1767.78 | -0.686768 | 1818.21 | 31.3595 | 1866.31 | 62.6032 |  |  | 1862.54 | 1.62758 | 1866.01 | -472.987
1855.49 | -21.3972 | 1895.14 | -10.6001 | 1890.98 | -76.4983 | 1890.98 | 0 | 1892.37 | -3.16861 | 1939.57 | -29.5225 | 1912.71 | 24.2569 | 1768.48 | -0.94519 | 1818.91 | 3.30324 | 1867.01 | -28.6463 |  |  | 1863.23 | 1.74383 | 1866.71 | 0
1856.19 | -29.5655 | 1895.83 | 14.5809 | 1891.67 | -48.4354 | 1891.67 | -9.30504 | 1893.06 | -6.63273 | 1940.26 | -16.8725 | 1913.4 | 113.79 | 1769.19 | -1.18347 | 1819.61 | 12.575 | 1867.7 | 30.507 |  |  | 1863.93 | 0 | 1867.4 | -91.3151
1856.89 | -33.3452 | 1896.53 | 32.4513 | 1892.37 | -41.0153 | 1892.37 | -18.2958 | 1893.75 | 9.59886 | 1940.95 | -4.25763 | 1914.09 | 0 | 1769.89 | -1.52075 | 1820.31 | -0.354425 | 1868.4 | 20.0537 |  |  | 1864.62 | 0 | 1868.09 | 0
1857.59 | -31.8632 | 1897.22 | 47.1474 | 1893.06 | -15.8856 | 1893.06 | -8.82261 | 1894.45 | 0 | 1941.64 | -7.50572 | 1914.78 | 0 | 1770.6 | -1.15125 | 1821.01 | -26.752 | 1869.09 | 35.8951 |  |  | 1865.32 | 0 | 1868.79 | -221.064
1858.28 | -20.9664 | 1897.91 | 4.45896 | 1893.75 | -0.245324 | 1893.75 | -18.2446 | 1895.14 | 4.05516 | 1942.32 | -18.8038 | 1915.47 | -62.8115 | 1771.31 | -0.656372 | 1821.71 | -18.4301 | 1869.79 | 22.0436 |  |  | 1866.01 | -1.16256 | 1869.48 | 0.981883
1858.98 | -2.74574 | 1898.61 | -48.7432 | 1894.45 | 4.43005 | 1894.45 | 4.38572 | 1895.83 | 14.7431 | 1943.01 | -30.1194 | 1916.16 | 16.3685 | 1772.01 | -0.416016 | 1822.4 | -3.24653 | 1870.48 | 0.232582 |  |  | 1866.71 | -1.51132 | 1870.18 | 190.205
1859.68 | 10.1902 | 1899.3 | -52.9602 | 1895.14 | 22.8258 | 1895.14 | -12.0169 | 1896.53 | -6.89542 | 1943.7 | 69.5091 | 1916.85 | -1.52838 | 1772.72 | -0.362061 | 1823.1 | 29.1905 | 1871.17 | -5.67241 |  |  | 1867.4 | 0.697533 | 1870.87 | 0
1860.38 | 19.18 | 1899.99 | -60.0519 | 1895.83 | 26.9785 | 1895.83 | -20.7664 | 1897.22 | -4.70092 | 1944.38 | 102.385 | 1917.54 | 19.721 | 1773.42 | -0.432251 | 1823.8 | 1.602 | 1871.87 | -24.4211 |  |  | 1868.09 | 0.813789 | 1871.56 | -743.566
1861.07 | 25.0333 | 1900.69 | -55.0399 | 1896.53 | 19.2526 | 1896.53 | -14.9334 | 1897.91 | 5.75713 | 1945.07 | 108.688 | 1918.23 | -16.5164 | 1774.13 | -0.494507 | 1824.5 | 25.6604 | 1872.56 | -49.359 |  |  | 1868.79 | 0 | 1872.26 | -398.504
1861.77 | 34.3849 | 1901.38 | -11.7696 | 1897.22 | 37.0154 | 1897.22 | 9.99944 | 1898.61 | 11.1148 | 1945.76 | 82.9843 | 1918.92 | -13.1638 | 1774.83 | 0.138916 | 1825.2 | 22.0027 | 1873.26 | -68.5987 |  |  | 1869.48 | 0 | 1872.95 | -283.484
1862.47 | 41.3699 | 1902.07 | 1.97024 | 1897.91 | 17.4215 | 1897.91 | 17.3236 | 1899.3 | -3.3109 | 1946.44 | 3.66946 | 1919.61 | 1.47908 | 1775.54 | 0.244629 | 1825.9 | 0 | 1873.95 | -37.885 |  |  | 1870.18 | 0 | 1873.64 | 207.738
1863.16 | 39.7845 | 1902.76 | 12.144 | 1898.61 | -5.48601 | 1898.61 | 15.3866 | 1899.99 | -3.89099 | 1947.13 | 24.8347 | 1920.3 | 3.10606 | 1776.25 | 0.193359 | 1826.6 | -6.62066 | 1874.64 | -15.5442 |  |  | 1870.87 | 0 | 1874.34 | -241.964
1863.86 | 33.1844 | 1903.46 | 17.254 | 1899.3 | -12.8706 | 1899.3 | 7.0537 | 1900.69 | 6.48498 | 1947.82 | -4.1874 | 1920.99 | -2.36652 | 1776.95 | -0.214355 | 1827.3 | -0.368602 | 1875.34 | -15.3762 |  |  | 1871.56 | 0 | 1875.03 | 272.683
1864.56 | 18.6745 | 1904.15 | 84.6626 | 1899.99 | -0.0391096 | 1899.99 | 10.7523 | 1901.38 | 1.44475 | 1948.5 | 9.18243 | 1921.68 | -20.6085 | 1777.66 | -0.247314 | 1828 | -0.779735 | 1876.03 | -23.4003 |  |  | 1872.26 | 0 | 1875.72 | 22.8638
1865.25 | -0.0344653 | 1904.84 | 81.6266 | 1900.69 | -1.52527 | 1900.69 | -0.709025 | 1902.07 | -6.79691 | 1949.19 | 11.1752 | 1922.36 | 13.0159 | 1778.36 | -0.453857 | 1828.69 | 5.81257 | 1876.73 | -15.6347 |  |  | 1872.95 | 0 | 1876.42 | 584.641
1865.95 | 0.539957 | 1905.54 | 59.9943 | 1901.38 | 7.53037 | 1901.38 | 19.7138 | 1902.76 | 23.138 | 1949.88 | 0.368702 | 1923.05 | 5.7191 | 1779.07 | -0.453003 | 1829.39 | 20.3298 | 1877.42 | 13.7094 |  |  | 1873.64 | 0 | 1877.11 | 292.882
1866.65 | 9.62157 | 1906.23 | 76.4302 | 1902.07 | -2.30035 | 1902.07 | 16.1468 | 1903.46 | 0.700487 | 1950.57 | -36.8965 | 1923.74 | -6.55724 | 1779.77 | -0.687866 | 1830.09 | 0 | 1878.11 | 31.7991 |  |  | 1874.34 | 0 | 1877.8 | 239.159
1867.34 | 28.2443 | 1906.92 | 81.5632 | 1902.76 | -26.0612 | 1902.76 | -12.0461 | 1904.15 | 3.07558 | 1951.25 | -31.2431 | 1924.43 | 37.4699 | 1780.48 | -0.924927 | 1830.79 | 3.50172 | 1878.81 | 37.0322 |  |  | 1875.03 | 0 | 1878.5 | 0
1868.04 | 38.3656 | 1907.61 | 83.0611 | 1903.46 | -33.9187 | 1903.46 | -10.7669 | 1904.84 | 7.42626 | 1951.94 | -62.5476 | 1925.12 | 35.5471 | 1781.18 | -1.18323 | 1831.49 | -10.009 | 1879.5 | 0.54269 |  |  | 1875.72 | 0 | 1879.19 | 139.848
1868.74 | 38.8596 | 1908.31 | 67.495 | 1904.15 | 0.799969 | 1904.15 | -3.27467 | 1905.54 | 2.39698 | 1952.62 | -102.745 | 1925.81 | 2.81025 | 1781.89 | -0.82251 | 1832.18 | -1.602 | 1880.19 | -3.52749 |  |  | 1876.42 | 0 | 1879.88 | -85.8446
1869.43 | 31.6449 | 1909 | 21.7014 | 1904.84 | 24.1875 | 1904.84 | 2.36098 | 1906.23 | 0.607453 | 1953.31 | -90.0511 | 1926.5 | 22.7285 | 1782.59 | -0.637085 | 1832.88 | 0 | 1880.89 | -33.1429 |  |  | 1877.11 | 0 | 1880.58 | 88.3695
1870.13 | 19.4155 | 1909.69 | -15.6236 | 1905.54 | 68.8506 | 1905.54 | -42.7169 | 1906.92 | -18.448 | 1954 | -27.6965 | 1927.19 | -0.838144 | 1783.3 | -0.179321 | 1833.58 | 0.978213 | 1881.58 | -3.4112 |  |  | 1877.8 | 0 | 1881.27 | -185.295
1870.82 | 1.76922 | 1910.38 | -46.917 | 1906.23 | 88.4694 | 1906.23 | -36.8474 | 1907.61 | -7.02676 | 1954.68 | 4.14351 | 1927.88 | 19.6717 | 1784 | 0.175293 | 1834.28 | 0 | 1882.27 | 5.80162 |  |  | 1878.5 | 0 | 1881.96 | 1.8235
1871.52 | 5.54892 | 1911.07 | -38.6328 | 1906.92 | 89.8667 | 1906.92 | -2.55834 | 1908.31 | 9.80682 | 1955.37 | 11.0874 | 1928.56 | 21.9889 | 1784.7 | 0.218872 | 1834.98 | 4.35234 | 1882.97 | 16.4099 |  |  | 1879.19 | 0 | 1882.66 | 375.36
1872.22 | 9.38606 | 1911.77 | -57.7418 | 1907.61 | 52.9401 | 1907.61 | 8.11358 | 1909 | 10.2008 | 1956.05 | -6.0748 | 1929.25 | -58.7687 | 1785.41 | 0.213013 | 1835.67 | -11.214 | 1883.66 | 17.6504 |  |  | 1879.88 | 0 | 1883.35 | -213.63
1872.91 | 8.51293 | 1912.46 | -35.4585 | 1908.31 | 18.0651 | 1908.31 | -5.09474 | 1909.69 | 12.554 | 1956.74 | -18.6282 | 1929.94 | 0 | 1786.11 | -0.361816 | 1836.37 | -14.9426 | 1884.35 | -8.17912 |  |  | 1880.58 | 0 | 1884.04 | 0
1873.61 | 11.9767 | 1913.15 | -74.1028 | 1909 | -4.2985 | 1909 | -7.87968 | 1910.38 | 0 | 1957.43 | 0.114122 | 1930.63 | 22.8764 | 1786.82 | -0.9646 | 1837.07 | 4.09715 | 1885.05 | -52.5634 |  |  | 1881.27 | 0 | 1884.73 | 0.280538
1874.3 | 7.73172 | 1913.84 | -96.6914 | 1909.69 | -4.04606 | 1909.69 | 2.88727 | 1911.07 | -7.04865 | 1958.11 | 17.724 | 1931.32 | -42.5481 | 1787.52 | -1.02185 | 1837.77 | -24.4979 | 1885.74 | -53.946 |  |  | 1881.96 | -0.116256 | 1885.42 | 12.9047
1875 | 11.1897 | 1914.53 | -91.3971 | 1910.38 | 8.7321 | 1910.38 | 0.709025 | 1911.77 | 2.15071 | 1958.8 | 50.1259 | 1932.01 | 8.57865 | 1788.22 | -0.929321 | 1838.47 | 0 | 1886.43 | -26.7598 |  |  | 1882.66 | -1.86009 | 1886.12 | -56.8089
1875.69 | 14.8086 | 1915.22 | -35.9194 | 1911.07 | 8.19879 | 1911.07 | -14.0343 | 1912.46 | -15.6187 | 1959.48 | 75.4347 | 1932.69 | -12.3256 | 1788.93 | -0.72644 | 1839.16 | 27.5034 | 1887.12 | -3.86344 |  |  | 1883.35 | -3.72018 | 1886.81 | 41.2391
1876.39 | 12.3271 | 1915.92 | 1.54393 | 1911.77 | 8.39434 | 1911.77 | -0.562834 | 1913.15 | -26.6623 | 1960.17 | 63.645 | 1933.38 | -3.05676 | 1789.63 | -0.573364 | 1839.86 | 0 | 1887.82 | 26.1396 |  |  | 1884.04 | -6.2778 | 1887.5 | 291.759
1877.08 | 13.3496 | 1916.61 | -4.482 | 1912.46 | -2.67012 | 1912.46 | -8.80799 | 1913.84 | -25.5185 | 1960.85 | 61.424 | 1934.07 | -8.57865 | 1790.34 | -0.68457 | 1840.56 | 5.01866 | 1888.51 | 18.1026 |  |  | 1884.73 | -3.25516 | 1888.19 | 0
1877.78 | 7.26644 | 1917.3 | -0.8699 | 1913.15 | -5.08069 | 1913.15 | -15.1746 | 1914.53 | 8.35112 | 1961.54 | 57.1839 | 1934.76 | -8.13492 | 1791.04 | -1.18652 | 1841.25 | 14.4038 | 1889.2 | 10.0785 |  |  | 1885.42 | -0.348767 | 1888.89 | -146.301
1878.48 | 6.78967 | 1917.99 | -31.6909 | 1913.84 | 16.2518 | 1913.84 | -6.50549 | 1915.22 | 39.4133 | 1962.22 | 49.1251 | 1935.45 | 0 | 1791.75 | -1.18542 | 1841.95 | -1.21922 | 1889.9 | 2.02863 |  |  | 1886.12 | 0.465022 | 1889.58 | 5.04968
1879.17 | 4.58389 | 1918.68 | -26.4542 | 1914.53 | 18.4277 | 1914.53 | -11.1178 | 1915.92 | 17.7858 | 1962.91 | 39.6881 | 1936.13 | -0.345118 | 1792.45 | -0.894897 | 1842.65 | -26.4118 | 1890.59 | 0 |  |  | 1886.81 | -2.90639 | 1890.27 | 545.506
1879.87 | 5.35936 | 1919.37 | 3.68699 | 1915.22 | -5.51801 | 1915.22 | 19.1656 | 1916.61 | 3.94024 | 1963.59 | 53.2335 | 1936.82 | 54.7751 | 1793.15 | -0.711182 | 1843.35 | -15.538 | 1891.28 | 0 |  |  | 1887.5 | 0.116256 | 1890.96 | 565.003
1880.56 | 0.183815 | 1920.06 | -3.6121 | 1915.92 | -50.4122 | 1915.92 | 51.2618 | 1917.3 | 9.36901 | 1964.28 | 72.7572 | 1937.51 | -26.4755 | 1793.86 | 0.287598 | 1844.04 | 5.00448 | 1891.97 | 0 |  |  | 1888.19 | 0.348767 | 1891.65 | -1.68323
1881.26 | -6.19801 | 1920.75 | -4.54537 | 1916.61 | -74.0131 | 1916.61 | 51.6638 | 1917.99 | -0.284573 | 1964.96 | 58.2461 | 1938.2 | 57.9305 | 1794.56 | 0.332153 | 1844.74 | 6.94673 | 1892.67 | 0 |  |  | 1888.89 | 0 | 1892.35 | -351.234
1881.95 | -14.665 | 1921.45 | 0.708594 | 1917.3 | -66.6143 | 1917.3 | 48.3599 | 1918.68 | -10.7755 | 1965.65 | 24.7645 | 1938.88 | 32.1453 | 1795.26 | 0.268555 | 1845.44 | 12.8585 | 1893.36 | 0 |  |  | 1889.58 | 0 | 1893.04 | -635.559
1882.64 | -13.1313 | 1922.14 | 70.243 | 1917.99 | -57.6937 | 1917.99 | 34.6253 | 1919.37 | 1.89898 | 1966.33 | -8.6645 | 1939.57 | -79.6729 | 1795.97 | 0.163086 | 1846.14 | -0.694673 | 1894.05 | 0 |  |  | 1890.27 | 0 | 1893.73 | -247.575
1883.34 | -6.97923 | 1922.83 | 55.2703 | 1918.68 | -36.2972 | 1918.68 | -19.765 | 1920.06 | 23.4171 | 1967.02 | -16.4072 | 1940.26 | -17.0094 | 1796.67 | 0.00305176 | 1846.83 | 0.581257 | 1894.74 | 0 |  |  | 1890.96 | 0 | 1894.42 | 128.907
1884.03 | -2.38385 | 1923.52 | 16.8507 | 1919.37 | -32.173 | 1919.37 | -34.5375 | 1920.75 | 8.4934 | 1967.7 | -8.28701 | 1940.95 | 0 | 1797.37 | -0.205078 | 1847.53 | 30.353 | 1895.43 | 0 |  |  | 1891.65 | -0.465022 | 1895.11 | -135.78
1884.73 | -0.0459538 | 1924.21 | -26.6961 | 1920.06 | -27.5189 | 1920.06 | -23.8218 | 1921.45 | 26.7389 | 1968.39 | 14.8271 | 1941.64 | 5.27537 | 1798.08 | -0.360352 | 1848.22 | 33.4294 | 1896.13 | -0.142133 |  |  | 1892.35 | -1.27881 | 1895.8 | 26.6511
1885.42 | 1.28671 | 1924.9 | -43.8695 | 1920.75 | -17.7131 | 1920.75 | -12.9525 | 1922.14 | 31.0458 | 1969.07 | 38.6259 | 1942.32 | 20.9043 | 1798.78 | -0.236084 | 1848.92 | 8.8748 | 1896.82 | -0.32303 |  |  | 1893.04 | -2.0926 | 1896.49 | 60.3157
1886.12 | 6.23822 | 1925.59 | -63.1052 | 1921.45 | -20.8241 | 1921.45 | 14.3559 | 1922.83 | 7.78197 | 1969.76 | 33.7538 | 1943.01 | 69.5659 | 1799.48 | 0.202026 | 1849.62 | 14.574 | 1897.51 | -0.503927 |  |  | 1893.73 | -1.39507 | 1897.19 | 331.175
1886.81 | 12.126 | 1926.28 | -25.5785 | 1922.14 | -3.61941 | 1922.14 | 0.204667 | 1923.52 | -12.5267 | 1970.44 | -0.0702289 | 1943.7 | -45.5063 | 1800.19 | 0.449829 | 1850.32 | -2.25414 | 1898.2 | -0.684824 |  |  | 1894.42 | -0.813789 | 1897.88 | 354.46
1887.51 | 13.4357 | 1926.97 | 7.5929 | 1922.83 | 6.8264 | 1922.83 | -2.39022 | 1924.21 | -5.41783 | 1971.13 | -7.7603 | 1944.38 | 102.796 | 1800.89 | 0.432129 | 1851.01 | -21.9744 | 1898.89 | -0.878642 |  |  | 1895.11 | -0.232511 | 1898.57 | -98.8896
1888.2 | 4.70452 | 1927.66 | 26.2237 | 1923.52 | 17.3327 | 1923.52 | 3.8302 | 1924.9 | 0.634816 | 1971.81 | -8.42747 | 1945.07 | 26.4262 | 1801.59 | 0.312134 | 1851.71 | -4.36652 | 1899.58 | -1.05954 |  |  | 1895.8 | -0.232511 | 1899.26 | -2.80538
1888.89 | 1.78645 | 1928.35 | 33.3846 | 1924.21 | -4.88159 | 1924.21 | -38.7917 | 1925.59 | -5.63673 | 1972.5 | -3.93282 | 1945.76 | 105.36 | 1802.29 | 0.539185 | 1852.4 | -15.5522 | 1900.27 | -1.24044 |  |  | 1896.49 | 0.116256 | 1899.95 | -130.59
1889.59 | 0.10914 | 1929.04 | 63.5085 | 1924.9 | -4.56515 | 1924.9 | -7.33146 | 1926.28 | 0 | 1973.18 | -49.8625 | 1946.44 | 49.204 | 1803 | 0.436401 | 1853.1 | 4.57917 | 1900.96 | 0.0258424 |  |  | 1897.19 | 0.465022 | 1900.64 | -670.486
1890.28 | -3.78544 | 1929.73 | 63.7562 | 1925.59 | -1.57505 | 1925.59 | -21.0807 | 1926.97 | 8.79439 | 1973.86 | -60.511 | 1947.13 | -99.6898 | 1803.7 | 0.30249 | 1853.8 | -3.5726 | 1901.66 | -3.50165 |  |  | 1897.88 | 0.813789 | 1901.33 | -105.763
1890.98 | 10.4545 | 1930.42 | -1.68795 | 1926.28 | 4.42294 | 1926.28 | -33.463 | 1927.66 | -10.4964 | 1974.55 | -63.2851 | 1947.82 | 28.3983 | 1804.4 | -0.134277 | 1854.49 | -0.652142 | 1902.35 | -5.33646 |  |  | 1898.57 | 0.348767 | 1902.02 | 142.373
1891.67 | 19.8865 | 1931.11 | -26.2641 | 1926.97 | 25.0835 | 1926.97 | -42.9947 | 1928.35 | 6.99392 | 1975.23 | -46.3511 | 1948.5 | -26.4755 | 1805.1 | -0.51062 | 1855.19 | 4.96195 | 1903.04 | 2.623 |  |  | 1899.26 | 0 | 1902.72 | 92.8581
1892.37 | 30.3065 | 1931.8 | 30.072 | 1927.66 | 46.8959 | 1927.66 | -9.57549 | 1929.04 | 4.24123 | 1975.92 | 0.82519 | 1949.19 | -61.5296 | 1805.81 | -0.875244 | 1855.88 | 4.84854 | 1903.73 | 16.5908 |  |  | 1899.95 | 0 | 1903.4 | 75.8855
1893.06 | 34.8674 | 1932.49 | 71.7063 | 1928.35 | 40.6384 | 1928.35 | -0.730953 | 1929.73 | 0 | 1976.6 | 35.8607 | 1949.88 | -28.6448 | 1806.51 | -0.815552 | 1856.58 | 13.3406 | 1904.42 | 30.5716 |  |  | 1900.64 | 0 | 1904.1 | 0
1893.75 | 29.9216 | 1933.18 | 74.8575 | 1929.04 | 33.0334 | 1929.04 | -18.5443 | 1930.42 | 1.86614 | 1977.28 | 40.3202 | 1950.57 | 0 | 1807.21 | -0.503906 | 1857.27 | -0.056708 | 1905.11 | 44.5523 |  |  | 1901.33 | 0 | 1904.79 | -228.919
1894.45 | 17.4107 | 1933.87 | 70.7672 | 1929.73 | 42.6934 | 1929.73 | -31.1605 | 1931.11 | -23.4061 | 1977.97 | 50.4771 | 1951.25 | 24.602 | 1807.91 | -0.067627 | 1857.97 | 0 | 1905.8 | 96.1596 |  |  | 1902.02 | 0 | 1905.48 | 103.799
1895.14 | -0.120629 | 1934.56 | 57.5805 | 1930.42 | 46.5582 | 1930.42 | -25.1009 | 1931.8 | 0 | 1978.65 | 13.4927 | 1951.94 | -1.77489 | 1808.62 | 0.272461 | 1858.67 | 0 | 1906.49 | 46.6197 |  |  | 1902.72 | 0 | 1906.17 | 17.3934
1895.83 | -15.7679 | 1935.25 | 27.8022 | 1931.11 | 23.2418 | 1931.11 | -36.1895 | 1932.49 | -3.03179 | 1979.33 | -10.8943 | 1952.62 | -46.7881 | 1809.32 | 0.198975 | 1859.36 | -6.45054 | 1907.18 | -0.10337 |  |  | 1903.4 | 0 | 1906.86 | 18.235
1896.53 | -17.6807 | 1935.94 | -5.63419 | 1931.8 | 7.88947 | 1931.8 | 4.63424 | 1933.18 | 1.90992 | 1980.02 | -60.0018 | 1953.31 | 19.8689 | 1810.02 | 0.0603027 | 1860.06 | 8.46367 | 1907.88 | 4.92298 |  |  | 1904.1 | 0 | 1907.55 | 78.9714
1897.22 | -18.9215 | 1936.63 | -13.3942 | 1932.49 | -8.18101 | 1932.49 | 36.4234 | 1933.87 | -8.30734 | 1980.7 | -10.9733 | 1954 | -8.03632 | 1810.72 | -0.592285 | 1860.75 | 8.78974 | 1908.57 | -13.2442 |  |  | 1904.79 | 0 | 1908.24 | -284.325
1897.91 | -22.9999 | 1937.32 | -22.7326 | 1933.18 | -5.00247 | 1933.18 | 81.4574 | 1934.56 | 4.52033 | 1981.39 | 8.33969 | 1954.68 | -75.285 | 1811.42 | -0.517822 | 1861.45 | -9.11581 | 1909.26 | -9.13529 |  |  | 1905.48 | 0 | 1908.93 | 130.59
1898.61 | -30.565 | 1938.01 | -29.3692 | 1933.87 | -0.419539 | 1933.87 | 69.4552 | 1935.25 | 0.098506 | 1982.07 | 11.816 | 1955.37 | 0.887446 | 1812.12 | -0.727417 | 1862.14 | -2.2825 | 1909.95 | -32.4451 |  |  | 1906.17 | 0 | 1909.62 | 22.3028
1899.3 | -34.0402 | 1938.7 | -11.8733 | 1934.56 | 3.00433 | 1934.56 | 56.5977 | 1935.94 | -3.08105 | 1982.75 | 33.1042 | 1956.05 | 46.2458 | 1812.83 | -0.802124 | 1862.84 | -21.7192 | 1910.64 | -40.0686 |  |  | 1906.86 | 0 | 1910.31 | 2.80538
1899.99 | -30.0997 | 1939.39 | 33.7187 | 1935.25 | 17.4606 | 1935.25 | 0.847906 | 1936.63 | -5.68051 | 1983.43 | 25.1946 | 1956.74 | 121.531 | 1813.53 | -0.567871 | 1863.53 | -13.3547 | 1911.33 | -72.6688 |  |  | 1907.55 | 0 | 1911 | -12.2034
1900.69 | -16.7846 | 1940.08 | 58.9112 | 1935.94 | -0.76797 | 1935.94 | -12.8136 | 1937.32 | -2.67061 | 1984.12 | 28.3813 | 1957.43 | -14.988 | 1814.23 | -0.46167 | 1864.23 | 30.3955 | 1912.02 | -51.0904 |  |  | 1908.24 | 0 | 1911.69 | -154.997
1901.38 | -9.71348 | 1940.77 | 68.8892 | 1936.63 | -31.6432 | 1936.63 | -23.2516 | 1938.01 | -18.5191 | 1984.8 | 18.3473 | 1958.11 | -74.0525 | 1814.93 | -0.61145 | 1864.92 | 47.3228 | 1912.71 | -66.1824 |  |  | 1908.93 | 0 | 1912.38 | -35.7686
1902.07 | -10.0179 | 1941.46 | 67.6967 | 1937.32 | -70.0666 | 1937.32 | 2.3025 | 1938.7 | -26.3449 | 1985.48 | -0.588167 | 1958.8 | -0.0493026 | 1815.63 | -0.135376 | 1865.62 | 42.5452 | 1913.4 | -85.3058 |  |  | 1909.62 | 0 | 1913.07 | -69.1526
1902.76 | -11.0117 | 1942.14 | 51.4048 | 1938.01 | -75.517 | 1938.01 | -11.0447 | 1939.39 | 0 | 1986.17 | -16.934 | 1959.48 | 2.51443 | 1816.33 | -0.117188 | 1866.31 | 47.3228 | 1914.09 | -45.754 |  |  | 1910.31 | 0 | 1913.76 | 26.09
1903.46 | -13.8206 | 1942.83 | 41.0869 | 1938.7 | -56.8511 | 1938.7 | -10.2772 | 1940.08 | 23.3131 | 1986.85 | -30.6813 | 1960.17 | 27.4615 | 1817.03 | -0.00012207 | 1867.01 | -9.05911 | 1914.78 | 2.27413 |  |  | 1911 | 0 | 1914.45 | 118.247
1904.15 | -13.4415 | 1943.52 | 47.7293 | 1939.39 | -43.9449 | 1939.39 | -3.12117 | 1940.77 | -0.842773 | 1987.53 | -65.2602 | 1960.85 | -29.6801 | 1817.74 | 0.112061 | 1867.7 | 0 | 1915.47 | 25.584 |  |  | 1911.69 | 0 | 1915.14 | -150.649
1904.84 | -9.60434 | 1944.21 | 56.2612 | 1940.08 | -34.0147 | 1940.08 | -3.66939 | 1941.46 | 4.70092 | 1988.21 | -77.7522 | 1961.54 | -33.2792 | 1818.44 | 0.173462 | 1868.4 | -11.1573 | 1916.16 | 43.3377 |  |  | 1912.38 | -1.62758 | 1915.83 | -290.778
1905.54 | -17.3303 | 1944.9 | 67.76 | 1940.77 | -55.3543 | 1940.77 | 4.10065 | 1942.14 | 1.94823 | 1988.9 | -58.6851 | 1962.22 | -19.721 | 1819.14 | 0.071167 | 1869.09 | 3.04806 | 1916.85 | 17.1852 |  |  | 1913.07 | 0.116256 | 1916.52 | -249.959
1906.23 | -6.30715 | 1945.59 | 78.3774 | 1941.46 | -3.56253 | 1941.46 | 3.83751 | 1942.83 | -19.641 | 1989.58 | -70.3957 | 1962.91 | -12.9666 | 1819.84 | 0.29895 | 1869.79 | 14.9567 | 1917.54 | 25.6486 |  |  | 1913.76 | 0 | 1917.21 | -37.031
1906.92 | -3.05593 | 1946.28 | 115.795 | 1942.14 | 8.04591 | 1942.14 | -22.009 | 1943.52 | -14.3217 | 1990.26 | -49.09 | 1963.59 | -17.8968 | 1820.54 | 0.50769 | 1870.48 | 6.02523 | 1918.23 | -24.9379 |  |  | 1914.45 | -0.813789 | 1917.89 | -41.5196
1907.61 | -1.59689 | 1946.96 | 123.797 | 1942.83 | 0.913742 | 1942.83 | 2.90188 | 1944.21 | -1.4557 | 1990.95 | -2.22099 | 1964.28 | 43.1397 | 1821.24 | 0.467407 | 1871.17 | -15.2261 | 1918.92 | -86.3653 |  |  | 1915.14 | -0.465022 | 1918.58 | -42.3612
1908.31 | 4.75621 | 1947.65 | 114.994 | 1943.52 | 14.2999 | 1943.52 | 22.316 | 1944.9 | -24.7961 | 1991.63 | 21.0511 | 1964.96 | 37.5686 | 1821.94 | 0.378662 | 1871.87 | -2.87793 | 1919.61 | -60.9881 |  |  | 1915.83 | 2.67388 | 1919.27 | -33.6646
1909 | 8.17403 | 1948.34 | 99.353 | 1944.21 | -22.7262 | 1944.21 | 29.2016 | 1945.59 | -11.4103 | 1992.31 | 17.3992 | 1965.65 | 6.80375 | 1822.64 | 0.184204 | 1872.56 | 9.82466 | 1920.3 | -43.6866 |  |  | 1916.52 | 0.813789 | 1919.96 | 721.964
1909.69 | 12.5167 | 1949.03 | 73.3366 | 1944.9 | -34.0111 | 1944.9 | 19.4726 | 1946.28 | 13.3257 | 1992.99 | 19.1023 | 1966.33 | 3.59909 | 1823.34 | 0.0452881 | 1873.26 | 0 | 1920.99 | -30.2227 |  |  | 1917.21 | 0.813789 | 1920.65 | 6.45237
1910.38 | 30.0308 | 1949.72 | 36.9794 | 1945.59 | -64.2962 | 1945.59 | -0.0730953 | 1946.96 | 2.39151 | 1993.68 | 37.8095 | 1967.02 | 22.6299 | 1824.04 | 0.0911865 | 1873.95 | -24.4837 | 1921.68 | -29.0985 |  |  | 1917.89 | 1.86009 | 1921.34 | 0
1911.07 | 35.7405 | 1950.41 | 1.85502 | 1946.28 | -53.4521 | 1946.28 | -3.91791 | 1947.65 | -7.51382 | 1994.36 | -7.3477 | 1967.7 | -9.02237 | 1824.75 | 0.148193 | 1874.64 | -7.71229 | 1922.36 | -50.6382 |  |  | 1918.58 | 1.16256 | 1922.03 | -184.454
1911.77 | 25.3435 | 1951.09 | 21.5055 | 1946.96 | -58.2413 | 1946.96 | -0.78212 | 1948.34 | -18.2291 | 1995.04 | -14.3355 | 1968.39 | 10.0577 | 1825.44 | 0.263672 | 1875.34 | -15.5096 | 1923.05 | -40.5984 |  |  | 1919.27 | 0.581278 | 1922.72 | 0
1912.46 | 15.0958 | 1951.78 | 22.1104 | 1947.65 | -34.9675 | 1947.65 | -0.328929 | 1949.03 | -10.1735 | 1995.72 | -4.91603 | 1969.07 | 46.6895 | 1826.15 | 0.0140381 | 1876.03 | -4.67841 | 1923.74 | -0.0516848 |  |  | 1919.96 | 1.74383 | 1923.41 | -334.962
1913.15 | 2.84339 | 1952.47 | 44.0596 | 1948.34 | -16.554 | 1948.34 | -9.88249 | 1949.72 | 0.120396 | 1996.4 | -42.6465 | 1969.76 | 33.0327 | 1826.85 | -0.126709 | 1876.73 | 16.3603 | 1924.43 | 41.4641 |  |  | 1920.65 | 0.116256 | 1924.09 | -41.3793
1913.84 | 0.298699 | 1953.16 | 27.6813 | 1949.03 | -32.4147 | 1949.03 | 1.25724 | 1950.41 | 6.879 | 1997.08 | 15.5294 | 1970.44 | -6.85306 | 1827.55 | -0.0755615 | 1877.42 | 0.396956 | 1925.12 | 65.7689 |  |  | 1921.34 | -0.581278 | 1924.78 | 1.40269
1914.53 | 2.86637 | 1953.85 | -5.17331 | 1949.72 | -60.0368 | 1949.72 | -0.0438572 | 1951.09 | -0.711432 | 1997.77 | 29.0748 | 1971.13 | 18.6364 | 1828.25 | 0.194702 | 1878.11 | -17.4802 | 1925.81 | 92.8905 |  |  | 1922.03 | -0.813789 | 1925.47 | 169.725
1915.22 | -2.91806 | 1954.53 | 26.1488 | 1950.41 | -94.6558 | 1950.41 | 18.6101 | 1951.78 | 1.21491 | 1998.45 | 1.28168 | 1971.81 | 3.25397 | 1828.95 | 0.360352 | 1878.81 | -13.5816 | 1926.5 | 102.129 |  |  | 1922.72 | -0.697533 | 1926.16 | 276.891
1915.92 | -13.4932 | 1955.22 | 51.0879 | 1951.09 | -109.93 | 1951.09 | 0.694406 | 1952.47 | 1.00148 | 1999.13 | -5.55686 | 1972.5 | 37.8644 | 1829.65 | 0.362427 | 1879.5 | -11.9937 | 1927.19 | 101.47 |  |  | 1923.41 | -0.116256 | 1926.85 | 171.689
1916.61 | -23.132 | 1955.91 | 56.3361 | 1951.78 | -94.1616 | 1951.78 | -27.8055 | 1953.16 | -0.96317 | 1999.81 | 28.9255 | 1973.18 | 25.095 | 1830.35 | 0.444336 | 1880.19 | 5.58574 | 1927.88 | 82.3727 |  |  | 1924.09 | 0.348767 | 1927.54 | 77.9896
1917.3 | -23.4824 | 1956.6 | 8.27845 | 1952.47 | -61.9282 | 1952.47 | -62.0945 | 1953.85 | -8.99688 |  |  | 1973.86 | -16.1219 | 1831.05 | 0.161255 | 1880.89 | 0 | 1928.56 | 44.9529 |  |  | 1924.78 | 0.465022 | 1928.22 | 39.9767
1917.99 | -20.2656 | 1957.28 | -57.5286 | 1953.16 | -39.1736 | 1953.16 | -49.5659 | 1954.53 | 2.47359 |  |  | 1974.55 | -63.1073 | 1831.75 | -0.28772 | 1881.58 | 24.668 | 1929.25 | 0.361794 |  |  | 1925.47 | 0 | 1928.91 | -144.197
1918.68 | -11.902 | 1957.97 | -114.493 | 1953.85 | -38.3772 | 1953.85 | -33.9016 | 1955.22 | -14.3983 |  |  | 1975.23 | 61.0366 | 1832.45 | -0.63916 | 1882.27 | -0.028354 | 1929.94 | 19.7953 |  |  | 1926.16 | 0 | 1929.6 | -425.997
1919.37 | -3.33165 | 1958.66 | -137.611 | 1954.53 | -18.9468 | 1954.53 | -14.1366 | 1955.91 | -1.30247 |  |  | 1975.92 | -5.96561 | 1833.15 | -0.608032 | 1882.97 | 15.1977 | 1930.63 | 6.33139 |  |  | 1926.85 | 0 | 1930.29 | -175.477
1920.06 | 0.677818 | 1959.35 | -123.03 | 1955.22 | -1.79904 | 1955.22 | -17.4259 | 1956.6 | -26.4653 |  |  | 1976.6 | 19.4252 | 1833.85 | -0.188721 | 1883.66 | 0.028354 | 1931.32 | -13.4122 |  |  | 1927.54 | 0 | 1930.98 | -5.47049
1920.75 | 9.30564 | 1960.03 | -88.1537 | 1955.91 | -12.412 | 1955.91 | 32.7613 | 1957.28 | -2.18355 |  |  | 1977.28 | 5.42328 | 1834.54 | 0.247925 | 1884.35 | -0.453664 | 1932.01 | -1.69268 |  |  | 1928.22 | 0 | 1931.66 | 245.33
1921.45 | 6.84711 | 1960.72 | -78.7288 | 1956.6 | -22.5307 | 1956.6 | 6.33737 | 1957.97 | 13.0958 |  |  | 1977.97 | 3.69769 | 1835.24 | 0.480835 | 1885.05 | 7.54217 | 1932.69 | 22.6767 |  |  | 1928.91 | 0 | 1932.35 | 82.899
1922.14 | -1.92431 | 1961.41 | -44.3822 | 1957.28 | -11.0218 | 1957.28 | 34.7715 | 1958.66 | 36.6825 |  |  | 1978.65 | -3.50048 | 1835.94 | 0.231201 | 1885.74 | 10.4768 | 1933.38 | 37.4069 |  |  | 1929.6 | 0 | 1933.04 | 0.701345
1922.83 | -5.54892 | 1962.09 | -10.698 | 1957.97 | -14.7194 | 1957.97 | 0.0730953 | 1959.35 | 0 |  |  | 1979.33 | 29.335 | 1836.64 | 0.532104 | 1886.43 | 8.33608 | 1934.07 | 31.5665 |  |  | 1930.29 | 0 | 1933.73 | 190.906
1923.52 | -17.3992 | 1962.78 | -0.835334 | 1958.66 | 7.04328 | 1958.66 | -28.8434 | 1960.03 | -1.32983 |  |  | 1980.02 | 2.56373 | 1837.34 | 0.627075 | 1887.12 | -34.1524 | 1934.76 | 0.116291 |  |  | 1930.98 | 0 | 1934.42 | 763.484
1924.21 | -24.7346 | 1963.47 | 2.25828 | 1959.35 | -12.9488 | 1959.35 | -37.8049 | 1960.72 | 3.48602 |  |  | 1980.7 | -15.1359 | 1838.04 | 0.916382 | 1887.82 | -7.0885 | 1935.45 | -2.75222 |  |  | 1931.66 | 0 | 1935.1 | 290.637
1924.9 | -25.3952 | 1964.16 | 5.6918 | 1960.03 | -22.8613 | 1960.03 | -54.5291 | 1961.41 | 1.5159 |  |  | 1981.39 | -34.7583 | 1838.74 | 1.35291 | 1888.51 | 1.55947 | 1936.13 | -24.7312 |  |  | 1932.35 | 0 | 1935.79 | 115.161
1925.59 | -27.3655 | 1964.84 | 21.2463 | 1960.72 | -50.0851 | 1960.72 | -38.9452 | 1962.09 | 0.366661 |  |  | 1982.07 | 54.9231 | 1839.44 | 1.44629 | 1889.2 | 4.35234 | 1936.82 | -0.697745 |  |  | 1933.04 | 0 | 1936.48 | 0
1926.28 | -33.2705 | 1965.53 | 24.2132 | 1961.41 | -37.3781 | 1961.41 | -1.43267 | 1962.78 | 39.3914 |  |  | 1982.75 | 172.066 | 1840.14 | 1.14746 | 1889.9 | -1.7863 | 1937.51 | 25.8424 |  |  | 1933.73 | 0 | 1937.16 | 50.6371
1926.97 | -41.3814 | 1966.21 | 1.95872 | 1962.09 | -30.4984 | 1962.09 | 34.8884 | 1963.47 | 13.0739 |  |  | 1983.43 | 2.95815 | 1840.84 | 0.470947 | 1890.59 | -15.538 | 1938.2 | -4.16063 |  |  | 1934.42 | 0 | 1937.85 | 43.7639
1927.66 | -44.219 | 1966.9 | -42.8152 | 1962.78 | -25.1688 | 1962.78 | 43.9303 | 1964.16 | -6.80238 |  |  | 1984.12 | 95.4991 | 1841.54 | -0.177002 | 1891.28 | -7.07432 | 1938.88 | -27.0182 |  |  | 1935.1 | 0 | 1938.54 | 2.94565
1928.35 | -52.6573 | 1967.59 | -78.3889 | 1963.47 | -12.0742 | 1963.47 | -2.21479 | 1964.84 | 20.4126 |  |  | 1984.8 | 72.7706 | 1842.24 | -0.438477 | 1891.97 | 0.680496 | 1939.57 | -23.3357 |  |  | 1935.79 | 0 | 1939.23 | -163.273
1929.04 | -59.7169 | 1968.27 | -106.468 | 1964.16 | -1.67105 | 1964.16 | 3.63284 | 1965.53 | 9.37448 |  |  | 1985.48 | -25.9825 | 1842.94 | -0.621582 | 1892.67 | -1.61618 | 1940.26 | -2.24829 |  |  | 1936.48 | 0 | 1939.91 | -11.9229
1929.73 | -61.0266 | 1968.96 | -87.7159 | 1964.84 | 19.5086 | 1964.84 | 10.8108 | 1966.21 | 9.67548 |  |  | 1986.17 | -7.14887 | 1843.63 | -0.34375 | 1893.36 | 13.5674 | 1940.95 | 0.555612 |  |  | 1937.16 | 0 | 1940.6 | -112.355
1930.42 | -63.6172 | 1969.65 | -73.5728 | 1965.53 | 7.91791 | 1965.53 | -1.51307 | 1966.9 | 0 |  |  | 1986.85 | 6.50794 | 1844.33 | -0.300903 | 1894.05 | 27.4041 | 1941.64 | 1.57639 |  |  | 1937.85 | 0 | 1941.29 | 109.831
1931.11 | -42.783 | 1970.33 | -49.5209 | 1966.21 | -20.9876 | 1966.21 | 5.29941 | 1967.59 | -7.51382 |  |  | 1987.53 | 0 | 1845.03 | -0.381592 | 1894.74 | -1.38935 | 1942.32 | -14.4459 |  |  | 1938.54 | 0 | 1941.97 | 196.517
1931.8 | -47.8321 | 1971.02 | -63.4797 | 1966.9 | -46.9351 | 1966.9 | 9.13692 | 1968.27 | 0.547255 |  |  | 1988.21 | 73.7073 | 1845.73 | -0.553467 | 1895.43 | -8.49203 | 1943.01 | 44.8883 |  |  | 1939.23 | 0 | 1942.66 | 264.126
1932.49 | -35.4131 | 1971.7 | -77.0754 | 1967.59 | -60.9078 | 1967.59 | 2.60219 | 1968.96 | -6.63273 |  |  | 1988.9 | 0 | 1846.43 | -0.245117 | 1896.13 | 16.0342 | 1943.7 | 64.1021 |  |  | 1939.91 | 0 | 1943.35 | 150.228
1933.18 | -17.9507 | 1972.39 | -84.1499 | 1968.27 | -35.1346 | 1968.27 | 0.0877144 | 1969.65 | -0.191539 |  |  | 1989.58 | -16.2698 | 1847.13 | -0.236328 | 1896.82 | 14.1203 | 1944.38 | 93.9371 |  |  | 1940.6 | 0 | 1944.03 | 551.958
1933.87 | -6.27843 | 1973.08 | -55.7543 | 1968.96 | 4.30561 | 1968.96 | 13.5519 | 1970.33 | -1.00695 |  |  | 1990.26 | 13.9033 | 1847.82 | -0.2052 | 1897.51 | 1.7863 | 1945.07 | 86.4041 |  |  | 1941.29 | 0 | 1944.72 | -2.38457
1934.56 | 0.201048 | 1973.76 | -30.1412 | 1969.65 | 11.3276 | 1969.65 | -4.17374 | 1971.02 | -42.6093 |  |  | 1990.95 | 7.6419 | 1848.52 | -0.575562 | 1898.2 | -6.33712 | 1945.76 | -24.2273 |  |  | 1941.97 | 0 | 1945.41 | -52.0398
1935.25 | 9.31713 | 1974.45 | 30.9131 | 1970.33 | -9.66362 | 1970.33 | -16.4391 | 1971.7 | -21.042 |  |  | 1991.63 | 5.91631 | 1849.22 | -1.07971 | 1898.89 | -0.538726 | 1946.44 | -25.2222 |  |  | 1942.66 | 0.116256 | 1946.09 | -731.362
1935.94 | -7.47897 | 1975.13 | 52.3553 | 1971.02 | -9.09831 | 1971.02 | -8.59601 | 1972.39 | -5.66409 |  |  | 1992.31 | -11.4382 | 1849.92 | -0.677734 | 1899.58 | -0.552903 | 1947.13 | -63.0296 |  |  | 1943.35 | 0.465022 | 1946.78 | 0
1936.63 | -18.8813 | 1975.82 | 26.0164 | 1971.7 | -43.8667 | 1971.7 | 0 | 1973.08 | 0.186067 |  |  | 1992.99 | -13.4103 | 1850.62 | -0.447388 | 1900.27 | 13.4256 | 1947.82 | -80.3182 |  |  | 1944.03 | 0.697533 | 1947.47 | -538.493
1937.32 | -35.7233 | 1976.51 | 0.385982 | 1972.39 | -37.6127 | 1972.39 | 2.18555 | 1973.76 | -0.180594 |  |  | 1993.68 | -20.0168 | 1851.31 | -0.348877 | 1900.96 | -5.9827 | 1948.5 | -77.4755 |  |  | 1944.72 | 1.0463 | 1948.15 | 818.189
1938.01 | -53.45 | 1977.19 | -2.49448 | 1973.08 | -10.0725 | 1973.08 | 16.1102 | 1974.45 | -15.6953 |  |  | 1994.36 | 21.5945 | 1852.01 | -0.204102 | 1901.66 | -33.6562 | 1949.19 | -33.8923 |  |  | 1945.41 | 1.27881 | 1948.84 | 574.963
1938.7 | -66.4204 | 1977.88 | -36.4782 | 1973.76 | -10.0512 | 1973.76 | 22.9592 | 1975.13 | 27.1001 |  |  | 1995.04 | 11.6847 | 1852.71 | 0.120483 | 1902.35 | 3.58678 | 1949.88 | -0.826957 |  |  | 1946.09 | 0 | 1949.52 | 0
1939.39 | -61.0553 | 1978.56 | -89.0179 | 1974.45 | -0.76797 | 1974.45 | 18.8513 | 1975.82 | 16.144 |  |  | 1995.72 | 4.43723 | 1853.41 | 0.329102 | 1903.04 | 25.3768 | 1950.57 | 1.87357 |  |  | 1946.78 | 0
1940.08 | -49.4233 | 1979.25 | -119.245 | 1975.13 | 5.32246 | 1975.13 | -1.228 | 1976.51 | 60.5429 |  |  | 1996.4 | -30.8634 | 1854.1 | 0.554932 | 1903.73 | 4.99031 | 1951.25 | -2.132 |  |  | 1947.47 | 0
1940.77 | -37.1077 | 1979.93 | -134.028 | 1975.82 | 21.8551 | 1975.82 | -13.8954 | 1977.19 | 17.8679 |  |  | 1997.08 | -45.2104 | 1854.8 | 0.530151 | 1904.42 | 10.5193 | 1951.94 | -16.9268 |  |  | 1948.15 | 3.48767
1941.46 | -23.7236 | 1980.62 | -124.09 | 1976.51 | 16.65 | 1976.51 | -16.8119 | 1977.88 | 0 |  |  | 1997.77 | 68.7278 | 1855.5 | 0.318604 | 1905.11 | -1.43188 | 1952.62 | -45.1338 |  |  | 1948.84 | 3.48767
1942.14 | -10.9829 | 1981.3 | -147.537 | 1977.19 | 13.123 | 1977.19 | -5.24094 | 1978.56 | -12.0889 |  |  |  |  | 1856.2 | 0.060791 | 1905.8 | -7.83988 | 1953.31 | -43.2989 |  |  | 1949.52 | 3.48767
1942.83 | 0.195303 | 1981.99 | -124.574 | 1977.88 | 4.07451 | 1977.88 | -51.6126 | 1979.25 | -2.35867 |  |  |  |  | 1856.89 | -0.0649414 | 1906.49 | 6.36547 | 1954 | -27.3542
1943.52 | 5.75571 | 1982.67 | -97.256 | 1978.56 | 36.3328 | 1978.56 | -70.4858 | 1979.93 | -7.89142 |  |  |  |  | 1857.59 | -1.05066 | 1907.18 | -3.47337 | 1954.68 | -1.8865
1944.21 | 3.29144 | 1983.36 | -59.5219 | 1979.25 | 25.7483 | 1979.25 | -81.1066 | 1980.62 | -3.98949 |  |  |  |  | 1858.29 | -1.00159 | 1907.88 | 2.62275 | 1955.37 | 32.135
1944.9 | -7.57663 | 1984.04 | -8.79117 | 1979.93 | 29.9615 | 1979.93 | -100.119 | 1981.3 | -10.1461 |  |  |  |  | 1858.99 | -0.44458 | 1908.57 | 8.03836 | 1956.05 | 34.3187
1945.59 | 1.36712 | 1984.73 | 46.9804 | 1980.62 | 36.1053 | 1980.62 | -28.8873 | 1981.99 | 5.78996 |  |  |  |  | 1859.68 | -0.126099 | 1909.26 | -0.269363 | 1956.74 | -10.7763
1946.28 | 15.1992 | 1985.41 | 45.978 | 1981.3 | 77.4583 | 1981.3 | 5.18977 | 1982.67 | 0 |  |  |  |  | 1860.38 | 0.150269 | 1909.95 | 9.51277 | 1957.43 | -67.9268
1946.96 | 11.8733 | 1986.1 | 39.9693 | 1981.99 | 85.8775 | 1981.99 | 55.282 | 1983.36 | -17.0579 |  |  |  |  | 1861.08 | 0.21106 | 1910.64 | 2.22579 | 1958.11 | -105.695
1947.65 | -0.511236 | 1986.78 | 20.0711 | 1982.67 | 83.6269 | 1982.67 | 93.6571 | 1984.04 | -10.5237 |  |  |  |  | 1861.77 | 0.38208 | 1911.33 | -9.371 | 1958.8 | -60.8976
1948.34 | -6.94476 | 1987.47 | 44.1748 | 1983.36 | 61.7967 | 1983.36 | 96.0911 | 1984.73 | -0.432332 |  |  |  |  | 1862.47 | 0.522705 | 1912.02 | -22.91 | 1959.48 | -2.64885
1949.03 | -23.1262 | 1988.15 | 42.0375 | 1984.04 | 53.1357 | 1984.04 | 58.1181 | 1985.41 | -17.4356 |  |  |  |  | 1863.17 | 0.78833 | 1912.71 | 0 | 1960.17 | 5.1168
1949.72 | -41.1114 | 1988.83 | -3.32406 | 1984.73 | 29.1224 | 1984.73 | 0.0219286 | 1986.1 | -1.84972 |  |  |  |  | 1863.86 | 0.522949 | 1913.4 | 0 | 1960.85 | 15.2987
1950.41 | -35.5682 | 1989.52 | -21.206 | 1985.41 | 8.78899 | 1985.41 | -2.36098 | 1986.78 | 0.892026 |  |  |  |  | 1864.56 | 0.102905 | 1914.09 | -39.5255 | 1961.54 | 3.24322
1951.09 | -35.9933 | 1990.2 | -64.3035 | 1986.1 | -1.06662 | 1986.1 | -24.0849 | 1987.47 | 11.6511 |  |  |  |  | 1865.26 | -0.26001 | 1914.78 | -48.9674 | 1962.22 | -10.3628
1951.78 | -45.5976 | 1990.89 | -103.967 | 1986.78 | 2.83011 | 1986.78 | -0.343548 | 1988.15 | 0.049253 |  |  |  |  | 1865.95 | 0.353638 | 1915.47 | -5.59992 | 1962.91 | 3.73423
1952.47 | -43.9663 | 1991.57 | -62.2123 | 1987.47 | 16.1274 | 1987.47 | -40.7872 | 1988.83 | 3.17955 |  |  |  |  | 1866.65 | 0.536987 | 1916.16 | 8.29355 | 1963.59 | 16.9009
1953.16 | -26.7508 | 1992.26 | -35.0149 | 1988.15 | 23.4302 | 1988.15 | -16.0737 | 1989.52 | -0.0437804 |  |  |  |  | 1867.35 | 0.487549 | 1916.85 | 2.06984 | 1964.28 | 0.710666
1953.85 | -16.417 | 1992.94 | -12.7028 | 1988.83 | 36.027 | 1988.83 | -29.4793 | 1990.2 | 12.2476 |  |  |  |  | 1868.04 | 0.52417 | 1917.54 | -4.18222 | 1964.96 | -16.8234
1954.53 | -11.1266 | 1993.62 | 17.2194 | 1989.52 | -3.49853 | 1989.52 | 3.55243 | 1990.89 | -2.19997 |  |  |  |  | 1868.74 | 0.643677 | 1918.23 | 19.9329 | 1965.65 | -0.723587
1955.22 | -24.5336 | 1994.31 | -9.44216 | 1990.2 | 8.533 | 1990.2 | 24.0776 | 1991.57 | -11.766 |  |  |  |  | 1869.43 | 0.791382 | 1918.92 | -7.59887 | 1966.33 | 36.6187
1955.91 | -19.8405 | 1994.99 | -52.5454 | 1990.89 | 34.2031 | 1990.89 | -11.2567 | 1992.26 | 0 |  |  |  |  | 1870.13 | 0.696899 | 1919.61 | -0.595434 | 1967.02 | 33.0524
1956.6 | -19.134 | 1995.67 | -6.86703 | 1991.57 | 44.5529 | 1991.57 | 3.377 | 1992.94 | -24.1011 |  |  |  |  | 1870.83 | 0.407104 | 1920.3 | -0.467841 | 1967.7 | 0.400557
1957.28 | 6.19801 | 1996.36 | 21.2348 | 1992.26 | 7.31349 | 1992.26 | -3.2235 | 1993.62 | 13.6978 |  |  |  |  | 1871.52 | 0.17041 | 1920.99 | 29.0061 | 1968.39 | -24.8087
1957.97 | 1.6371 | 1997.04 | 24.121 | 1992.94 | -28.0131 | 1992.94 | 5.40906 | 1994.31 | 15.3232 |  |  |  |  | 1872.22 | 0.0257568 | 1921.68 | -9.15835 | 1969.07 | -57.7836
1958.66 | -0.51698 | 1997.72 | 29.6861 | 1993.62 | -8.82454 | 1993.62 | -3.6767 | 1994.99 | -3.14672 |  |  |  |  | 1872.91 | -0.0769043 | 1922.36 | -7.30116 | 1969.76 | -64.6448
1959.35 | 18.8985 | 1998.41 | 30.0029 | 1994.31 | 17.1584 | 1994.31 | 14.1878 | 1995.67 | -53.6858 |  |  |  |  | 1873.61 | -0.0498047 | 1923.05 | 0 | 1970.44 | -55.0572
1960.03 | 12.4477 | 1999.09 | 24.0288 | 1994.99 | 32.6601 | 1994.99 | 2.55834 | 1996.36 | 2.05768 |  |  |  |  | 1874.31 | 0.071167 | 1923.74 | -55.4179 | 1971.13 | -43.9708
1960.72 | 3.04444 | 1999.77 | 32.3418 | 1995.67 | 39.5824 | 1995.67 | -2.9896 | 1997.04 | -2.81837 |  |  |  |  | 1875 | 0.479492 | 1924.43 | 4.19639 | 1971.81 | -32.8845
1961.41 | 19.0191 |  |  | 1996.36 | 37.6839 | 1996.36 | 3.95446 | 1997.72 | -4.27406 |  |  |  |  | 1875.7 | 0.469238 | 1925.12 | 13.0428 | 1972.5 | -21.7722
1962.09 | 23.2526 |  |  | 1997.04 | -27.9456 | 1997.04 | -11.8561 | 1998.41 | -35.4074 |  |  |  |  | 1876.39 | 0.41272 | 1925.81 | 0 | 1973.18 | -10.6858
1962.78 | 25.9869 |  |  | 1997.72 | 5.1198 | 1997.72 | -7.22182 | 1999.09 | -9.68642 |  |  |  |  | 1877.09 | 0.350952 | 1926.5 | 0 | 1973.86 | 0.0129212
1963.47 | 19.4614 |  |  | 1998.41 | 7.74014 | 1998.41 | 15.3866 | 1999.77 | 5.63673 |  |  |  |  | 1877.78 | 0.216064 | 1927.19 | 0 | 1974.55 | 2.33874
1964.16 | 9.48371 |  |  | 1999.09 | -3.3172 | 1999.09 | 28.2879 | [6 empty] | 1878.48 | -0.00622559 | 1927.88 | 5.17461 | 1975.23 | 2.50671
1964.84 | -39.0664 |  |  | 1999.77 | -10.5276 | 1999.77 | 59.3388 | [6 empty] | 1879.17 | -0.06604 | 1928.56 | -10.5335 | 1975.92 | 2.67469
1965.53 | -6.81265 | [12 empty] | 1879.87 | -0.0546875 | 1929.25 | -1.06328 | 1976.6 | 2.84266
1966.21 | 0.603143 | [12 empty] | 1880.56 | 0.123291 | 1929.94 | -25.1642 | 1977.28 | 3.01064
1966.9 | 0.620376 | [12 empty] | 1881.26 | 0.179321 | 1930.63 | 0 | 1977.97 | 3.17862
1967.59 | 0.195303 | [12 empty] | 1881.95 | 0.356567 | 1931.32 | 12.5325 | 1978.65 | 3.34659
1968.27 | 1.84964 | [12 empty] | 1882.65 | 0.638062 | 1932.01 | -4.89107 | 1979.33 | 3.51457
1968.96 | 3.54993 | [12 empty] | 1883.34 | 0.837891 | 1932.69 | 0.652142 | 1980.02 | 3.68254
1969.65 | 3.38335 | [12 empty] | 1884.04 | 0.810669 | 1933.38 | 8.26519 | 1980.7 | 3.85052
1970.33 | -8.01319 | [12 empty] | 1884.73 | 0.317139 | 1934.07 | 0 | 1981.39 | 4.01849
1971.02 | 2.31492 | [12 empty] | 1885.43 | 0.0142822 | 1934.76 | 0.893151 | 1982.07 | 4.17355
1971.7 | 11.879 | [12 empty] | 1886.12 | -0.0286865 | 1935.45 | 0 | 1982.75 | 4.34152
1972.39 | 16.3883 | [12 empty] | 1886.82 | 0.0145264 | 1936.13 | -0.326071 | 1983.43 | 4.5095
1973.08 | 16.2447 | [12 empty] | 1887.51 | -0.079834 | 1936.82 | 27.872 | 1984.12 | 4.67747
1973.76 | 8.50145 | [12 empty] | 1888.2 | -0.379028 | 1937.51 | 21.0529 | 1984.8 | 4.84545
1974.45 | 6.2612 | [12 empty] | 1888.9 | -0.303589 | 1938.2 | 0 | 1985.48 | 5.01343
1975.13 | 3.1306 | [12 empty] | 1889.59 | -0.165894 | 1938.88 | -6.167 | 1986.17 | 5.1814
1975.82 | 0.25849 | [12 empty] | 1890.29 | -0.0366211 | 1939.57 | 0 | 1986.85 | 5.34938
1976.51 | -10.7532 | [12 empty] | 1890.98 | 0.0969238 | 1940.26 | 25.1784 | 1987.53 | 5.51735
1977.19 | -4.77345 | [12 empty] | 1891.67 | 0.103516 | 1940.95 | 3.62931 | 1988.21 | 5.68533
1977.88 | -2.80318 | [12 empty] | 1892.37 | 0.298218 | 1941.64 | -5.72751 | 1988.9 | 8.73473
1978.56 | -1.93006 | [12 empty] | 1893.06 | 0.302124 | 1942.32 | -0.737204 | 1989.58 | -0.0387636
1979.25 | -1.75773 | [12 empty] | 1893.76 | 0.713501 | 1943.01 | -21.4782 | 1990.26 | -8.28249
1979.93 | -2.5849 | [12 empty] | 1894.45 | 0.87854 | 1943.7 | 10.4485 | 1990.95 | -6.2151
1980.62 | 3.59014 | [12 empty] | 1895.14 | 0.84668 | 1944.38 | 13.9076 | 1991.63 | -4.16063
1981.3 | 15.4577 | [12 empty] | 1895.84 | 0.567749 | 1945.07 | 4.84854 | 1992.31 | -3.87636
1981.99 | 6.41055 | [12 empty] | 1896.53 | 0.388428 | 1945.76 | 0 | 1992.99 | -10.7246
1982.67 | -12.8843 | [12 empty] | 1897.22 | 0.310913 | 1946.44 | -3.5159 | 1993.68 | -13.9291
1983.36 | -28.3018 | [12 empty] | 1897.92 | 0.327393 | 1947.13 | -4.38069 | 1994.36 | -11.8746
1984.04 | -33.8622 | [12 empty] | 1898.61 | 0.275757 | 1947.82 | -9.30011 | 1995.04 | -9.82011
1984.73 | -39.5777 | [12 empty] | 1899.3 | 0.127808 | 1948.5 | -8.6338 | 1995.72 | -7.75272
1985.41 | -14.0389 | [12 empty] | 1900 | 0.0020752 | 1949.19 | 0 | 1996.4 | -5.69825
1986.1 | -10.2247 | [12 empty] | 1900.69 | 0.215576 | 1949.88 | 0 | 1997.08 | -3.63086
1986.78 | -5.77869 | [12 empty] | 1901.38 | 0.456421 | 1950.57 | 0 | 1997.77 | -1.57639
1987.47 | -1.28671 | [12 empty] | 1902.08 | 0.605835 | 1951.25 | 0 | 1998.45 | 0.478084
1988.15 | 1.64285 | [12 empty] | 1902.77 | 0.696899 | 1951.94 | -1.24758 | 1999.13 | 2.54548
1988.83 | -0.160838 | [12 empty] | 1903.46 | 0.609985 | 1952.62 | 0 | 1999.81 | 4.59995
1989.52 | 0.132117 | [12 empty] | 1904.15 | 0.480713 | 1953.31 | 0
1990.2 | 1.5452 | [12 empty] | 1904.85 | 0.340454 | 1954 | -6.5356
1990.89 | -3.15358 | [12 empty] | 1905.54 | 0.128296 | 1954.68 | -2.96299
1991.57 | -4.80217 | [12 empty] | 1906.23 | -0.169678 | 1955.37 | 0
1992.26 | -14.0446 | [12 empty] | 1906.92 | -0.427856 | 1956.05 | 0
1992.94 | -31.754 | [12 empty] | 1907.62 | -0.179321 | 1956.74 | 0
1993.62 | -30.835 | [12 empty] | 1908.31 | -0.32019 | 1957.43 | 0
1994.31 | -26.8313 | [12 empty] | 1909 | 0.0090332 | 1958.11 | -12.0079
1994.99 | -22.4656 | [12 empty] | 1909.69 | 0.0600586 | 1958.8 | -0.042531
1995.67 | -13.9297 | [12 empty] | 1910.38 | -0.0559082 | 1959.48 | 0.198478
1996.36 | -3.34888 | [12 empty] | 1911.08 | 0.195679 | 1960.17 | -2.79287
1997.04 | -0.252746 | [12 empty] | 1911.77 | -0.222168 | 1960.85 | -0.595434
1997.72 | 8.87482 | [12 empty] | 1912.46 | -0.373169 | 1961.54 | 0.723027
1998.41 | 13.5334 | [12 empty] | 1913.15 | -0.190552 | 1962.22 | -0.822266
1999.09 | 10.2822 | [12 empty] | 1913.84 | -0.136475 | 1962.91 | -1.14834
1999.77 | 13.3036 | [12 empty] | 1914.54 | -0.0767822 | 1963.59 | 0
[14 empty] | 1915.23 | 0.0335693 | 1964.28 | 0
[14 empty] | 1915.92 | -0.105469 | 1964.96 | 0
[14 empty] | 1916.61 | -0.387329 | 1965.65 | 0
[14 empty] | 1917.3 | -0.48291 | 1966.33 | 0.836443
[14 empty] | 1917.99 | -0.269165 | 1967.02 | 1.57365
[14 empty] | 1918.68 | -0.043457 | 1967.7 | -3.34577
[14 empty] | 1919.38 | 0.0505371 | 1968.39 | 0
[14 empty] | 1920.07 | -0.0738525 | 1969.07 | 1.47441
[14 empty] | 1920.76 | -0.291992 | 1969.76 | 0
[14 empty] | 1921.45 | -0.0465088 | 1970.44 | -7.85406
[14 empty] | 1922.14 | -0.398682 | 1971.13 | 0
[14 empty] | 1922.83 | -0.460083 | 1971.81 | 0
[14 empty] | 1923.52 | -0.147705 | 1972.5 | 0
[14 empty] | 1924.21 | 0.140869 | 1973.18 | 1.30428
[14 empty] | 1924.9 | 0.832153 | 1973.86 | 0
[14 empty] | 1925.59 | 0.979858 | 1974.55 | 0
[14 empty] | 1926.28 | 1.14331 | 1975.23 | 0
[14 empty] | 1926.97 | 0.754395 | 1975.92 | -4.26728
[14 empty] | 1927.66 | 0.16333 | 1976.6 | 0
[14 empty] | 1928.35 | 0.228638 | 1977.28 | 0.241009
[14 empty] | 1929.05 | -0.107056 | 1977.97 | -1.61618
[14 empty] | 1929.73 | -0.40979 | 1978.65 | 0
[14 empty] | 1930.43 | -0.715088 | 1979.33 | -0.70885
[14 empty] | 1931.11 | -1.42603 | 1980.02 | -1.46023
[14 empty] | 1931.81 | -1.59607 | 1980.7 | 1.71542
[14 empty] | 1932.5 | -1.10706 | 1981.39 | -2.8354
[14 empty] | 1933.19 | -0.109009 | 1982.07 | -3.47337
[14 empty] | 1933.88 | 0.127808 | 1982.75 | -5.14625
[14 empty] | 1934.56 | 0.0421143 | 1983.43 | 12.2348
[14 empty] | 1935.25 | 0.129639 | 1984.12 | 0
[14 empty] | 1935.94 | 0.043457 | 1984.8 | -0.042531
[14 empty] | 1936.63 | -0.0548096 | 1985.48 | -0.808089
[14 empty] | 1937.32 | -0.00317383 | 1986.17 | 0.581257
[14 empty] | 1938.01 | 0.322876 | 1986.85 | 0.623788
[14 empty] | 1938.7 | 0.466553 | 1987.53 | -0.354425
[14 empty] | 1939.39 | 0.447388 | 1988.21 | -0.723027
[14 empty] | 1940.08 | 0.286987 | 1988.9 | -3.45919
[14 empty] | 1940.77 | 0.198486 | 1989.58 | -0.893151
[14 empty] | 1941.46 | 0.216919 | 1990.26 | 0.155947
[14 empty] | 1942.15 | 0.150269 | 1990.95 | -1.50276
[14 empty] | 1942.84 | -0.0688477 | 1991.63 | 0
[14 empty] | 1943.53 | -0.019165 | 1992.31 | -0.808089
[14 empty] | 1944.21 | -0.0314941 | 1992.99 | -0.411133
[14 empty] | 1944.9 | -0.119873 | 1993.68 | -0.014177
[14 empty] | 1945.59 | 0.0239258 | 1994.36 | 0
[14 empty] | 1946.28 | 0.163086 | 1995.04 | 0
[14 empty] | 1946.97 | 0.178833 | 1995.72 | 0
[14 empty] | 1947.66 | 0.0253906 | 1996.4 | 0
[14 empty] | 1948.34 | -0.0623779 | 1997.08 | 0
[14 empty] | 1949.03 | 0.0808105 | 1997.77 | 0.14177
[14 empty] | 1949.72 | 0.0704346 | 1998.45 | 0
[14 empty] | 1950.41 | -0.140991 | 1999.13 | 0
[14 empty] | 1951.1 | -0.228027 | 1999.81 | 0
[14 empty] | 1951.79 | -0.156128
[14 empty] | 1952.47 | 0.203125
[14 empty] | 1953.16 | 0
[14 empty] | 1953.85 | -0.00415039
[14 empty] | 1954.54 | 0.209839
[14 empty] | 1955.22 | 0.445068
[14 empty] | 1955.91 | 0.326538
[14 empty] | 1956.6 | 0.238159
[14 empty] | 1957.29 | 0.0385742
[14 empty] | 1957.97 | 0.0683594
[14 empty] | 1958.66 | 0.0400391
[14 empty] | 1959.35 | 0.0600586
[14 empty] | 1960.04 | -0.244141
[14 empty] | 1960.72 | -0.554565
[14 empty] | 1961.41 | -0.85376
[14 empty] | 1962.1 | -0.65564
[14 empty] | 1962.78 | -0.591064
[14 empty] | 1963.47 | -0.557861
[14 empty] | 1964.16 | -0.447876
[14 empty] | 1964.84 | -0.383789
[14 empty] | 1965.53 | -0.203857
[14 empty] | 1966.22 | -0.225708
[14 empty] | 1966.9 | -0.453003
[14 empty] | 1967.59 | -1.04114
[14 empty] | 1968.28 | -0.900879
[14 empty] | 1968.96 | -0.888916
[14 empty] | 1969.65 | -0.671509
[14 empty] | 1970.34 | -0.755127
[14 empty] | 1971.02 | -0.683105
[14 empty] | 1971.71 | -0.471313
[14 empty] | 1972.39 | -0.372192
[14 empty] | 1973.08 | -0.332397
[14 empty] | 1973.77 | -0.251953
[14 empty] | 1974.45 | -0.161865
[14 empty] | 1975.14 | -0.0197754
[14 empty] | 1975.82 | -0.102051
[14 empty] | 1976.51 | -0.0631104
[14 empty] | 1977.19 | -0.317505
[14 empty] | 1977.88 | -0.640625
[14 empty] | 1978.56 | -1.0658
[14 empty] | 1979.25 | -1.50562
[14 empty] | 1979.93 | -1.64844
[14 empty] | 1980.62 | -1.36963
[14 empty] | 1981.3 | -1.12756
[14 empty] | 1981.99 | -1.16248
[14 empty] | 1982.67 | -1.03064
[14 empty] | 1983.36 | -0.946045
[14 empty] | 1984.05 | -0.499878
[14 empty] | 1984.73 | -0.727661
[14 empty] | 1985.41 | -0.973022
[14 empty] | 1986.1 | -0.973022
[14 empty] | 1986.78 | -0.611084
[14 empty] | 1987.47 | -0.493652
[14 empty] | 1988.15 | -0.46582
[14 empty] | 1988.84 | -0.58252
[14 empty] | 1989.52 | -0.64917
[14 empty] | 1990.21 | -0.749634
[14 empty] | 1990.89 | -1.177
[14 empty] | 1991.57 | -0.682129
[14 empty] | 1992.26 | -0.281738
[14 empty] | 1992.94 | -0.641357
[14 empty] | 1993.63 | -1.03369
[14 empty] | 1994.31 | -1.12024
[14 empty] | 1994.99 | -1.35266
[14 empty] | 1995.68 | -1.1062
[14 empty] | 1996.36 | -0.946777
[14 empty] | 1997.04 | -0.576904
[14 empty] | 1997.73 | -0.540161
[14 empty] | 1998.41 | -0.973633
[14 empty] | 1999.09 | -3.05688
[14 empty] | 1999.78 | -2.19543

## Na2Ca2(CO3)3 mode shifts
American Mineralogist: August 2025 Online Materials AM-25-89500 (use tabs to navigate to other tables)
ZEFF AND WILLIAMS: HIGH-TEMPERATURE RAMAN SPECTROSCOPY OF SHORTITE/BÜTSCHLIITE 1281
T_shor_LM | LM1_shor | LM2_shor | LM3_shor | LM4_shor | LM5_shor | LM6_shor | LM7_shor | LM8_shor | LM9_shor | LM10_shor | T_LMnyer | LM1nyer | LM2nyer | LM3nyer | Tshornu4 | nu4a | nu4b | nu4c | nu4d | Tnyer_bend | nyerbm1 | nyerbm2 | Tshornu2 | nu2 | Tshor_nu1 | nu4a | nu4b | Tnyer_nu1 | nyernu1a | nyernu1b | nyernu1c | nyernu1d | Tshornu3 | shornu3a | shornu3b | shornu3c | shornu3d | shornu3e | shornu3f | Tnyernu3 | nyernu3 | TshorOT | shorOTa | shorOTb | shorOTc | shorOTd | shorOTe | TnyerOT | nyerOTa | nyerOTb | nyerOTc
35 | 130.39 | 137.39 | 168.28 | 180.15 | 196.63 | 199.88 | 207.32 | 258.74 | 265.02 |  | 540 | 142.07 |  | 263.25 | 35 | 693.873 | 708.747 | 717.216 | 730.073 | 540 | 709.798 | 722.302 | 35 | 863.414 | 35 | 1070.192 | 1089.404 | 535 |  |  | 1076.45 |  | 35 | 1404.51 | 1432.43 | 1470.65 | 1511.76 | 1541.35 | 1547.98 | 535 | 1426.77 | 35 | 1700.38 | 1705.28 | 1725.88 | 1731.35 | 1742.45 | 535 | 1729.75 | 1743.09 | 1758.97
50 | 130.4 | 137.23 | 168.28 | 180 | 196.29 | 199.25 | 207.22 | 258.3 | 264.7 |  | 550 | 142.46 |  | 263.74 | 50 | 693.98 | 708.805 | 717.384 | 729.96 | 550 | 710.351 | 722.546 | 50 | 863.466 | 50 | 1070.144 | 1089.428 | 540 | 994.189 | 1063.229 | 1076.463 | 1082.23 | 50 | 1404.41 | 1432.09 | 1470.47 | 1511.57 | 1540.74 | 1547.39 | 540 | 1426.82 | 50 | 1699.8 | 1705.55 | 1726.03 | 1731.4 | 1742.9 | 540 | 1733.7 | 1743.41 | 1757.06
60 | 130.28 | 137.04 | 168.19 | 179.79 | 196 | 199.26 | 206.73 | 257.86 | 264.62 |  | 570 | 140.97 | 235.14 | 262.27 | 60 | 693.966 | 708.815 | 717.434 | 729.873 | 570 | 709.222 | 721.967 | 60 | 863.378 | 60 | 1069.845 | 1089.185 | 550 | 994.402 | 1063.693 | 1076.715 | 1082.697 | 60 | 1404.01 | 1431.89 | 1470.51 | 1511.24 | 1540.54 | 1546.97 | 550 | 1426.52 | 60 | 1700.63 | 1705.93 | 1726.55 | 1732.26 | 1742.39 | 550 | 1734.09 | 1743.44 | 1757.05
80 | 130.2 | 136.78 | 168.15 | 179.36 | 195.77 | 199.15 | 206.77 | 257.43 | 263.73 |  | 590 | 140.79 | 237.14 | 262.39 | 80 | 694.072 | 708.887 | 717.652 | 729.727 | 590 | 709.42 | 720.058 | 80 | 863.36 | 80 | 1069.583 | 1089.02 | 570 | 990.595 | 1064.888 | 1077.388 | 1081.791 | 80 | 1403.85 | 1431.62 | 1470.08 | 1510.8 | 1539.36 | 1545.8 | 570 | 1425.39 | 80 | 1701.326 | 1706.702 | 1726.328 | 1732.104 | 1742 | 570 | 1730.01 | 1742.33 | 1756.94
100 | 129.93 | 136.3 | 167.88 | 178.9 | 195.3 | 199.48 | 207.18 | 256.49 | 262.46 |  | 600 | 140.46 | 235.08 | 261.28 | 100 | 693.936 | 708.745 | 717.651 | 729.421 | 600 | 709.228 | 721.186 | 100 | 863.199 | 100 | 1069.258 | 1088.791 | 590 | 990.789 | 1065.15 | 1076.588 | 1081.932 | 100 | 1403.23 | 1431.35 | 1469.65 | 1510.38 | 1538.3 | 1544.9 | 590 | 1425.82 | 100 | 1701.094 | 1706.353 | 1725.591 | 1731.139 | 1741.709 | 590 | 1732 | 1742.47 | 1754.87
120 | 129.97 | 136.09 | 167.86 | 178.86 | 195.24 | 197.66 | 207.55 | 256.68 | 262.29 |  | 620 | 140.75 | 237.48 | 261.74 | 120 | 694.158 | 708.777 | 717.968 | 729.438 | 620 | 709.715 | 721.29 | 120 | 863.119 | 120 | 1068.898 | 1088.536 | 600 | 991.651 | 1063.511 | 1076.627 | 1081.878 | 120 | 1402.64 | 1430.47 | 1469.41 | 1509.83 | 1537.13 | 1543.84 | 600 | 1425.66 | 120 | 1700.629 | 1706.058 | 1726.03 | 1731.745 | 1741.516 | 600 | 1733.99 | 1742.65 | 1754.5
140 | 129.83 | 135.77 | 167.8 | 178.64 | 194.99 |  | 202.91 | 257.13 | 261.56 |  | 640 | 139.92 | 238.31 | 260.67 | 140 | 694.157 | 708.784 | 718.106 | 729.26 | 640 | 709.23 | 721.832 | 140 | 862.783 | 140 | 1068.8 | 1088.515 | 620 | 991.016 | 1062.98 | 1075.381 | 1081.827 | 140 | 1401.41 | 1430.39 | 1469.15 | 1509.17 | 1536.51 | 1543.09 | 620 | 1425.56 | 140 | 1701.898 | 1706.903 | 1726.124 | 1731.651 | 1741.28 | 620 | 1732.22 | 1742.66 | 1756.68
160 | 130.13 | 135.48 | 167.59 | 178.26 | 194.39 |  | 201.85 | 256.26 | 260.4 |  | 660 | 139.9 | 236.64 | 260.18 | 160 | 694.195 | 708.725 | 718.253 | 729.123 | 660 | 709.609 | 721.962 | 160 | 862.582 | 160 | 1068.519 | 1088.38 | 640 | 991.937 | 1062.927 | 1076.586 | 1081.462 | 160 | 1401.71 | 1429.96 | 1469.78 | 1509.16 | 1535.58 | 1542.21 | 640 | 1424.93 | 160 | 1702.252 | 1706.199 | 1726.468 | 1732.217 | 1740.948 | 640 | 1730.53 | 1741.89 | 1755.58
180 | 129.5 | 135.06 | 167.44 | 178.14 | 193.89 |  | 201.29 | 255.61 | 259.28 |  | 680 | 138.87 | 234.96 | 258.83 | 180 | 694.226 | 708.757 | 718.286 | 728.771 | 680 | 708.846 | 721.002 | 180 | 862.989 | 180 | 1067.952 | 1087.868 | 660 | 990.203 | 1062.74 | 1074.628 | 1081.21 | 180 | 1401.53 | 1429.18 | 1469.24 | 1508.29 | 1533.91 | 1540.62 | 660 | 1424.13 | 180 | 1700.354 | 1705.359 | 1725.748 | 1731.386 | 1740.683 | 660 | 1730.33 | 1741.49 | 1754.17
200 | 129.63 | 134.61 | 167.08 | 177.71 | 193.46 |  | 202.73 |  |  | 256.31 | 690 | 139.1 | 233.47 | 258.44 | 200 | 693.884 | 708.449 | 718.155 | 728.341 | 690 | 708.861 | 720.503 | 200 | 862.565 | 200 | 1067.342 | 1087.346 | 680 | 988.989 | 1061.08 | 1073.873 | 1080.704 | 200 | 1400.28 | 1428.57 | 1467.95 | 1507.42 | 1533.51 | 1540.01 |  |  | 200 | 1702.096 | 1706.91 | 1725.129 | 1730.845 | 1740.865 | 680 | 1728.01 | 1740.17 | 1753.23
220 | 128.75 | 133.91 | 166.59 | 177.09 | 192.69 |  | 201.37 |  |  | 255.52 |  |  |  |  | 220 | 693.656 | 708.195 | 717.981 | 727.835 | 700 | 709.434 |  | 220 | 862.018 | 220 | 1066.665 | 1086.766 | 690 | 990.057 | 1060.042 | 1069.785 | 1079.587 | 220 | 1399.9 | 1427.78 | 1468.28 | 1506.93 | 1533.6 | 1539.36 |  |  | 220 | 1700.839 | 1706.176 | 1724.074 | 1728.627 | 1740.202 | 690 | 1730.33 | 1741.23 | 1754.32
240 | 128.33 | 133.54 | 166.55 | 177.23 | 192.08 |  | 198.71 |  |  | 254.84 |  |  |  |  | 240 | 693.656 | 708.166 | 718.109 | 727.59 |  |  |  | 240 | 862.006 | 240 | 1066.338 | 1086.515 | 700 | 990.43 | 1063.87 | 1074.866 |  | 240 | 1400.2 | 1427.01 | 1468.54 | 1506.4 | 1530.39 | 1536.55 |  |  | 240 | 1702.626 | 1707.272 | 1725.516 | 1731.103 | 1740.034
260 | 128.25 | 133.31 | 166.49 | 177.08 | 191.66 |  | 199.34 |  |  | 254.37 |  |  |  |  | 260 | 694.101 | 708.212 | 718.307 | 727.417 |  |  |  | 260 | 861.938 | 260 | 1066.081 | 1086.364 | 710 | 984.891 |  | 1075.203 |  | 260 | 1399.66 | 1426.11 | 1467.92 | 1505.79 | 1529.86 | 1536.79 |  |  | 260 | 1701.18 | 1706.194 | 1724.796 | 1730.051 | 1740.809
280 | 127.34 | 133.01 | 166.73 | 177.1 | 191.88 |  | 197.92 |  |  | 253.54 |  |  |  |  | 280 | 694.212 | 708.51 | 718.498 | 727.525 |  |  |  | 280 | 862.155 | 280 | 1065.837 | 1086.191 | 715 | 984.867 |  |  |  | 280 | 1400.66 | 1425.58 | 1467.07 | 1505.29 | 1527.25 | 1535.53 |  |  | 280 | 1699.263 | 1704.494 | 1724.5 | 1729.299 | 1740.101
300 | 127.37 | 132.61 | 166.32 | 176.69 | 191.13 |  | 199.03 |  |  | 252.78 |  |  |  |  | 300 | 693.895 | 708.28 | 718.277 | 727.018 |  |  |  | 300 | 862.131 | 300 | 1065.62 | 1086.032 | [5 empty] | 300 | 1400.15 | 1426.86 | 1467.29 | 1504.92 | 1528.52 | 1535.51 |  |  | 300 | 1700.101 | 1705.59 | 1723.889 | 1728.259 | 1740.158
315 | 126.17 | 131.86 | 166.22 | 176.6 | 191.22 |  | 200.37 |  |  | 252.39 |  |  |  |  | 315 | 693.94 | 708.268 | 718.268 | 726.85 |  |  |  | 315 | 862.045 | 315 | 1065.305 | 1085.8 | [5 empty] | 315 | 1398.48 | 1424.11 | 1466.49 | 1504.58 | 1526.72 | 1534.06 |  |  | 315 | 1699.386 | 1705.101 | 1723.13 | 1727.895 | 1739.664
320 | 126.11 | 131.71 | 165.79 | 176.23 | 190.67 |  | 200.07 |  |  | 252.38 |  |  |  |  | 320 | 693.786 | 708.032 | 718.213 | 726.713 |  |  |  | 320 | 861.701 | 320 | 1065.034 | 1085.568 | [5 empty] | 320 | 1398.85 | 1424.58 | 1466.7 | 1504.26 | 1526.06 | 1533.7 |  |  | 320 | 1700.24 | 1705.366 | 1724.106 | 1729.456 | 1739.339
325 | 125.19 | 131.42 | 165.86 | 176.1 | 190.75 |  | 200.27 |  |  | 252.14 |  |  |  |  | 325 | 693.822 | 707.987 | 718.276 | 726.665 |  |  |  | 325 | 861.628 | 325 | 1065.302 | 1085.822 | [5 empty] | 325 | 1398.25 | 1426.05 | 1465.89 | 1503.48 |  |  |  |  | 325 | 1701.798 | 1705.597 | 1724.772 | 1729.552 | 1739.691
330 | 126.83 | 131.76 | 166.2 | 176.41 | 190.57 |  | 198.13 |  |  | 252.34 |  |  |  |  | 330 | 694.084 | 708.29 | 718.564 | 726.822 |  |  |  | 330 | 861.86 | 330 | 1065.16 | 1085.739 | [5 empty] | 330 | 1399.39 | 1425.18 | 1466.4 | 1504.12 | 1530.26 | 1534.94 |  |  | 330 | 1701.79 | 1705.08 | 1723.213 | 1728.588 | 1739.095
335 | 125.85 | 131.38 | 166.06 | 176.12 | 190.82 |  | 200.5 |  |  | 252.1 |  |  |  |  | 335 | 693.929 | 708.202 | 718.49 | 726.741 |  |  |  | 335 | 861.858 | 335 | 1065.07 | 1085.644 | [5 empty] | 335 | 1399.24 | 1425.86 | 1466.58 | 1504.01 | 1526.67 | 1533.24 |  |  | 335 | 1699.853 | 1705.446 | 1724.022 | 1729.926 | 1739.883
340 | 125.16 | 131.2 | 165.98 | 176.01 | 190.3 |  | 198.98 |  |  | 251.82 |  |  |  |  | 340 | 693.855 | 708.119 | 718.383 | 726.512 |  |  |  | 340 | 861.806 | 340 | 1064.952 | 1085.551 | [5 empty] | 340 | 1399.28 | 1425.19 | 1466.26 | 1503.85 | 1525.9 | 1532.92 |  |  | 340 | 1700.654 | 1705.921 | 1724.299 | 1729.937 | 1738.885
345 | 124.65 | 130.85 | 165.83 | 175.85 | 190.03 |  | 198.13 |  |  | 251.53 |  |  |  |  | 345 | 693.776 | 708.032 | 718.345 | 726.419 |  |  |  | 345 | 861.773 | 345 | 1064.812 | 1085.426 | [5 empty] | 345 | 1399.49 | 1424.01 | 1465.88 | 1503.76 | 1528.04 | 1533.05 |  |  | 345 | 1702.428 | 1707.751 | 1723.121 | 1727.973 | 1739.253
350 | 125.39 | 130.8 | 165.87 | 175.77 | 190.21 |  | 198.7 |  |  | 251.35 |  |  |  |  | 350 | 693.725 | 708.078 | 718.396 | 726.389 |  |  |  | 350 | 861.789 | 350 | 1064.798 | 1085.438 | [5 empty] | 350 | 1400.12 | 1423.8 | 1465.97 | 1503.51 | 1527.97 | 1533.45 |  |  | 350 | 1702.207 | 1707.156 | 1723.209 | 1729.048 | 1739.246
355 | 125.77 | 130.87 | 165.76 | 175.76 | 190.59 |  | 200.45 |  |  | 251.22 |  |  |  |  | 355 | 693.776 | 708.019 | 718.374 | 726.316 |  |  |  | 355 | 861.777 | 355 | 1064.567 | 1085.224 | [5 empty] | 355 | 1399.31 | 1424.23 | 1466.06 | 1503.54 | 1525.72 | 1532.56 |  |  | 355 | 1701.552 | 1706.222 | 1724.463 | 1730.23 | 1739.01
360 | 124.31 | 130.83 | 165.78 | 175.65 | 189.83 |  | 197.87 |  |  | 251.38 |  |  |  |  | 360 | 694.092 | 708.149 | 718.704 | 726.607 |  |  |  | 360 | 861.545 | 360 | 1064.535 | 1085.202 | [5 empty] | 360 | 1397.57 | 1424.54 | 1465.67 | 1503.71 | 1525.28 | 1531.9 |  |  | 360 | 1700.369 | 1704.832 | 1726.163 | 1731.657 | 1739.179
365 | 125.3 | 131.01 | 165.77 | 176.15 | 189.69 |  | 197.31 |  |  | 251.42 |  |  |  |  | 365 | 693.92 | 708.043 | 718.629 | 726.412 |  |  |  | 365 | 861.434 | 365 | 1064.371 | 1085.085 | [5 empty] | 365 | 1397.42 | 1424.6 | 1465.22 | 1503.22 | 1525.26 | 1531.86 |  |  | 365 | 1700.28 | 1705.657 | 1722.615 | 1726.849 | 1738.694
370 | 123.45 | 130.53 | 165.76 | 176.21 | 189.47 |  | 198.25 |  |  | 251.18 |  |  |  |  | 370 | 694.002 | 708.126 | 718.659 | 726.408 |  |  |  | 370 | 861.7 | 370 | 1064.509 | 1085.221 | [5 empty] | 370 | 1398.42 | 1423.45 | 1465.6 | 1503.18 | 1524.72 | 1531.89 |  |  | 370 | 1700.125 | 1705.283 | 1723.294 | 1728.76 | 1738.782
375 | 123.38 | 130.36 | 165.65 | 175.63 | 189.68 |  | 199.07 |  |  | 251.03 |  |  |  |  | 375 | 693.949 | 708.078 | 718.597 | 726.287 |  |  |  | 375 | 861.681 | 375 | 1064.32 | 1085.084 | [5 empty] | 375 | 1397.96 | 1424.64 | 1465.56 | 1502.99 |  | 1531.11 |  |  | 375 | 1700.992 | 1706.001 | 1724.37 | 1729.887 | 1738.663
380 |  | 129.87 | 165.77 | 176.64 | 189.57 |  | 199.14 |  |  | 251.01 |  |  |  |  | 380 | 694.057 | 708.069 | 718.684 | 726.344 |  |  |  | 380 | 861.463 | 380 | 1064.263 | 1085.032 | [5 empty] | 380 | 1398.34 | 1423.44 | 1465.65 | 1502.92 |  | 1531.53 |  |  | 380 | 1701.337 | 1706.522 | 1722.903 | 1728.372 | 1738.963
385 |  | 129.52 | 165.77 | 175.38 | 189.81 |  | 198.99 |  |  | 250.69 |  |  |  |  | 385 | 694.154 | 708.242 | 718.725 | 726.331 |  |  |  | 385 | 861.828 | 385 | 1064.269 | 1085.055 | [5 empty] | 385 | 1398.68 | 1423.07 | 1465.37 | 1502.77 |  | 1530.49 |  |  | 385 | 1701.189 | 1706.188 | 1723.489 | 1729.832 | 1739.15
390 |  | 129.02 | 165.4 | 175.63 | 188.91 |  | 198.04 |  |  | 250.06 |  |  |  |  | 390 | 693.715 | 707.796 | 718.392 | 725.877 |  |  |  | 390 | 861.444 | 390 | 1063.909 | 1084.714 | [5 empty] | 390 | 1398.43 | 1422.97 | 1465.04 | 1502.33 |  | 1530.32 |  |  | 390 | 1700.229 | 1705.198 | 1722.97 | 1728.476 | 1738.213
395 |  | 129.33 | 165.61 | 175.7 | 189.65 |  | 199.3 |  |  | 250.5 |  |  |  |  | 395 | 693.971 | 708.1 | 718.749 | 726.144 |  |  |  | 395 | 861.742 | 395 | 1064.028 | 1084.846 | [5 empty] | 395 | 1398.18 | 1423.6 | 1465.37 | 1502.55 |  | 1530.23 |  |  | 395 | 1701.649 | 1706.498 | 1723.349 | 1728.89 | 1738.047
400 |  | 128.95 | 165.61 | 175.8 | 189.29 |  | 198.97 |  |  | 250.04 |  |  |  |  | 400 | 693.946 | 708.057 | 718.667 | 725.982 |  |  |  | 400 | 861.731 | 400 | 1063.933 | 1084.785 | [5 empty] | 400 | 1398.05 | 1421.95 | 1464.89 | 1502.29 |  | 1530.06 |  |  | 400 | 1698.974 | 1704.68 | 1723.369 | 1728.879 | 1738.198
405 |  | 129.02 | 165.51 | 176.27 | 189.23 |  | 199.35 |  |  | 250.15 |  |  |  |  | 405 | 693.914 | 707.95 | 718.702 | 725.941 |  |  |  | 405 | 861.349 | 405 | 1063.61 | 1084.484 | [5 empty] | 405 | 1397.36 | 1423.19 | 1464.91 | 1502.06 |  | 1529.65 |  |  | 405 | 1699.612 | 1705.153 | 1724.241 | 1729.655 | 1737.918
410 |  | 128.95 | 165.59 | 176.45 | 189.36 |  | 199.71 |  |  | 250.05 |  |  |  |  | 410 | 693.929 | 707.939 | 718.737 | 725.932 |  |  |  | 410 | 861.458 | 410 | 1063.68 | 1084.58 | [5 empty] | 410 | 1397.14 | 1423.77 | 1464.99 | 1501.85 |  | 1528.8 |  |  | 410 | 1697.674 | 1703.803 | 1724.372 | 1729.451 | 1737.806
415 |  | 128.9 | 165.58 | 176.26 | 188.67 |  | 197.98 |  |  | 249.96 |  |  |  |  | 415 | 694.112 | 707.995 | 718.785 | 725.916 |  |  |  | 415 | 861.368 | 415 | 1063.621 | 1084.518 | [5 empty] | 415 | 1396.87 | 1423.61 | 1464.41 | 1501.63 |  | 1529.3 |  |  | 415 | 1699.854 | 1705.058 | 1723.023 | 1729.031 | 1738.28
420 |  | 128.63 | 165.34 | 175.36 | 188.95 |  | 198.83 |  |  | 249.74 |  |  |  |  | 420 | 693.904 | 707.889 | 718.672 | 725.776 |  |  |  | 420 | 861.321 | 420 | 1063.458 | 1084.368 | [5 empty] | 420 | 1396.55 | 1423.45 | 1464.45 | 1501.54 |  | 1529.39 |  |  | 420 | 1700.979 | 1706.276 | 1723.116 | 1728.856 | 1737.918
425 |  | 128.48 | 165.14 | 175.65 | 188.53 |  | 198.16 |  |  | 249.53 |  |  |  |  | 425 | 693.787 | 707.81 | 718.586 | 725.567 |  |  |  | 425 | 861.246 | 425 | 1063.206 | 1084.151 | [5 empty] | 425 | 1396.72 | 1423.66 | 1464.36 | 1501.27 |  | 1529.32 |  |  | 425 | 1701.941 | 1706.152 | 1723.443 | 1729.607 | 1738.602
430 |  | 128.32 | 164.99 | 175.24 | 188 |  | 197.27 |  |  | 249.37 |  |  |  |  | 430 | 693.711 | 707.722 | 718.588 | 725.544 |  |  |  | 430 | 861.173 | 430 | 1063.175 | 1084.116 | [5 empty] | 430 | 1397.35 | 1423.45 | 1464.33 | 1501.11 |  | 1529.39 |  |  | 430 | 1699.498 | 1705.129 | 1722.487 | 1727.944 | 1737.487
435 |  | 128.04 | 164.9 | 174.71 | 188.51 |  | 197.79 |  |  | 248.76 |  |  |  |  | 435 | 693.552 | 707.67 | 718.497 | 725.42 |  |  |  | 435 | 861.275 | 435 | 1063.08 | 1084.034 | [5 empty] | 435 | 1397.41 | 1423.36 | 1464.33 | 1501.02 |  | 1528.93 |  |  | 435 | 1702.575 | 1707.686 | 1722.797 | 1727.263 | 1737.838
440 |  | 127.96 | 165.06 | 175.68 | 188.25 |  | 197.12 |  |  | 248.65 |  |  |  |  | 440 | 693.661 | 707.704 | 718.552 | 725.355 |  |  |  | 440 | 861.243 | 440 | 1063.081 | 1084.02 | [5 empty] | 440 | 1397.25 | 1422.63 | 1464.35 | 1500.99 |  |  |  |  | 440 | 1700.115 | 1705.423 | 1724.108 | 1729.86 | 1737.58
445 |  | 127.92 | 164.95 | 175.61 | 188.11 |  | 197.49 |  |  | 248.6 |  |  |  |  | 445 | 693.765 | 707.646 | 718.552 | 725.339 |  |  |  | 445 | 861.165 | 445 | 1062.959 | 1083.98 | [5 empty] | 445 | 1397.12 | 1422.22 | 1464.07 | 1500.72 |  |  |  |  | 445 | 1699.549 | 1705.24 | 1724.623 | 1730.021 | 1737.513
450 |  | 127.83 | 164.91 | 173.793 | 189.296 |  | 197.525 |  |  | 248.48 |  |  |  |  | 450 | 693.706 | 707.669 | 718.589 | 725.241 |  |  |  | 450 | 861.143 | 450 | 1062.839 | 1083.867 | [5 empty] | 450 | 1397.49 | 1422.99 | 1463.78 | 1500.59 |  |  |  |  | 450 | 1698.514 | 1704.888 | 1724.52 | 1729.327 | 1738.28
455 |  | 127.75 | 164.824 | 173.731 | 188.861 |  | 196.865 |  |  | 248.35 |  |  |  |  | 455 | 693.585 | 707.513 | 718.538 | 725.131 |  |  |  | 455 | 861.022 | 455 | 1062.689 | 1083.731 | [5 empty] | 455 | 1396.64 | 1422.42 | 1463.54 | 1500.52 |  |  |  |  | 455 | 1698.931 | 1704.589 | 1724.166 | 1729.939 | 1737.195
460 |  | 127.57 | 164.723 | 173.97 | 189.011 |  | 197.08 |  |  | 248.23 |  |  |  |  | 460 | 693.546 | 707.454 | 718.483 | 725.065 |  |  |  | 460 | 860.875 | 460 | 1062.523 | 1083.634 | [5 empty] | 460 | 1396.28 | 1422.87 | 1463.67 | 1500.18 |  |  |  |  | 460 | 1700.063 | 1705.19 | 1722.353 | 1727.868 | 1737.202
465 |  | 127.45 | 164.597 | 173.54 | 188.779 |  | 197.038 |  |  | 248.11 |  |  |  |  | 465 | 693.507 | 707.435 | 718.523 | 724.992 |  |  |  | 465 | 860.892 | 465 | 1062.466 | 1083.582 | [5 empty] | 465 | 1395.58 | 1422.28 | 1463.69 | 1500.16 |  |  |  |  | 465 | 1699.069 | 1704.689 | 1721.33 | 1726.32 | 1737.365
470 |  | 127.72 | 164.464 | 173.038 | 188.494 |  | 196.304 |  |  | 248.2 |  |  |  |  | 470 | 693.643 | 707.624 | 718.713 | 725.042 |  |  |  | 470 | 861.014 | 470 | 1062.47 | 1083.608 | [5 empty] | 470 | 1396.33 | 1423.48 | 1463.51 | 1500.24 |  |  |  |  | 470 | 1696.14 | 1703.912 | 1720.641 | 1725.689 | 1737.014
475 |  | 127.63 | 164.664 | 173.576 | 188.529 |  | 196.715 |  |  | 247.2 |  |  |  |  | 475 | 693.688 | 707.541 | 718.651 | 724.989 |  |  |  | 475 | 860.909 | 475 | 1062.334 | 1083.499 | [5 empty] | 475 | 1395.93 | 1421.88 | 1463.45 | 1500.23 |  |  |  |  | 475 | 1701.314 | 1705.713 | 1722.575 | 1727.68 | 1736.511
480 |  | 127.3 | 164.451 | 173.092 | 188.212 |  | 196.71 |  |  | 247.65 |  |  |  |  | 480 | 693.659 | 707.464 | 718.559 | 724.894 |  |  |  | 480 | 860.925 | 480 | 1062.184 | 1083.345 | [5 empty] | 480 | 1395.89 | 1422.71 | 1463.09 | 1499.99 |  |  |  |  | 480 | 1703.7 | 1707.379 | 1721.633 | 1726.731 | 1737.303
485 |  | 127.22 | 164.209 | 172.599 | 188.424 |  | 197.098 |  |  | 247.57 |  |  |  |  | 485 | 693.602 | 707.473 | 718.625 | 724.67 |  |  |  | 485 | 860.921 | 485 | 1062.197 | 1083.364 | [5 empty] | 485 | 1393.87 |  | 1462.27 | 1500.41 |  |  |  |  | 485 | 1699.698 | 1705.131 | 1723.591 | 1729.119 | 1736.998
490 |  | 127.18 | 164.625 | 173.387 | 188.444 |  | 197.031 |  |  | 247.73 |  |  |  |  | 490 | 693.557 | 707.637 | 718.734 | 724.79 |  |  |  | 490 | 860.99 | 490 | 1062.059 | 1083.297 | [5 empty] | 490 | 1395.97 | 1422.35 | 1463.2 | 1499.46 |  |  |  |  | 490 | 1700.566 | 1705.335 | 1721.637 | 1727.251 | 1737.06
495 |  | 127.05 | 164.431 | 173.385 | 188.242 |  | 196.624 |  |  | 247.65 |  |  |  |  | 495 | 693.36 | 707.497 | 718.68 | 724.748 |  |  |  | 495 | 860.815 | 495 | 1061.803 | 1083.089 | [5 empty] | 495 | 1395.64 | 1422.7 | 1462.96 | 1499.26 |  |  |  |  | 495 | 1701.456 | 1705.969 | 1722.197 | 1727.494 | 1737.029
500 |  | 126.88 | 164.311 | 173.157 | 188.35 |  | 196.358 |  |  | 247.62 |  |  |  |  | 500 | 693.272 | 707.423 | 718.594 | 724.725 |  |  |  | 500 | 860.752 | 500 | 1061.729 | 1083.033 | [5 empty] | 500 | 1395.68 |  | 1462.54 | 1499.29 |  |  |  |  | 500 | 1701.858 | 1705.622 | 1721.22 | 1726.172 | 1736.7
505 |  | 126.7 | 164.036 | 172.806 | 187.549 |  | 195.874 |  |  | 247.71 |  |  |  |  | 505 | 693.317 | 707.343 | 718.543 | 724.522 |  |  |  | 505 | 860.582 | 505 | 1061.59 | 1082.907 | [5 empty] | 505 | 1395.23 |  | 1462.34 | 1499.22 |  |  |  |  | 505 | 1696.764 | 1703.766 | 1722.629 | 1728.251 | 1738.016
510 |  | 126.49 | 164.251 | 173.242 | 188.353 |  | 196.736 |  |  | 246.33 |  |  |  |  | 510 | 693.501 | 707.415 | 718.57 | 724.45 |  |  |  | 510 | 860.939 | 510 | 1061.6 | 1082.962 | [5 empty] | 510 | 1397.09 |  | 1462.79 | 1498.88 |  |  |  |  | 510 | 1700.501 | 1707.057 | 1721.947 | 1728.373 | 1737.113
515 |  | 126.45 | 164.283 | 173.03 | 188.413 |  | 197.12 |  |  | 246.31 |  |  |  |  | 515 | 693.644 | 707.444 | 718.672 | 724.524 |  |  |  | 515 | 860.754 | 515 | 1061.483 | 1082.878 | [5 empty] | 515 |  |  | 1462.44 | 1498.93 |  |  |  |  | 515 | 1700.037 | 1706.153 | 1722.006 | 1729.725 | 1738.453
520 |  | 126.34 | 164.387 | 173.494 | 188.544 |  | 196.832 |  |  | 246.23 |  |  |  |  | 520 | 693.539 | 707.294 | 718.694 | 724.399 |  |  |  | 520 | 860.971 | 520 | 1061.373 | 1082.868 | [5 empty] | 520 |  |  | 1462.05 | 1498.48 |  |  |  |  | 520 | 1699.457 | 1705.029 | 1720.954 | 1727.138 | 1737.196
525 |  | 126.2 | 164.305 | 173.248 | 187.999 |  | 196.192 |  |  | 246.13 |  |  |  |  | 525 | 693.373 | 707.299 | 718.657 | 724.292 |  |  |  | 525 | 860.848 | 525 | 1061.288 | 1082.726 | [5 empty] | 525 |  |  | 1462.46 | 1498.08 |  |  |  |  | 525 | 1700.483 | 1705.571 | 1722.565 | 1728.083 | 1737.158
530 |  | 125.98 | 164.235 | 173.047 | 188.548 |  | 197.226 |  |  | 246.79 |  |  |  |  | 530 | 693.416 | 707.501 | 718.489 | 724.183 |  |  |  | 530 | 860.609 | 530 | 1060.995 | 1082.71 | [5 empty] | 530 |  |  | 1462.1 | 1498.16 |  |  |  |  | 530 | 1699.605 | 1705.238 | 1721.395 | 1726.922 | 1736.698
535 |  | 125.43 | 164.39 | 174.35 | 189.398 |  | 196.99 | [7 empty] | 535 | 693.951 | 708.101 | 718.587 | 724.409 |  |  |  | 535 | 861.108 | 535 | 1061.559 | 1082.65

## Na2Ca2(CO3)3 spectra
American Mineralogist: August 2025 Online Materials AM-25-89500 (use tabs to navigate to other tables)
ZEFF AND WILLIAMS: HIGH-TEMPERATURE RAMAN SPECTROSCOPY OF SHORTITE/BÜTSCHLIITE 1281
x100 | y100 | x200 | y200 | x300 | y300 | x400 | y400 | x500 | y500 | x535 | y535 | x540 | y540 | x600 | y600 | x690 | y690 | x700 | y700 | x715_633nm | y715_633nm
52.5994 | -6.11063 | 52.5994 | 1895.56 | 75.3685 | -18.4654 | 75.3685 | 13.4301 | 75.3685 | 9.67716 | 75.3685 | 8.74069 | 23.2957 | 17.0895 | 23.2957 | 0 | 20.2437 | 2.65807 | 20.2437 | 17.0608 | 21.8704 | 0
53.4719 | -16.8359 | 53.4719 | 1894.7 | 76.2388 | -4.78173 | 76.2388 | 7.09753 | 76.2388 | -5.19321 | 76.2388 | 1.26014 | 24.1709 | -11.8612 | 24.1709 | -39.9579 | 21.117 | -6.64777 | 21.117 | 9.69182 | 22.4693 | -96.5532
54.3422 | -0.292254 | 54.3422 | 1900.75 | 77.1069 | -13.6019 | 77.1069 | -0.0363882 | 77.1069 | -10.2219 | 77.1069 | -1.25041 | 25.046 | 14.2726 | 25.046 | -18.8097 | 21.9924 | -3.09823 | 21.9924 | 7.02051 | 23.0681 | 1.54125
55.2145 | -0.129625 | 55.2145 | 1895.44 | 77.9771 | -15.0076 | 77.9771 | -9.42434 | 77.9771 | -15.426 | 77.9771 | -2.01553 | 25.9189 | 12.7532 | 25.9189 | -17.2313 | 22.8678 | -1.28264 | 22.8678 | 2.98048 | 23.6683 | -3.40342
56.0867 | -0.198672 | 56.0867 | 1895.6 | 78.8472 | -5.8783 | 78.8472 | -15.3987 | 78.8472 | -14.6384 | 78.8472 | 6.13072 | 26.7939 | 8.80937 | 26.7939 | -16.1585 | 23.743 | -0.826888 | 23.743 | 0.856308 | 24.267 | -3.47928
56.9588 | -0.774278 | 56.9588 | 1894.77 | 79.7151 | 11.6399 | 79.7151 | -19.2504 | 79.7151 | -11.9678 | 79.7151 | 0.138355 | 27.6687 | 4.45748 | 27.6687 | -16.2 | 24.6182 | -0.607177 | 24.6182 | -0.327166 | 24.8657 | -7.17072
57.8288 | -0.978595 | 57.8288 | 1895.17 | 80.5851 | 7.8243 | 80.5851 | -18.5189 | 80.5851 | -2.78561 | 80.5851 | 5.49978 | 28.5435 | 3.51232 | 28.5435 | -14.2082 | 25.4932 | 0.00296908 | 25.4932 | -1.52762 | 25.4643 | -11.832
58.7007 | -0.937993 | 58.7007 | 1895.62 | 81.4549 | -3.42808 | 81.4549 | -16.6727 | 81.4549 | -7.40861 | 81.4549 | 15.0282 | 29.4182 | 1.96389 | 29.4182 | -12.4035 | 26.3661 | -0.795713 | 26.3661 | -2.53193 | 26.0629 | -12.4771
59.5726 | -0.46118 | 59.5726 | 1895.57 | 82.3226 | -12.5067 | 82.3226 | -11.3824 | 82.3226 | -5.73685 | 82.3226 | -10.2647 | 30.2929 | 0.440555 | 30.2929 | -7.75805 | 27.241 | 0.0141031 | 27.241 | -3.65002 | 26.6614 | -8.18249
60.4423 | -0.0182387 | 60.4423 | 1892.81 | 83.1923 | -13.6026 | 83.1923 | -5.93249 | 83.1923 | -12.2683 | 83.1923 | -32.2906 | 31.1653 | -0.679009 | 31.1653 | -2.20105 | 28.1158 | -0.793486 | 28.1158 | -4.95235 | 27.2614 | -3.20875
61.3141 | -0.0835942 | 61.3141 | 1890.58 | 84.0598 | -5.12471 | 84.0598 | -20.9728 | 84.0598 | -6.9338 | 84.0598 | -42.7517 | 32.0397 | -1.18145 | 32.0397 | 0.269155 | 28.9906 | -1.81708 | 28.9906 | -6.0973 | 27.8598 | 4.80403
62.1857 | 0.00477681 | 62.1857 | 1888.09 | 84.9293 | 15.3054 | 84.9293 | -30.8285 | 84.9293 | 7.60446 | 84.9293 | -41.1794 | 32.9141 | -0.374342 | 32.9141 | 0.70972 | 29.8652 | -1.98186 | 29.8652 | -6.59705 | 28.4582 | 0.00837141
63.0573 | -3.38198 | 63.0573 | 1889.16 | 85.7988 | 23.298 | 85.7988 | -31.3331 | 85.7988 | -7.3574 | 85.7988 | -16.9648 | 33.7884 | 0.928281 | 33.7884 | 1.14037 | 30.7377 | -2.29064 | 30.7377 | -6.12771 | 29.0565 | -6.42895
63.9266 | -5.60624 | 63.9266 | 1890.81 | 86.666 | 35.1637 | 86.666 | -25.2902 | 86.666 | -22.9309 | 86.666 | 39.4186 | 34.6626 | 1.83925 | 34.6626 | 0.796487 | 31.6122 | -2.77683 | 31.6122 | -5.06917 | 29.6548 | 0.872924
64.7981 | -6.30474 | 64.7981 | 1895.63 | 87.5353 | 53.2167 | 87.5353 | -13.4573 | 87.5353 | 0 | 87.5353 | 33.834 | 35.5346 | 1.19833 | 35.5346 | -0.0386025 | 32.4866 | 0.210062 | 32.4866 | -3.62062 | 30.2531 | -3.87143
65.6694 | -5.4067 | 65.6694 | 1892.71 | 88.4024 | 75.2542 | 88.4024 | 1.002 | 88.4024 | 3.04525 | 88.4024 | -14.1414 | 36.4087 | 0 | 36.4087 | -0.38815 | 33.3609 | 0.348867 | 33.3609 | -2.67359 | 30.8513 | 2.30424
66.5385 | -2.72474 | 66.5385 | 1890.51 | 89.2715 | 94.6869 | 89.2715 | 15.1855 | 89.2715 | -0.565459 | 89.2715 | -39.8351 | 37.2827 | -0.798019 | 37.2827 | -0.159368 | 34.2352 | 1.52462 | 34.2352 | -1.62189 | 31.451 | 2.83668
67.4097 | 1.17162 | 67.4097 | 1889.88 | 90.1406 | 109.23 | 90.1406 | 24.2258 | 90.1406 | -1.37853 | 90.1406 | -20.1379 | 38.1566 | -0.702811 | 38.1566 | 0.213199 | 35.1072 | 3.05147 | 35.1072 | -0.786364 | 32.0491 | 0.288548
68.2808 | 2.74537 | 68.2808 | 1891.4 | 91.0074 | 116.273 | 91.0074 | 32.9091 | 91.0074 | -3.90757 | 91.0074 | -17.2874 | 39.0282 | -0.98757 | 39.0282 | 0.631453 | 35.9813 | 3.84718 | 35.9813 | 0.39559 | 32.6471 | -1.98109
69.1496 | 2.91624 | 69.1496 | 1893.63 | 91.8763 | 117.658 | 91.8763 | 45.8682 | 91.8763 | 8.73202 | 91.8763 | -17.9569 | 39.902 | -0.209891 | 39.902 | 0.341756 | 36.8554 | 2.85403 | 36.8554 | 0.160922 | 33.2452 | -4.0162
70.0206 | 2.73603 | 70.0206 | 1896.47 | 92.743 | 108.252 | 92.743 | 55.3867 | 92.743 | 16.7402 | 92.743 | 3.43593 | 40.7756 | -0.24884 | 40.7756 | -0.0871213 | 37.7293 | 0.885528 | 37.7293 | -0.949567 | 33.8431 | -6.80374
70.8893 | 2.55038 | 70.8893 | 1901.35 | 93.6117 | 85.1142 | 93.6117 | 59.8169 | 93.6117 | 16.5972 | 93.6117 | 9.8823 | 41.6492 | -0.714928 | 41.6492 | -1.2282 | 38.601 | -0.155134 | 38.601 | -3.17131 | 34.4411 | 0.356441
71.76 | 2.75014 | 71.76 | 1904.24 | 94.4783 | 49.5941 | 94.4783 | 58.1534 | 94.4783 | 9.6447 | 94.4783 | 78.2004 | 42.5205 | -0.563893 | 42.5205 | -1.5912 | 39.4748 | 0.260537 | 39.4748 | -3.37125 | 35.039 | -1.56874
72.6307 | 3.44886 | 72.6307 | 1906.5 | 95.3468 | 32.5 | 95.3468 | 49.9551 | 95.3468 | -6.82356 | 95.3468 | 145.234 | 43.3939 | -0.244945 | 43.3939 | -1.00898 | 40.3485 | -0.559671 | 40.3485 | -2.71692 | 35.6368 | 4.83902
73.4992 | 3.97496 | 73.4992 | 1907.95 | 96.2153 | 34.7535 | 96.2153 | 33.2051 | 96.2153 | 3.23131 | 96.2153 | 202.433 | 44.2673 | 0.625778 | 44.2673 | -0.55956 | 41.2199 | 0.00148454 | 41.2199 | -2.56006 | 36.2346 | 0.407362
74.3697 | 1.79065 | 74.3697 | 1906.09 | 97.0816 | 30.1196 | 97.0816 | 12.0683 | 97.0816 | 5.75504 | 97.0816 | 255.604 | 45.1384 | 0.681172 | 45.1384 | -1.0104 | 42.0934 | 0.21897 | 42.0934 | -3.06538 | 36.8323 | 6.58059
75.2402 | -0.968608 | 75.2402 | 1902.25 | 97.9499 | 19.6622 | 97.9499 | 23.3372 | 97.9499 | 1.77192 | 97.9499 | 298.556 | 46.0115 | 0.324574 | 46.0115 | -0.717157 | 42.9669 | 0.250145 | 42.9669 | -3.60136 | 37.43 | 1.36963
76.1084 | -1.67775 | 76.1084 | 1897.5 | 98.8161 | 1.94952 | 98.8161 | 44.7798 | 98.8161 | 0.509781 | 98.8161 | 329.785 | 46.8846 | -0.0212055 | 46.8846 | -0.0485188 | 43.8403 | -0.246434 | 43.8403 | -3.41231 | 38.0277 | 1.65777
76.9787 | -1.13732 | 76.9787 | 1895.23 | 99.6842 | -18.9582 | 99.6842 | 66.1049 | 99.6842 | 21.9544 | 99.6842 | 357.579 | 47.7576 | -1.8293 | 47.7576 | 0.0906629 | 44.7114 | 0.144743 | 44.7114 | -2.26887 | 38.6253 | -3.22827
77.8467 | 0.109215 | 77.8467 | 1893.4 | 100.55 | -33.2939 | 100.55 | 87.2886 | 100.55 | 46.0618 | 100.55 | 387.695 | 48.6284 | -3.47251 | 48.6284 | -0.42569 | 45.5846 | -0.535176 | 45.5846 | -0.887226 | 39.2229 | -4.69662
78.7168 | -0.873723 | 78.7168 | 1893.93 | 101.418 | -48.6997 | 101.418 | 110.805 | 101.418 | 73.0209 | 101.418 | 422.71 | 49.5012 | -5.55714 | 49.5012 | -2.15643 | 46.4577 | 0.155877 | 46.4577 | 0.594525 | 39.8204 | 18.4503
79.5869 | -0.913891 | 79.5869 | 1895.99 | 102.284 | -53.0763 | 102.284 | 140.942 | 102.284 | 106.375 | 102.284 | 468.225 | 50.374 | -7.60715 | 50.374 | -3.49194 | 47.3286 | -1.13048 | 47.3286 | 0.675873 | 40.4179 | -5.87438
80.4547 | 1.15403 | 80.4547 | 1897.86 | 103.152 | -56.4458 | 103.152 | 177.66 | 103.152 | 146.226 | 103.152 | 523.71 | 51.2445 | -8.57568 | 51.2445 | -4.1156 | 48.2016 | -3.72026 | 48.2016 | -0.0430815 | 41.0153 | -38.251
81.3246 | 1.37963 | 81.3246 | 1898.12 | 104.017 | -52.6842 | 104.017 | 219.31 | 104.017 | 189.349 | 104.017 | 589.8 | 52.1171 | -9.42346 | 52.1171 | -2.84136 | 49.0745 | -5.87061 | 49.0745 | -1.06335 | 41.6127 | -115.832
82.1922 | -0.772107 | 82.1922 | 1896.02 | 104.885 | -46.5586 | 104.885 | 261.907 | 104.885 | 232.989 | 104.885 | 659.557 | 52.9896 | -8.64708 | 52.9896 | 0.295717 | 49.9451 | -8.4166 | 49.9451 | -4.15407 | 42.21 | -123.958
83.0619 | 0 | 83.0619 | 1891.72 | 105.751 | -35.6421 | 105.751 | 303.71 | 105.751 | 272.839 | 105.751 | 724.731 | 53.8599 | -5.36066 | 53.8599 | 2.30765 | 50.8178 | -10.4037 | 50.8178 | -6.80688 | 42.8073 | -76.0367
83.9294 | -2.68175 | 83.9294 | 1886.25 | 106.618 | -28.9256 | 106.618 | 344.1 | 106.618 | 310.99 | 106.618 | 782.681 | 54.7322 | -4.51893 | 54.7322 | -0.206116 | 51.6905 | -11.3486 | 51.6905 | -8.28812 | 43.4046 | 34.3996
84.799 | -7.3817 | 84.799 | 1881.71 | 107.483 | -19.7151 | 107.483 | 387.098 | 107.483 | 348.973 | 107.483 | 837.654 | 55.6045 | -10.7914 | 55.6045 | -3.58827 | 52.5609 | -10.0303 | 52.5609 | -9.03369 | 44.0018 | -4.58526
85.6685 | -8.45974 | 85.6685 | 1883.43 | 108.351 | -13.5374 | 108.351 | 426.87 | 108.351 | 393.437 | 108.351 | 895.229 | 56.4746 | -13.3036 | 56.4746 | -4.83984 | 53.4333 | -6.24546 | 53.4333 | -7.35224 | 44.599 | 65.894
86.5357 | -7.60968 | 86.5357 | 1889.41 | 109.216 | -4.94055 | 109.216 | 467.428 | 109.216 | 441.83 | 109.216 | 954.53 | 57.3467 | -12.6164 | 57.3467 | -11.5138 | 54.3057 | 0.704414 | 54.3057 | -9.17408 | 45.1961 | 150.064
87.405 | -3.87552 | 87.405 | 1891.32 | 110.081 | 0.235264 | 110.081 | 510.09 | 110.081 | 489.354 | 110.081 | 1015.16 | 58.2187 | -9.70865 | 58.2187 | -18.0532 | 55.1759 | -4.50038 | 55.1759 | -15.2666 | 45.7931 | 86.9496
88.2721 | 0.754302 | 88.2721 | 1893.85 | 110.948 | 2.31035 | 110.948 | 554.011 | 110.948 | 538.577 | 110.948 | 1080.44 | 59.0885 | -4.63318 | 59.0885 | -22.9416 | 56.0481 | -11.4317 | 56.0481 | -17.9936 | 46.3902 | -7.66634
89.1413 | 5.25015 | 89.1413 | 1896.72 | 111.813 | 1.238 | 111.813 | 601.772 | 111.813 | 589.041 | 111.813 | 1139.14 | 59.9604 | 5.85878 | 59.9604 | -23.9821 | 56.9203 | -14.3555 | 56.9203 | -16.8281 | 46.9871 | 6.99862
90.0082 | 7.36845 | 90.0082 | 1902.69 | 112.68 | -1.58209 | 112.68 | 647.529 | 112.68 | 643.739 | 112.68 | 1195.55 | 60.83 | -6.11584 | 60.83 | -18.2732 | 57.7902 | -15.1037 | 57.7902 | -13.0476 | 47.5841 | -4.99156
90.8772 | 6.67017 | 90.8772 | 1905.48 | 113.545 | -9.14667 | 113.545 | 682.185 | 113.545 | 698.781 | 113.545 | 1245.16 | 61.7017 | -22.5306 | 61.7017 | -8.52089 | 58.6622 | -13.7951 | 58.6622 | -6.33273 | 48.181 | 9.02602
91.744 | 5.32115 | 91.744 | 1906.02 | 114.412 | -0.198697 | 114.412 | 737.077 | 114.412 | 756.208 | 114.412 | 1288.5 | 62.5733 | 0 | 62.5733 | -25.183 | 59.5319 | -8.56728 | 59.5319 | 3.83806 | 48.7778 | 15.9175
92.6128 | 4.81416 | 92.6128 | 1901.68 | 115.276 | 31.4721 | 115.276 | 782.447 | 115.276 | 818.795 | 115.276 | 1332.79 | 63.4427 | -10.2479 | 63.4427 | -26.7112 | 60.4038 | 4.08545 | 60.4038 | -5.10541 | 49.3746 | -0.748516
93.4794 | 3.49033 | 93.4794 | 1895.5 | 116.143 | 65.9053 | 116.143 | 832.262 | 116.143 | 886.338 | 116.143 | 1383.65 | 64.3142 | -29.6059 | 64.3142 | -12.0341 | 61.2755 | -10.0466 | 61.2755 | -11.3505 | 49.9714 | -5.64678
94.3481 | -0.0527621 | 94.3481 | 1897.5 | 117.007 | 103.609 | 117.007 | 892.168 | 117.007 | 961.837 | 117.007 | 1436.43 | 65.1834 | -17.7321 | 65.1834 | -37.317 | 62.145 | -20.7784 | 62.145 | -5.52837 | 50.5681 | -6.98076
95.2145 | -1.34424 | 95.2145 | 1898.64 | 117.872 | 147.961 | 117.872 | 959.101 | 117.872 | 1047.07 | 117.872 | 1488.87 | 66.0547 | 14.035 | 66.0547 | -35.1393 | 63.0166 | -23.334 | 63.0166 | 17.8145 | 51.1647 | 8.24852
96.083 | 0.209963 | 96.083 | 1897.78 | 118.738 | 197.6 | 118.738 | 1038.57 | 118.738 | 1147.73 | 118.738 | 1552.97 | 66.9259 | -5.70947 | 66.9259 | -15.3744 | 63.886 | -37.835 | 63.886 | 15.3241 | 51.7598 | 28.6862
96.9493 | 2.04817 | 96.9493 | 1897.83 | 119.602 | 261.154 | 119.602 | 1134.62 | 119.602 | 1263.22 | 119.602 | 1628.66 | 67.7949 | -20.9766 | 67.7949 | -66.9705 | 64.7574 | -24.7465 | 64.7574 | 5.70146 | 52.3564 | 4.36396
97.8177 | 2.82787 | 97.8177 | 1899.57 | 120.468 | 335.098 | 120.468 | 1246.45 | 120.468 | 1396.65 | 120.468 | 1713.38 | 68.666 | -23.2784 | 68.666 | -31.1583 | 65.6266 | 15.4088 | 65.6266 | -8.74529 | 52.9529 | 21.8921
98.6838 | 1.40547 | 98.6838 | 1897.69 | 121.333 | 424.523 | 121.333 | 1377.62 | 121.333 | 1542.73 | 121.333 | 1803.21 | 69.5348 | 14.914 | 69.5348 | 12.6737 | 66.4978 | -0.778641 | 66.4978 | -3.42498 | 53.5494 | -2.68912
99.552 | -2.9892 | 99.552 | 1895.49 | 122.196 | 534.768 | 122.196 | 1532.23 | 122.196 | 1701.76 | 122.196 | 1895.07 | 70.4057 | 48.0512 | 70.4057 | 43.2593 | 67.369 | -13.0432 | 67.369 | 33.2143 | 54.1459 | 13.1949
100.418 | -4.6042 | 100.418 | 1900.57 | 123.062 | 664.213 | 123.062 | 1709.66 | 123.062 | 1864.46 | 123.062 | 1976.32 | 71.2744 | 67.5776 | 71.2744 | 54.8007 | 68.238 | -4.92867 | 68.238 | 18.3284 | 54.7423 | 9.33976
101.284 | -4.70798 | 101.284 | 1908.43 | 123.926 | 844.299 | 123.926 | 1910.88 | 123.926 | 2023.94 | 123.926 | 2053.15 | 72.1451 | 76.123 | 72.1451 | 64.2283 | 69.109 | 7.24529 | 69.109 | -1.32615 | 55.3386 | 0.329999
102.152 | -3.99928 | 102.152 | 1920.7 | 124.79 | 1049.01 | 124.79 | 2122.31 | 124.79 | 2161.07 | 124.79 | 2108.83 | 73.0136 | 72.8391 | 73.0136 | 65.159 | 69.9778 | 11.186 | 69.9778 | -19.1974 | 55.9349 | 34.9686
103.018 | -2.83612 | 103.018 | 1940.55 | 125.656 | 1276.12 | 125.656 | 2336.96 | 125.656 | 2267.11 | 125.656 | 2147.73 | 73.8842 | 47.9729 | 73.8842 | 44.6571 | 70.8486 | 8.39581 | 70.8486 | 2.15914 | 56.5296 | 100.894
103.885 | -0.270107 | 103.885 | 1965.36 | 126.519 | 1516.8 | 126.519 | 2533.99 | 126.519 | 2335.69 | 126.519 | 2162.7 | 74.7547 | 69.0559 | 74.7547 | 63.1538 | 71.7172 | -8.61998 | 71.7172 | -1.36543 | 57.1259 | 190.68
104.751 | 3.04478 | 104.751 | 1985.32 | 127.383 | 1742.62 | 127.383 | 2695.25 | 127.383 | 2361.06 | 127.383 | 2147.73 | 75.6229 | 128.424 | 75.6229 | 115.275 | 72.5879 | 31.5628 | 72.5879 | -19.5053 | 57.722 | 313.695
105.618 | 4.68671 | 105.618 | 1999.57 | 128.248 | 1944.3 | 128.248 | 2803.08 | 128.248 | 2337.63 | 128.248 | 2111.13 | 76.4933 | 180.428 | 76.4933 | 166.962 | 73.4564 | 6.48966 | 73.4564 | 1.59908 | 58.3181 | 510.131
106.484 | 3.28145 | 106.484 | 2009.01 | 129.112 | 2122.5 | 129.112 | 2852.82 | 129.112 | 2265.7 | 129.112 | 2060.36 | 77.3614 | 231.046 | 77.3614 | 222.239 | 74.3269 | -23.7029 | 74.3269 | -4.03598 | 58.9142 | 769.629
107.349 | -1.69533 | 107.349 | 2018.47 | 129.975 | 2267.5 | 129.975 | 2844.2 | 129.975 | 2153.79 | 129.975 | 1991.03 | 78.2315 | 288.497 | 78.2315 | 283.162 | 75.1952 | -7.24529 | 75.1952 | -18.0593 | 59.5087 | 1064.99
108.217 | -2.93796 | 108.217 | 2028.17 | 130.84 | 2365.95 | 130.84 | 2772.04 | 130.84 | 2011.3 | 130.84 | 1916.85 | 79.0995 | 358.187 | 79.0995 | 358.001 | 76.0656 | -5.25675 | 76.0656 | -12.7638 | 60.1047 | 1341.56
109.082 | -2.96684 | 109.082 | 2041.24 | 131.703 | 2411.12 | 131.703 | 2629.37 | 131.703 | 1853.58 | 131.703 | 1848.37 | 79.9695 | 439.856 | 79.9695 | 439.467 | 76.9338 | 0.210805 | 76.9338 | 0.327419 | 60.7007 | 1613.68
109.949 | -2.41642 | 109.949 | 2057.19 | 132.566 | 2368.4 | 132.566 | 2434.91 | 132.566 | 1701.69 | 132.566 | 1789.59 | 80.8373 | 528.563 | 80.8373 | 530.498 | 77.804 | 67.6193 | 77.804 | 72.3384 | 61.2966 | 1892.94
110.814 | -1.98173 | 110.814 | 2075.21 | 133.431 | 2224.98 | 133.431 | 2205.39 | 133.431 | 1555.83 | 133.431 | 1742.7 | 81.7071 | 627.483 | 81.7071 | 635.421 | 78.6719 | 144.583 | 78.6719 | 153.736 | 61.8924 | 2222.03
111.679 | 0.0280095 | 111.679 | 2095.16 | 134.294 | 1986.04 | 134.294 | 1960.36 | 134.294 | 1428.83 | 134.294 | 1708.67 | 82.5747 | 733.17 | 82.5747 | 751.865 | 79.542 | 233.857 | 79.542 | 248.657 | 62.4867 | 2540.22
112.546 | 11.8065 | 112.546 | 2116.47 | 135.157 | 1695.16 | 135.157 | 1735.09 | 135.157 | 1317.82 | 135.157 | 1686.96 | 83.4444 | 870.088 | 83.4444 | 875.961 | 80.4098 | 339.494 | 80.4098 | 352.039 | 63.0825 | 2837.52
113.411 | 22.3516 | 113.411 | 2136.46 | 136.022 | 1380.56 | 136.022 | 1551.13 | 136.022 | 1225.82 | 136.022 | 1677.58 | 84.3119 | 998.666 | 84.3119 | 1012.28 | 81.2797 | 453.801 | 81.2797 | 463.575 | 63.6782 | 3076.19
114.277 | 30.0642 | 114.277 | 2152.44 | 136.884 | 1097.67 | 136.884 | 1392.11 | 136.884 | 1149.01 | 136.884 | 1672.19 | 85.1793 | 1139.31 | 85.1793 | 1162.1 | 82.1474 | 581.792 | 82.1474 | 596.422 | 64.2739 | 3238.3
115.142 | 34.1536 | 115.142 | 2165.45 | 137.747 | 874.912 | 137.747 | 1254.56 | 137.747 | 1092.59 | 137.747 | 1679.17 | 86.0487 | 1303.46 | 86.0487 | 1327.04 | 83.0171 | 723.248 | 83.0171 | 737.83 | 64.868 | 3301.59
116.007 | 37.3141 | 116.007 | 2175.63 | 138.609 | 703.59 | 138.609 | 1145.5 | 138.609 | 1057.56 | 138.609 | 1692.82 | 86.9159 | 1487.53 | 86.9159 | 1505.11 | 83.8846 | 878.227 | 83.8846 | 893.712 | 65.4635 | 3442.95
116.873 | 40.508 | 116.873 | 2186.18 | 139.474 | 567.146 | 139.474 | 1066.78 | 139.474 | 1037.89 | 139.474 | 1713.85 | 87.7852 | 1671.48 | 87.7852 | 1692.41 | 84.7541 | 1044.08 | 84.7541 | 1062.14 | 66.0591 | 3549.97
117.738 | 43.7945 | 117.738 | 2201.9 | 140.336 | 470.749 | 140.336 | 1014.31 | 140.336 | 1037.75 | 140.336 | 1743.23 | 88.6523 | 1859.29 | 88.6523 | 1884.77 | 85.6215 | 1228.92 | 85.6215 | 1255.88 | 66.6546 | 3598.67
118.602 | 52.1945 | 118.602 | 2221.29 | 141.198 | 412.246 | 141.198 | 986.915 | 141.198 | 1053.99 | 141.198 | 1784.55 | 89.5214 | 2045.06 | 89.5214 | 2069.16 | 86.4887 | 1429.56 | 86.4887 | 1468.84 | 67.2485 | 3639.68
119.468 | 62.0545 | 119.468 | 2249.22 | 142.06 | 382.01 | 142.06 | 985.286 | 142.06 | 1085.69 | 142.06 | 1844.19 | 90.3883 | 2213.27 | 90.3883 | 2238.8 | 87.358 | 1644.78 | 87.358 | 1691.11 | 67.8439 | 3670.98
120.332 | 75.8056 | 120.332 | 2281.98 | 142.924 | 381.746 | 142.924 | 1004.47 | 142.924 | 1133.06 | 142.924 | 1910.07 | 91.2572 | 2366.04 | 91.2572 | 2383.55 | 88.2252 | 1869.55 | 88.2252 | 1925.33 | 68.4393 | 3654.79
121.196 | 92.3916 | 121.196 | 2320.86 | 143.786 | 395.104 | 143.786 | 1037.53 | 143.786 | 1192.55 | 143.786 | 1980.8 | 92.124 | 2497.07 | 92.124 | 2508.05 | 89.0943 | 2095.39 | 89.0943 | 2158.94 | 69.0346 | 3625.13
122.062 | 111.357 | 122.062 | 2365.42 | 144.648 | 423.18 | 144.648 | 1081.85 | 144.648 | 1259.53 | 144.648 | 2050.48 | 92.9906 | 2610.21 | 92.9906 | 2608.73 | 89.9612 | 2313.7 | 89.9612 | 2383.57 | 69.6283 | 3645.51
122.926 | 139.301 | 122.926 | 2422.87 | 145.51 | 456.388 | 145.51 | 1127.87 | 145.51 | 1327.12 | 145.51 | 2115.98 | 93.8593 | 2696.79 | 93.8593 | 2687.1 | 90.8302 | 2517.66 | 90.8302 | 2594.47 | 70.2235 | 3683.35
123.79 | 178.587 | 123.79 | 2499.47 | 146.374 | 488.604 | 146.374 | 1172.93 | 146.374 | 1384.82 | 146.374 | 2176.1 | 94.7258 | 2756.5 | 94.7258 | 2745.82 | 91.697 | 2697.42 | 91.697 | 2785.19 | 70.8187 | 3777.21
124.654 | 235.404 | 124.654 | 2602.47 | 147.235 | 514.343 | 147.235 | 1214.44 | 147.235 | 1437.37 | 147.235 | 2230.16 | 95.5944 | 2794.92 | 95.5944 | 2788.06 | 92.5637 | 2847.43 | 92.5637 | 2947.66 | 71.4123 | 3851.05
125.52 | 318.648 | 125.52 | 2729.16 | 148.097 | 538.55 | 148.097 | 1251.59 | 148.097 | 1481.65 | 148.097 | 2280.83 | 96.4607 | 2826.45 | 96.4607 | 2815.95 | 93.4325 | 2967.1 | 93.4325 | 3079.14 | 72.0074 | 3869.28
126.383 | 421.146 | 126.383 | 2874.16 | 148.959 | 560.219 | 148.959 | 1288.94 | 148.959 | 1532.17 | 148.959 | 2321.83 | 97.327 | 2838.82 | 97.327 | 2831.02 | 94.299 | 3056.55 | 94.299 | 3183.56 | 72.6025 | 3814.54
127.247 | 556.681 | 127.247 | 3035.48 | 149.82 | 584.476 | 149.82 | 1325.15 | 149.82 | 1582.23 | 149.82 | 2363.21 | 98.1953 | 2855.9 | 98.1953 | 2847.88 | 95.1676 | 3121.99 | 95.1676 | 3258.67 | 73.196 | 3758.63
128.112 | 704.514 | 128.112 | 3203.82 | 150.683 | 604.728 | 150.683 | 1365.78 | 150.683 | 1634.75 | 150.683 | 2410.76 | 99.0614 | 2865.13 | 99.0614 | 2862.33 | 96.034 | 3167.56 | 96.034 | 3305.94 | 73.7909 | 3687.52
128.976 | 851.377 | 128.976 | 3376.31 | 151.545 | 639.346 | 151.545 | 1413.79 | 151.545 | 1704.45 | 151.545 | 2466.36 | 99.9274 | 2874.07 | 99.9274 | 2878.97 | 96.9003 | 3196.98 | 96.9003 | 3332.84 | 74.3858 | 3640.11
129.839 | 956.856 | 129.839 | 3550.42 | 152.406 | 683.432 | 152.406 | 1470.84 | 152.406 | 1787.04 | 152.406 | 2538.68 | 100.795 | 2890.26 | 100.795 | 2900.97 | 97.7686 | 3214.78 | 97.7686 | 3346.12 | 74.9792 | 3898.74
130.702 | 989.307 | 130.702 | 3738.22 | 153.267 | 743.155 | 153.267 | 1543.91 | 153.267 | 1877.28 | 153.267 | 2615.98 | 101.661 | 2920.09 | 101.661 | 2932.92 | 98.6347 | 3226.98 | 98.6347 | 3352.05 | 75.574 | 3992.91
131.567 | 1016.37 | 131.567 | 3952.93 | 154.128 | 816.812 | 154.128 | 1630.48 | 154.128 | 1983.86 | 154.128 | 2701.89 | 102.529 | 2947.58 | 102.529 | 2963.39 | 99.5008 | 3241.97 | 99.5008 | 3361.57 | 76.1687 | 3941.39
132.43 | 1132.24 | 132.43 | 4198.02 | 154.989 | 904.206 | 154.989 | 1730.35 | 154.989 | 2105.01 | 154.989 | 2797.38 | 103.395 | 2987.14 | 103.395 | 3010.5 | 100.369 | 3261.81 | 100.369 | 3376.17 | 76.762 | 3799.25
133.293 | 1354.86 | 133.293 | 4406.79 | 155.852 | 1009.03 | 155.852 | 1850.2 | 155.852 | 2233 | 155.852 | 2909.13 | 104.261 | 3038.22 | 104.261 | 3067.49 | 101.235 | 3286.15 | 101.235 | 3405.02 | 77.3566 | 3693.86
134.156 | 1730.53 | 134.156 | 4526.74 | 156.712 | 1132.29 | 156.712 | 1987.87 | 156.712 | 2369.61 | 156.712 | 3036.78 | 105.128 | 3104.96 | 105.128 | 3121.99 | 102.101 | 3324.08 | 102.101 | 3433.08 | 77.9498 | 3623.4
135.021 | 2185.93 | 135.021 | 4418.29 | 157.573 | 1283.04 | 157.573 | 2148.73 | 157.573 | 2515.3 | 157.573 | 3168.76 | 105.994 | 3143.47 | 105.994 | 3162.17 | 102.968 | 3373.15 | 102.968 | 3470.03 | 78.5444 | 3578.62
135.884 | 2492.94 | 135.884 | 4122.37 | 158.434 | 1463.57 | 158.434 | 2327.76 | 158.434 | 2673.25 | 158.434 | 3305.35 | 106.859 | 3179.84 | 106.859 | 3200.16 | 103.834 | 3427.62 | 103.834 | 3514.25 | 79.1389 | 3573.87
136.746 | 2451.15 | 136.746 | 3731.79 | 159.294 | 1672.18 | 159.294 | 2523.45 | 159.294 | 2832.86 | 159.294 | 3444.5 | 107.724 | 3216.56 | 107.724 | 3235.15 | 104.7 | 3493.29 | 104.7 | 3568.15 | 79.7319 | 3522.23
137.609 | 2035.18 | 137.609 | 3378.62 | 160.155 | 1927.97 | 160.155 | 2733.93 | 160.155 | 2987.28 | 160.155 | 3577.44 | 108.592 | 3251.92 | 108.592 | 3275.23 | 105.567 | 3556.91 | 105.567 | 3619.63 | 80.3263 | 3482.98
138.471 | 1518.76 | 138.471 | 3077.21 | 161.015 | 2219.5 | 161.015 | 2955.27 | 161.015 | 3136.91 | 161.015 | 3697.28 | 109.457 | 3285.15 | 109.457 | 3310.54 | 106.433 | 3612.71 | 106.433 | 3673.46 | 80.9193 | 3546.86
139.336 | 1060.83 | 139.336 | 2838.13 | 161.878 | 2534.77 | 161.878 | 3181.22 | 161.878 | 3253.59 | 161.878 | 3799.3 | 110.322 | 3315.26 | 110.322 | 3355.28 | 107.298 | 3666.16 | 107.298 | 3720.32 | 81.5136 | 3591.29
140.198 | 733.502 | 140.198 | 2674.67 | 162.738 | 2868.27 | 162.738 | 3392.85 | 162.738 | 3342.66 | 162.738 | 3875.94 | 111.189 | 3338.19 | 111.189 | 3387.66 | 108.165 | 3713.19 | 108.165 | 3767.36 | 82.1064 | 3665.31
141.06 | 523.227 | 141.06 | 2554.06 | 163.598 | 3193.02 | 163.598 | 3571.22 | 163.598 | 3394.06 | 163.598 | 3921.01 | 112.054 | 3357.99 | 112.054 | 3419.11 | 109.031 | 3765.84 | 109.031 | 3817.87 | 82.7007 | 3758.99
141.922 | 391.508 | 141.922 | 2471.78 | 164.458 | 3472.39 | 164.458 | 3698.78 | 164.458 | 3409.69 | 164.458 | 3926.42 | 112.919 | 3381.76 | 112.919 | 3438.01 | 109.896 | 3809.48 | 109.896 | 3868.24 | 83.2949 | 3825.17
142.784 | 306.721 | 142.784 | 2426.89 | 165.318 | 3669.63 | 165.318 | 3768.09 | 165.318 | 3391.32 | 165.318 | 3897.99 | 113.786 | 3403.1 | 113.786 | 3448.67 | 110.761 | 3853.56 | 110.761 | 3909.72 | 83.8876 | 3766.84
143.648 | 256.536 | 143.648 | 2414.44 | 166.178 | 3763.9 | 166.178 | 3769.74 | 166.178 | 3341.86 | 166.178 | 3838.45 | 114.65 | 3406.34 | 114.65 | 3451.5 | 111.628 | 3890.87 | 111.628 | 3945.16 | 84.4818 | 3672.8
144.51 | 229.211 | 144.51 | 2415.99 | 167.038 | 3740.19 | 167.038 | 3701.96 | 167.038 | 3267.03 | 167.038 | 3752.51 | 115.515 | 3404.73 | 115.515 | 3453.75 | 112.493 | 3919.41 | 112.493 | 3974.07 | 85.0743 | 3524.24
145.372 | 211.443 | 145.372 | 2419.33 | 167.897 | 3609.93 | 167.897 | 3586.03 | 167.897 | 3175.38 | 167.897 | 3644.27 | 116.379 | 3397.06 | 116.379 | 3447 | 113.357 | 3938.11 | 113.357 | 3990.35 | 85.6684 | 3356.07
146.234 | 200.46 | 146.234 | 2420.39 | 168.757 | 3390.69 | 168.757 | 3438.76 | 168.757 | 3074.81 | 168.757 | 3530.91 | 117.246 | 3389.59 | 117.246 | 3437.2 | 114.222 | 3946.75 | 114.222 | 3993.82 | 86.2609 | 3288.26
147.095 | 195.134 | 147.095 | 2422.87 | 169.616 | 3109.7 | 169.616 | 3270.68 | 169.616 | 2972.5 | 169.616 | 3417.04 | 118.11 | 3384.36 | 118.11 | 3435.08 | 115.089 | 3944.83 | 115.089 | 3984.18 | 86.8549 | 3277.82
147.957 | 194.758 | 147.957 | 2426.93 | 170.476 | 2805.44 | 170.476 | 3100.06 | 170.476 | 2868.43 | 170.476 | 3295.58 | 118.974 | 3372.4 | 118.974 | 3427.02 | 115.953 | 3941.42 | 115.953 | 3960.85 | 87.4473 | 3331.25
148.821 | 199.045 | 148.821 | 2430.25 | 171.335 | 2524.55 | 171.335 | 2940.08 | 171.335 | 2759.14 | 171.335 | 3176.01 | 119.839 | 3367.53 | 119.839 | 3419.26 | 116.818 | 3938 | 116.818 | 3929.97 | 88.0411 | 3364.1
149.682 | 208.331 | 149.682 | 2438.46 | 172.197 | 2284.38 | 172.197 | 2791.52 | 172.197 | 2644.02 | 172.197 | 3048.87 | 120.705 | 3366.52 | 120.705 | 3414.86 | 117.682 | 3933.04 | 117.682 | 3891.29 | 88.6335 | 3369.06
150.543 | 219.69 | 150.543 | 2451.35 | 173.056 | 2092.2 | 173.056 | 2656.14 | 173.056 | 2522.27 | 173.056 | 2925.37 | 121.569 | 3348.58 | 121.569 | 3411.94 | 118.549 | 3917.18 | 118.549 | 3862.58 | 89.2272 | 3359.17
151.405 | 234.309 | 151.405 | 2467.99 | 173.915 | 1934.15 | 173.915 | 2523.73 | 173.915 | 2397.75 | 173.915 | 2810.57 | 122.433 | 3330.88 | 122.433 | 3400.44 | 119.413 | 3901.79 | 119.413 | 3835.05 | 89.8195 | 3352.03
152.266 | 250.052 | 152.266 | 2489.26 | 174.774 | 1799.42 | 174.774 | 2390.31 | 174.774 | 2277.97 | 174.774 | 2701.32 | 123.297 | 3326.67 | 123.297 | 3399.1 | 120.277 | 3885.39 | 120.277 | 3814.14 | 90.4132 | 3376.51
153.127 | 267.222 | 153.127 | 2518.06 | 175.633 | 1678.24 | 175.633 | 2259.48 | 175.633 | 2160.13 | 175.633 | 2596.38 | 124.16 | 3322.7 | 124.16 | 3402.95 | 121.141 | 3873.89 | 121.141 | 3792.11 | 91.0053 | 3413.11
153.988 | 289.393 | 153.988 | 2560.24 | 176.492 | 1567.31 | 176.492 | 2129.83 | 176.492 | 2049.16 | 176.492 | 2501.43 | 125.026 | 3322 | 125.026 | 3421.23 | 122.007 | 3866.63 | 122.007 | 3761.11 | 91.5989 | 3440.44
154.849 | 316.171 | 154.849 | 2611.32 | 177.351 | 1457.39 | 177.351 | 2006.79 | 177.351 | 1949.59 | 177.351 | 2410.4 | 125.89 | 3339.18 | 125.89 | 3439.99 | 122.871 | 3862.55 | 122.871 | 3734.57 | 92.191 | 3431.53
155.71 | 350.147 | 155.71 | 2672.77 | 178.21 | 1350.69 | 178.21 | 1897.79 | 178.21 | 1869.52 | 178.21 | 2330.67 | 126.753 | 3361.77 | 126.753 | 3462.96 | 123.735 | 3854.35 | 123.735 | 3704.32 | 92.7845 | 3415.43
156.573 | 395.531 | 156.573 | 2751.53 | 179.069 | 1249.18 | 179.069 | 1801.95 | 179.069 | 1805.41 | 179.069 | 2260.32 | 127.617 | 3375.54 | 127.617 | 3484.32 | 124.599 | 3849.06 | 124.599 | 3673.87 | 93.3764 | 3379.33
157.433 | 454.322 | 157.433 | 2851.38 | 179.927 | 1154.41 | 179.927 | 1722.62 | 179.927 | 1757.62 | 179.927 | 2205.93 | 128.48 | 3396.24 | 128.48 | 3516.06 | 125.462 | 3849.14 | 125.462 | 3651.81 | 93.9684 | 3347.68
158.294 | 528.391 | 158.294 | 2977.38 | 180.786 | 1082.7 | 180.786 | 1662.22 | 180.786 | 1727.17 | 180.786 | 2164.36 | 129.346 | 3427.23 | 129.346 | 3553.39 | 126.326 | 3852.31 | 126.326 | 3626.72 | 94.5617 | 3343.43
159.154 | 623.3 | 159.154 | 3135.42 | 181.644 | 1023.5 | 181.644 | 1622.89 | 181.644 | 1719.33 | 181.644 | 2135.46 | 130.209 | 3466.29 | 130.209 | 3591.66 | 127.191 | 3859.12 | 127.191 | 3605.29 | 95.1536 | 3328.07
160.015 | 747.806 | 160.015 | 3328.31 | 182.503 | 984.007 | 182.503 | 1604.33 | 182.503 | 1728.6 | 182.503 | 2114.65 | 131.072 | 3490.25 | 131.072 | 3629.19 | 128.055 | 3866.52 | 128.055 | 3586.44 | 95.7469 | 3294.64
160.875 | 911.578 | 160.875 | 3563.28 | 183.361 | 960.87 | 183.361 | 1610.25 | 183.361 | 1751.9 | 183.361 | 2105.17 | 131.935 | 3517.2 | 131.935 | 3657 | 128.918 | 3872.97 | 128.918 | 3568.62 | 96.3386 | 3252.85
161.736 | 1116.56 | 161.736 | 3840 | 184.219 | 962.414 | 184.219 | 1639.12 | 184.219 | 1780.19 | 184.219 | 2098.38 | 132.798 | 3553.11 | 132.798 | 3708.8 | 129.781 | 3888.59 | 129.781 | 3551.5 | 96.9303 | 3221.07
162.596 | 1386.64 | 162.596 | 4168.67 | 185.077 | 995.186 | 185.077 | 1687.15 | 185.077 | 1810.87 | 185.077 | 2097.31 | 133.661 | 3596.97 | 133.661 | 3763.46 | 130.645 | 3893.13 | 130.645 | 3532.75 | 97.5235 | 3248.68
163.456 | 1745.99 | 163.456 | 4553.61 | 185.935 | 1048.87 | 185.935 | 1751.91 | 185.935 | 1837.02 | 185.935 | 2095.82 | 134.526 | 3647.66 | 134.526 | 3815.19 | 131.508 | 3914.85 | 131.508 | 3508.21 | 98.1151 | 3273.21
164.316 | 2194.44 | 164.316 | 4951.22 | 186.793 | 1129.74 | 186.793 | 1821.57 | 186.793 | 1854.3 | 186.793 | 2092.57 | 135.388 | 3719.62 | 135.388 | 3868.99 | 132.373 | 3927.86 | 132.373 | 3490.16 | 98.7081 | 3309.64
165.176 | 2715.63 | 165.176 | 5323.05 | 187.649 | 1235.76 | 187.649 | 1888.78 | 187.649 | 1860.46 | 187.649 | 2089.81 | 136.251 | 3784.62 | 136.251 | 3922.22 | 133.236 | 3939.7 | 133.236 | 3473.97 | 99.2996 | 3361.81
166.036 | 3275.49 | 166.036 | 5615.6 | 188.507 | 1356.52 | 188.507 | 1945.48 | 188.507 | 1855.93 | 188.507 | 2087.23 | 137.114 | 3845.18 | 137.114 | 3963.14 | 134.099 | 3954 | 134.099 | 3454.78 | 99.8911 | 3394.14
166.896 | 3762.87 | 166.896 | 5752.27 | 189.365 | 1476.14 | 189.365 | 1982.19 | 189.365 | 1842.2 | 189.365 | 2084.25 | 137.976 | 3897.43 | 137.976 | 3992.21 | 134.961 | 3965.76 | 134.961 | 3439.71 | 100.484 | 3393.5
167.755 | 4000.73 | 167.755 | 5726.66 | 190.222 | 1577.04 | 190.222 | 1994.75 | 190.222 | 1826.84 | 190.222 | 2081.46 | 138.839 | 3936.86 | 138.839 | 4002.68 | 135.824 | 3979.36 | 135.824 | 3426 | 101.075 | 3357.28
168.615 | 3879.7 | 168.615 | 5516.81 | 191.08 | 1648.99 | 191.08 | 1986.21 | 191.08 | 1804.58 | 191.08 | 2079.19 | 139.701 | 3966.44 | 139.701 | 4007.74 | 136.687 | 3994.61 | 136.687 | 3409.54 | 101.667 | 3312.57
169.475 | 3471.4 | 169.475 | 5185.17 | 191.938 | 1677.48 | 191.938 | 1957.57 | 191.938 | 1782.48 | 191.938 | 2072.15 | 140.563 | 3987.74 | 140.563 | 3997.95 | 137.549 | 3990.44 | 137.549 | 3392.56 | 102.26 | 3241.63
170.334 | 2928.01 | 170.334 | 4815.68 | 192.795 | 1651.4 | 192.795 | 1920.32 | 192.795 | 1761.78 | 192.795 | 2066.36 | 141.425 | 3994.22 | 141.425 | 3972.75 | 138.412 | 3971.9 | 138.412 | 3372.53 | 102.851 | 3183.81
171.194 | 2386.4 | 171.194 | 4434.59 | 193.652 | 1597.36 | 193.652 | 1884.14 | 193.652 | 1743.59 | 193.652 | 2063.31 | 142.29 | 3978.99 | 142.29 | 3935.53 | 139.274 | 3947.29 | 139.274 | 3345.58 | 103.442 | 3157.82
172.053 | 1922.15 | 172.053 | 4109.82 | 194.51 | 1540.81 | 194.51 | 1854.1 | 194.51 | 1727.1 | 194.51 | 2059 | 143.152 | 3948.66 | 143.152 | 3888.44 | 140.138 | 3923.75 | 140.138 | 3320.82 | 104.035 | 3142.57
172.912 | 1542.73 | 172.912 | 3845.48 | 195.367 | 1481.61 | 195.367 | 1828.68 | 195.367 | 1708.62 | 195.367 | 2052.68 | 144.013 | 3900.07 | 144.013 | 3830.92 | 141.001 | 3894.71 | 141.001 | 3296.41 | 104.626 | 3140.18
173.771 | 1264.94 | 173.771 | 3636.65 | 196.224 | 1434.87 | 196.224 | 1813.96 | 196.224 | 1690.98 | 196.224 | 2042.13 | 144.875 | 3848.18 | 144.875 | 3761.5 | 141.863 | 3864.86 | 141.863 | 3271.39 | 105.217 | 3171.01
174.63 | 1061.67 | 174.63 | 3491.31 | 197.081 | 1411.66 | 197.081 | 1806.78 | 197.081 | 1674.1 | 197.081 | 2030.82 | 145.737 | 3774.67 | 145.737 | 3684.01 | 142.725 | 3826.06 | 142.725 | 3249.32 | 105.809 | 3189.68
175.49 | 922.581 | 175.49 | 3383.09 | 197.936 | 1404.05 | 197.936 | 1800.98 | 197.936 | 1657.26 | 197.936 | 2017.3 | 146.599 | 3690.72 | 146.599 | 3610.22 | 143.587 | 3775.8 | 143.587 | 3231.94 | 106.4 | 3233.92
176.348 | 852.082 | 176.348 | 3308.99 | 198.793 | 1397.09 | 198.793 | 1787.02 | 198.793 | 1636.43 | 198.793 | 1997.2 | 147.46 | 3604.08 | 147.46 | 3531.87 | 144.449 | 3726.17 | 144.449 | 3212.72 | 106.991 | 3307.45
177.207 | 833.455 | 177.207 | 3253.07 | 199.649 | 1389.03 | 199.649 | 1766.09 | 199.649 | 1611.79 | 199.649 | 1979.55 | 148.322 | 3518.63 | 148.322 | 3460.02 | 145.31 | 3663.41 | 145.31 | 3194.37 | 107.584 | 3345.03
178.066 | 857.225 | 178.066 | 3195.31 | 200.506 | 1372.59 | 200.506 | 1741.73 | 200.506 | 1585.86 | 200.506 | 1947.11 | 149.183 | 3437.09 | 149.183 | 3390.12 | 146.172 | 3618.88 | 146.172 | 3172.21 | 108.175 | 3352.19
178.925 | 874.02 | 178.925 | 3114.59 | 201.363 | 1349.52 | 201.363 | 1711.14 | 201.363 | 1559.97 | 201.363 | 1916.42 | 150.045 | 3365.25 | 150.045 | 3325.4 | 147.034 | 3561.65 | 147.034 | 3148.11 | 108.765 | 3325.55
179.783 | 838.574 | 179.783 | 3021.09 | 202.219 | 1316 | 202.219 | 1672.28 | 202.219 | 1532.43 | 202.219 | 1883.09 | 150.906 | 3304.97 | 150.906 | 3265.29 | 147.895 | 3513.47 | 147.895 | 3118.49 | 109.356 | 3258.14
180.642 | 769.034 | 180.642 | 2926.53 | 203.076 | 1272.35 | 203.076 | 1632.08 | 203.076 | 1504.63 | 203.076 | 1851.13 | 151.767 | 3243.25 | 151.767 | 3204.44 | 148.757 | 3470.32 | 148.757 | 3097.29 | 109.948 | 3194.31
181.5 | 672.833 | 181.5 | 2839.85 | 203.93 | 1224.31 | 203.93 | 1594.15 | 203.93 | 1474.06 | 203.93 | 1822.22 | 152.628 | 3189.01 | 152.628 | 3150.27 | 149.618 | 3422.04 | 149.618 | 3078.58 | 110.539 | 3175.71
182.359 | 586.691 | 182.359 | 2769.94 | 204.786 | 1174.84 | 204.786 | 1555.88 | 204.786 | 1448.99 | 204.786 | 1798.33 | 153.49 | 3140.9 | 153.49 | 3101.9 | 150.48 | 3377.49 | 150.48 | 3054.94 | 111.13 | 3169.72
183.217 | 513.613 | 183.217 | 2718.53 | 205.643 | 1126.65 | 205.643 | 1518.57 | 205.643 | 1428.05 | 205.643 | 1776.32 | 154.35 | 3093.57 | 154.35 | 3055.77 | 151.341 | 3334.24 | 151.341 | 3036.45 | 111.72 | 3141.53
184.073 | 457.717 | 184.073 | 2689.28 | 206.499 | 1081.8 | 206.499 | 1479.89 | 206.499 | 1407.12 | 206.499 | 1755.42 | 155.211 | 3047.55 | 155.211 | 3011.55 | 152.202 | 3296.16 | 152.202 | 3018.12 | 112.312 | 3136.71
184.931 | 423.995 | 184.931 | 2677.21 | 207.355 | 1043.47 | 207.355 | 1445.65 | 207.355 | 1386.33 | 207.355 | 1742.64 | 156.072 | 2996.87 | 156.072 | 2969.12 | 153.063 | 3259.87 | 153.063 | 2998.38 | 112.903 | 3149.12
185.79 | 404.545 | 185.79 | 2685.27 | 208.211 | 1011.4 | 208.211 | 1416.87 | 208.211 | 1369.56 | 208.211 | 1737.13 | 156.933 | 2955.02 | 156.933 | 2932.54 | 153.924 | 3225.57 | 153.924 | 2976.95 | 113.493 | 3129.65
186.648 | 401.126 | 186.648 | 2714.1 | 209.065 | 980.951 | 209.065 | 1387.28 | 209.065 | 1356.43 | 209.065 | 1732.99 | 157.794 | 2918.29 | 157.794 | 2904.17 | 154.785 | 3187.65 | 154.785 | 2957.21 | 114.084 | 3101.5
187.505 | 414.094 | 187.505 | 2759.37 | 209.921 | 954.299 | 209.921 | 1358.59 | 209.921 | 1344.81 | 209.921 | 1727.7 | 158.654 | 2889.4 | 158.654 | 2873.64 | 155.646 | 3161.65 | 155.646 | 2939.58 | 114.675 | 3081.61
188.363 | 444.574 | 188.363 | 2830.56 | 210.776 | 929.295 | 210.776 | 1330.29 | 210.776 | 1335.64 | 210.776 | 1719.23 | 159.515 | 2864.51 | 159.515 | 2844.45 | 156.507 | 3126.69 | 156.507 | 2919.94 | 115.266 | 3085.34
189.221 | 492.617 | 189.221 | 2930.69 | 211.632 | 906.743 | 211.632 | 1306.72 | 211.632 | 1326.32 | 211.632 | 1712.41 | 160.375 | 2856.91 | 160.375 | 2816.52 | 157.368 | 3095.82 | 157.368 | 2899.01 | 115.856 | 3055.6
190.079 | 557.658 | 190.079 | 3056.02 | 212.488 | 882.573 | 212.488 | 1286.57 | 212.488 | 1323.25 | 212.488 | 1710.83 | 161.235 | 2846.35 | 161.235 | 2801.82 | 158.228 | 3068.45 | 158.228 | 2875.06 | 116.446 | 2994.38
190.936 | 646.58 | 190.936 | 3201.15 | 213.341 | 858.639 | 213.341 | 1270.51 | 213.341 | 1323.7 | 213.341 | 1717.96 | 162.096 | 2835.45 | 162.096 | 2784.43 | 159.089 | 3047.32 | 159.089 | 2851.98 | 117.036 | 2966.8
191.792 | 777.588 | 191.792 | 3345.47 | 214.197 | 836.454 | 214.197 | 1259.75 | 214.197 | 1334.8 | 214.197 | 1727.67 | 162.956 | 2811.98 | 162.956 | 2767.6 | 159.949 | 3029.82 | 159.949 | 2845.63 | 117.627 | 2976.08
192.649 | 947.707 | 192.649 | 3472.09 | 215.052 | 822.657 | 215.052 | 1251.64 | 215.052 | 1351.79 | 215.052 | 1741.2 | 163.816 | 2798.97 | 163.816 | 2747.29 | 160.81 | 3014.44 | 160.81 | 2828.8 | 118.218 | 2982.67
193.507 | 1159.03 | 193.507 | 3526.26 | 215.907 | 810.284 | 215.907 | 1243.92 | 215.907 | 1371.4 | 215.907 | 1765.18 | 164.676 | 2786.26 | 164.676 | 2728.95 | 161.67 | 2997.26 | 161.67 | 2817.57 | 118.808 | 2942.6
194.364 | 1370.41 | 194.364 | 3496.61 | 216.76 | 795.214 | 216.76 | 1242.92 | 216.76 | 1390.7 | 216.76 | 1788.33 | 165.536 | 2775.74 | 165.536 | 2711.51 | 162.53 | 2978.07 | 162.53 | 2808.48 | 119.398 | 2889.32
195.221 | 1527.49 | 195.221 | 3416.67 | 217.616 | 784.982 | 217.616 | 1241.57 | 217.616 | 1414.11 | 217.616 | 1816.99 | 166.396 | 2738.8 | 166.396 | 2692.69 | 163.39 | 2961.06 | 163.39 | 2789.69 | 119.988 | 2813.46
196.078 | 1541.46 | 196.078 | 3318.03 | 218.471 | 777.477 | 218.471 | 1247.71 | 218.471 | 1439.59 | 218.471 | 1852.1 | 167.256 | 2724.78 | 167.256 | 2680.78 | 164.25 | 2944.75 | 164.25 | 2765.58 | 120.578 | 2803.87
196.933 | 1458.09 | 196.933 | 3221.05 | 219.326 | 773.278 | 219.326 | 1258.95 | 219.326 | 1473.6 | 219.326 | 1887.3 | 168.115 | 2714.57 | 168.115 | 2664.36 | 165.11 | 2931.16 | 165.11 | 2741.53 | 121.168 | 2791.14
197.79 | 1350.77 | 197.79 | 3139.07 | 220.178 | 777.441 | 220.178 | 1269.12 | 220.178 | 1512.79 | 220.178 | 1925.06 | 168.975 | 2698.64 | 168.975 | 2649.03 | 165.97 | 2908.52 | 165.97 | 2721.07 | 121.758 | 2831.57
198.647 | 1240.68 | 198.647 | 3085.95 | 221.033 | 775.298 | 221.033 | 1285.49 | 221.033 | 1555.29 | 221.033 | 1968.25 | 169.832 | 2680.81 | 169.832 | 2628.39 | 166.828 | 2887.74 | 166.828 | 2704.78 | 122.349 | 2816.84
199.504 | 1163.48 | 199.504 | 3057.72 | 221.888 | 784.441 | 221.888 | 1306.07 | 221.888 | 1601.81 | 221.888 | 2017.61 | 170.692 | 2670.5 | 170.692 | 2608.4 | 167.688 | 2865.21 | 167.688 | 2692.72 | 122.939 | 2798.72
200.361 | 1106.45 | 200.361 | 3034.41 | 222.741 | 796.824 | 222.741 | 1330.78 | 222.741 | 1659.55 | 222.741 | 2070.98 | 171.551 | 2657.93 | 171.551 | 2591.1 | 168.547 | 2853.06 | 168.547 | 2678.77 | 123.529 | 2797.08
201.215 | 1058.69 | 201.215 | 3013.86 | 223.595 | 819.279 | 223.595 | 1362.19 | 223.595 | 1725.11 | 223.595 | 2131.93 | 172.411 | 2645.51 | 172.411 | 2574.83 | 169.407 | 2838.81 | 169.407 | 2663.34 | 124.118 | 2785.54
202.072 | 1011.85 | 202.072 | 2997.93 | 224.45 | 846.678 | 224.45 | 1400.88 | 224.45 | 1792.71 | 224.45 | 2196.89 | 173.27 | 2627.92 | 173.27 | 2557.33 | 170.266 | 2816.36 | 170.266 | 2643.85 | 124.708 | 2777.63
202.928 | 964.579 | 202.928 | 2982.14 | 225.304 | 875.465 | 225.304 | 1446.47 | 225.304 | 1860.73 | 225.304 | 2266.39 | 174.129 | 2613.61 | 174.129 | 2541.23 | 171.126 | 2795.74 | 171.126 | 2624.69 | 125.297 | 2757.45
203.785 | 918.341 | 203.785 | 2960.52 | 226.156 | 909.89 | 226.156 | 1496.99 | 226.156 | 1938.33 | 226.156 | 2340.92 | 174.988 | 2597 | 174.988 | 2524.94 | 171.985 | 2779.03 | 171.985 | 2600.58 | 125.887 | 2723.25
204.641 | 874.557 | 204.641 | 2933.51 | 227.011 | 951.577 | 227.011 | 1555.07 | 227.011 | 2017.9 | 227.011 | 2424.34 | 175.847 | 2582.27 | 175.847 | 2509.98 | 172.844 | 2761.53 | 172.844 | 2579.36 | 126.476 | 2693.38
205.495 | 829.565 | 205.495 | 2902.91 | 227.865 | 995.919 | 227.865 | 1617.79 | 227.865 | 2104.67 | 227.865 | 2511.4 | 176.706 | 2561.64 | 176.706 | 2491.05 | 173.704 | 2739.91 | 173.704 | 2558.14 | 127.066 | 2640.07
206.351 | 784.707 | 206.351 | 2871.59 | 228.717 | 1042.62 | 228.717 | 1688.58 | 228.717 | 2193.84 | 228.717 | 2600.51 | 177.563 | 2553.02 | 177.563 | 2470.89 | 174.561 | 2718.53 | 174.561 | 2541.09 | 127.655 | 2567.71
207.207 | 743.191 | 207.207 | 2837 | 229.571 | 1096.88 | 229.571 | 1762.37 | 229.571 | 2286.18 | 229.571 | 2691.22 | 178.421 | 2542.02 | 178.421 | 2451.95 | 175.42 | 2696.13 | 175.42 | 2522.65 | 128.244 | 2524.07
208.063 | 705.336 | 208.063 | 2799.53 | 230.425 | 1157.52 | 230.425 | 1842.51 | 230.425 | 2389.68 | 230.425 | 2781.83 | 179.28 | 2525.59 | 179.28 | 2432.58 | 176.279 | 2681.86 | 176.279 | 2501.82 | 128.834 | 2503.64
208.917 | 668.963 | 208.917 | 2763.88 | 231.277 | 1225.65 | 231.277 | 1925.23 | 231.277 | 2492.97 | 231.277 | 2876.18 | 180.139 | 2506.43 | 180.139 | 2413.14 | 177.138 | 2668.2 | 177.138 | 2476.53 | 129.425 | 2542.36
209.773 | 634.859 | 209.773 | 2731.59 | 232.13 | 1299.46 | 232.13 | 2017.67 | 232.13 | 2608.38 | 232.13 | 2971.45 | 180.997 | 2477.71 | 180.997 | 2392.96 | 177.996 | 2651.51 | 177.996 | 2451.43 | 130.014 | 2552.75
210.629 | 605.039 | 210.629 | 2700.75 | 232.984 | 1376.97 | 232.984 | 2120.26 | 232.984 | 2722.79 | 232.984 | 3069.23 | 181.856 | 2449.68 | 181.856 | 2373.91 | 178.855 | 2622.54 | 178.855 | 2426.15 | 130.603 | 2540.6
211.485 | 572.09 | 211.485 | 2673.22 | 233.836 | 1460.69 | 233.836 | 2228.14 | 233.836 | 2836.18 | 233.836 | 3171.79 | 182.712 | 2431.34 | 182.712 | 2355.27 | 179.712 | 2596.27 | 179.712 | 2404.94 | 131.192 | 2537.92
212.338 | 540.67 | 212.338 | 2649.93 | 234.689 | 1550.52 | 234.689 | 2337.75 | 234.689 | 2950.84 | 234.689 | 3272.87 | 183.57 | 2408.23 | 183.57 | 2335.79 | 180.57 | 2572.72 | 180.57 | 2377.64 | 131.781 | 2537.08
213.194 | 511.774 | 213.194 | 2622.8 | 235.543 | 1648.74 | 235.543 | 2449.79 | 235.543 | 3074.57 | 235.543 | 3376.33 | 184.428 | 2387.91 | 184.428 | 2318.3 | 181.429 | 2554.81 | 181.429 | 2351.47 | 132.37 | 2518.29
214.049 | 485.645 | 214.049 | 2595.14 | 236.394 | 1750.47 | 236.394 | 2568.61 | 236.394 | 3194.23 | 236.394 | 3481.13 | 185.287 | 2365.99 | 185.287 | 2304.84 | 182.287 | 2545.19 | 182.287 | 2326.5 | 132.959 | 2479.36
214.902 | 462.299 | 214.902 | 2569.39 | 237.247 | 1861.28 | 237.247 | 2688.32 | 237.247 | 3307.37 | 237.247 | 3578.99 | 186.145 | 2343.69 | 186.145 | 2290.35 | 183.145 | 2531.93 | 183.145 | 2298.87 | 133.548 | 2415.06
215.758 | 441.066 | 215.758 | 2547.54 | 238.099 | 1975.79 | 238.099 | 2811.73 | 238.099 | 3411.75 | 238.099 | 3664.73 | 187 | 2324.24 | 187 | 2272.2 | 184.001 | 2516.47 | 184.001 | 2269.31 | 134.137 | 2351.21
216.613 | 422.925 | 216.613 | 2532.96 | 238.952 | 2101.27 | 238.952 | 2938.76 | 238.952 | 3510.8 | 238.952 | 3739.96 | 187.858 | 2316.71 | 187.858 | 2249.99 | 184.86 | 2492.69 | 184.86 | 2240.31 | 134.726 | 2307.23
217.466 | 405.28 | 217.466 | 2518.82 | 239.805 | 2232.91 | 239.805 | 3068.46 | 239.805 | 3605.92 | 239.805 | 3810.92 | 188.716 | 2303.19 | 188.716 | 2229.41 | 185.718 | 2472.23 | 185.718 | 2214.94 | 135.315 | 2262.56
218.321 | 387.645 | 218.321 | 2507.66 | 240.656 | 2376.58 | 240.656 | 3194.81 | 240.656 | 3702.55 | 240.656 | 3870.69 | 189.574 | 2279.37 | 189.574 | 2213.02 | 186.576 | 2449.41 | 186.576 | 2190.56 | 135.903 | 2222.58
219.176 | 373.08 | 219.176 | 2500.37 | 241.509 | 2521.75 | 241.509 | 3316.6 | 241.509 | 3787.04 | 241.509 | 3919.58 | 190.432 | 2255.05 | 190.432 | 2191.12 | 187.434 | 2434.17 | 187.434 | 2166.04 | 136.492 | 2196.55
220.029 | 363.402 | 220.029 | 2497.57 | 242.36 | 2673.85 | 242.36 | 3435.43 | 242.36 | 3855.96 | 242.36 | 3953.63 | 191.287 | 2227.5 | 191.287 | 2169.22 | 188.289 | 2414.86 | 188.289 | 2142.37 | 137.079 | 2211.9
220.884 | 356.706 | 220.884 | 2502.12 | 243.212 | 2826.89 | 243.212 | 3548.99 | 243.212 | 3910.93 | 243.212 | 3978.16 | 192.144 | 2195.16 | 192.144 | 2144.42 | 189.147 | 2397.1 | 189.147 | 2119.47 | 137.668 | 2237.42
221.739 | 351.294 | 221.739 | 2507.41 | 244.065 | 2978.82 | 244.065 | 3652.13 | 244.065 | 3957.19 | 244.065 | 3991.25 | 193.002 | 2173.9 | 193.002 | 2120.33 | 190.005 | 2374.03 | 190.005 | 2093.67 | 138.256 | 2261.28
222.591 | 347.264 | 222.591 | 2514.05 | 244.916 | 3125.07 | 244.916 | 3738.36 | 244.916 | 3984.05 | 244.916 | 3989.4 | 193.859 | 2148.82 | 193.859 | 2105.19 | 190.862 | 2350.02 | 190.862 | 2059.7 | 138.845 | 2271.3
223.446 | 347.235 | 223.446 | 2521.13 | 245.768 | 3264.05 | 245.768 | 3806.95 | 245.768 | 3993.24 | 245.768 | 3962.88 | 194.714 | 2138.02 | 194.714 | 2088.43 | 191.718 | 2322.45 | 191.718 | 2022.18 | 139.433 | 2266.54
224.3 | 348.817 | 224.3 | 2530.48 | 246.619 | 3400.65 | 246.619 | 3856.7 | 246.619 | 3985.77 | 246.619 | 3927.66 | 195.572 | 2124.46 | 195.572 | 2066.84 | 192.575 | 2299.29 | 192.575 | 1982.35 | 140.022 | 2228.81
225.153 | 351.726 | 225.153 | 2542.57 | 247.471 | 3534.01 | 247.471 | 3907.34 | 247.471 | 3972.23 | 247.471 | 3887.93 | 196.429 | 2092.44 | 196.429 | 2038.87 | 193.433 | 2283.71 | 193.433 | 1946.78 | 140.61 | 2173.54
226.007 | 356.115 | 226.007 | 2555.77 | 248.321 | 3661.77 | 248.321 | 3947.24 | 248.321 | 3956.76 | 248.321 | 3855 | 197.286 | 2056.93 | 197.286 | 2007.81 | 194.29 | 2274.62 | 194.29 | 1926.94 | 141.199 | 2107.21
226.861 | 362.027 | 226.861 | 2570.68 | 249.173 | 3774.34 | 249.173 | 3969.06 | 249.173 | 3930.49 | 249.173 | 3811.6 | 198.14 | 2023.45 | 198.14 | 1981.87 | 195.145 | 2261.79 | 195.145 | 1905.38 | 141.787 | 2027.66
227.713 | 372.14 | 227.713 | 2597.01 | 250.023 | 3866.76 | 250.023 | 3973.8 | 250.023 | 3885.87 | 250.023 | 3759.04 | 198.997 | 2011.94 | 198.997 | 1965.32 | 196.002 | 2244.53 | 196.002 | 1889.11 | 142.375 | 1986.12
228.568 | 387.42 | 228.568 | 2628.92 | 250.876 | 3934 | 250.876 | 3960.47 | 250.876 | 3827.2 | 250.876 | 3695.38 | 199.854 | 1999.25 | 199.854 | 1954.49 | 196.859 | 2225.45 | 196.859 | 1867.08 | 142.964 | 1975.35
229.419 | 407.971 | 229.419 | 2663.87 | 251.725 | 3975.04 | 251.725 | 3925.71 | 251.725 | 3756.15 | 251.725 | 3624.35 | 200.709 | 1984.68 | 200.709 | 1944.94 | 197.714 | 2206.4 | 197.714 | 1836.19 | 143.552 | 2002.42
230.273 | 430.144 | 230.273 | 2700.06 | 252.577 | 3989.16 | 252.577 | 3873.9 | 252.577 | 3668.97 | 252.577 | 3548.05 | 201.565 | 1967.2 | 201.565 | 1938.21 | 198.571 | 2186.08 | 198.571 | 1807.72 | 144.138 | 2033.08
231.127 | 452.023 | 231.127 | 2738.66 | 253.427 | 3979.22 | 253.427 | 3802.65 | 253.427 | 3565.63 | 253.427 | 3459.13 | 202.422 | 1951.08 | 202.422 | 1927.75 | 199.428 | 2166.91 | 199.428 | 1780.37 | 144.726 | 2059.35
231.979 | 475.324 | 231.979 | 2775.92 | 254.279 | 3938.29 | 254.279 | 3719.32 | 254.279 | 3453.04 | 254.279 | 3365.97 | 203.276 | 1932.75 | 203.276 | 1913.08 | 200.282 | 2146.85 | 200.282 | 1753.18 | 145.315 | 2053.02
232.833 | 500.033 | 232.833 | 2819.05 | 255.129 | 3874.52 | 255.129 | 3616.66 | 255.129 | 3334.3 | 255.129 | 3275.28 | 204.133 | 1916.05 | 204.133 | 1900.1 | 201.139 | 2127.71 | 201.139 | 1726.27 | 145.903 | 2043.78
233.684 | 527.827 | 233.684 | 2872.69 | 255.98 | 3796.18 | 255.98 | 3498.15 | 255.98 | 3208.95 | 255.98 | 3185.55 | 204.989 | 1900.39 | 204.989 | 1887.45 | 201.996 | 2121.88 | 201.996 | 1705.94 | 146.491 | 2028.63
234.538 | 556.196 | 234.538 | 2927.58 | 256.83 | 3695.5 | 256.83 | 3367 | 256.83 | 3084.63 | 256.83 | 3099.84 | 205.843 | 1886.36 | 205.843 | 1868.65 | 202.852 | 2107.89 | 202.852 | 1682.92 | 147.078 | 1990.99
235.391 | 583.379 | 235.391 | 2990.74 | 257.681 | 3577.31 | 257.681 | 3225.53 | 257.681 | 2953.64 | 257.681 | 3008.4 | 206.699 | 1863.71 | 206.699 | 1852.26 | 203.707 | 2090.8 | 203.707 | 1660.84 | 147.666 | 1948.94
236.243 | 614.545 | 236.243 | 3054.19 | 258.53 | 3444.16 | 258.53 | 3076.8 | 258.53 | 2818.18 | 258.53 | 2918.74 | 207.555 | 1837.08 | 207.555 | 1839.92 | 204.563 | 2073.43 | 204.563 | 1632.89 | 148.253 | 1993.2
237.096 | 649.804 | 237.096 | 3130.9 | 259.382 | 3294.61 | 259.382 | 2922.38 | 259.382 | 2685.93 | 259.382 | 2824.18 | 208.409 | 1808.96 | 208.409 | 1825.35 | 205.419 | 2061.29 | 205.419 | 1603.98 | 148.84 | 1986.48
237.947 | 688.784 | 237.947 | 3206.54 | 260.231 | 3126.83 | 260.231 | 2762.78 | 260.231 | 2555.37 | 260.231 | 2732.04 | 209.265 | 1796.91 | 209.265 | 1812.74 | 206.273 | 2048.12 | 206.273 | 1575.1 | 149.428 | 1961.87
238.801 | 730.943 | 238.801 | 3288.24 | 261.082 | 2946.09 | 261.082 | 2605.79 | 261.082 | 2428.33 | 261.082 | 2638.71 | 210.121 | 1783.31 | 210.121 | 1802.14 | 207.129 | 2033.44 | 207.129 | 1549.94 | 150.016 | 1922.42
239.652 | 776.671 | 239.652 | 3374.96 | 261.931 | 2763.69 | 261.931 | 2455.12 | 261.931 | 2304.69 | 261.931 | 2549.58 | 210.975 | 1769.24 | 210.975 | 1790.85 | 207.983 | 2019.57 | 207.983 | 1522.89 | 150.604 | 1890.26
240.505 | 828.556 | 240.505 | 3469.71 | 262.782 | 2579.22 | 262.782 | 2313.62 | 262.782 | 2189.01 | 262.782 | 2463.75 | 211.83 | 1749.29 | 211.83 | 1777.56 | 208.839 | 2003.21 | 208.839 | 1498.35 | 151.19 | 1849.61
241.355 | 885.33 | 241.355 | 3576.11 | 263.631 | 2398.15 | 263.631 | 2177.35 | 263.631 | 2083.68 | 263.631 | 2379.86 | 212.686 | 1730.03 | 212.686 | 1765.03 | 209.695 | 1991.87 | 209.695 | 1481.83 | 151.777 | 1816.48
242.208 | 949.229 | 242.208 | 3693.02 | 264.482 | 2224.51 | 264.482 | 2044.73 | 264.482 | 1982.66 | 264.482 | 2298.02 | 213.539 | 1709.36 | 213.539 | 1752.77 | 210.549 | 1979.42 | 210.549 | 1460.74 | 152.365 | 1785.11
243.059 | 1018.61 | 243.059 | 3814.72 | 265.33 | 2063.83 | 265.33 | 1918.45 | 265.33 | 1885.86 | 265.33 | 2223.51 | 214.395 | 1698.83 | 214.395 | 1743.99 | 211.405 | 1968.57 | 211.405 | 1440 | 152.952 | 1746.78
243.912 | 1096.59 | 243.912 | 3945.71 | 266.179 | 1907.57 | 266.179 | 1799.29 | 266.179 | 1793.22 | 266.179 | 2141.15 | 215.248 | 1689.37 | 215.248 | 1737.49 | 212.26 | 1958.42 | 212.26 | 1418.74 | 153.54 | 1742.44
244.762 | 1184.98 | 244.762 | 4091.4 | 267.029 | 1762.46 | 267.029 | 1688.79 | 267.029 | 1703.94 | 267.029 | 2059.58 | 216.103 | 1683.13 | 216.103 | 1726.85 | 213.114 | 1957.53 | 213.114 | 1398.54 | 154.126 | 1732.12
245.615 | 1282.49 | 245.615 | 4247.56 | 267.878 | 1630.88 | 267.878 | 1587 | 267.878 | 1619.46 | 267.878 | 1982.68 | 216.958 | 1676.62 | 216.958 | 1719.49 | 213.969 | 1954.97 | 213.969 | 1383.1 | 154.713 | 1715.77
246.465 | 1393.22 | 246.465 | 4410.13 | 268.728 | 1510.46 | 268.728 | 1492.26 | 268.728 | 1538.62 | 268.728 | 1902.52 | 217.811 | 1672.21 | 217.811 | 1716.94 | 214.822 | 1946.64 | 214.822 | 1365.64 | 155.3 | 1728.2
247.318 | 1519.1 | 247.318 | 4580.96 | 269.577 | 1399.7 | 269.577 | 1404.15 | 269.577 | 1461.6 | 269.577 | 1833.68 | 218.666 | 1670.14 | 218.666 | 1714.85 | 215.678 | 1940.45 | 215.678 | 1345.69 | 155.887 | 1722.87
248.168 | 1657.68 | 248.168 | 4758.4 | 270.425 | 1300.11 | 270.425 | 1323.27 | 270.425 | 1386.97 | 270.425 | 1758.93 | 219.519 | 1667.8 | 219.519 | 1713.79 | 216.531 | 1928.54 | 216.531 | 1318.09 | 156.473 | 1719.83
249.02 | 1811.53 | 249.02 | 4932.58 | 271.275 | 1209.33 | 271.275 | 1246.06 | 271.275 | 1317.53 | 271.275 | 1682.44 | 220.374 | 1648.06 | 220.374 | 1714.6 | 217.386 | 1914.74 | 217.386 | 1302.48 | 157.06 | 1718.76
249.87 | 1984.38 | 249.87 | 5104.52 | 272.123 | 1126.68 | 272.123 | 1172.87 | 272.123 | 1252.35 | 272.123 | 1609.38 | 221.229 | 1644.25 | 221.229 | 1708.06 | 218.241 | 1902.9 | 218.241 | 1282.53 | 157.648 | 1708.02
250.722 | 2173.36 | 250.722 | 5266.92 | 272.973 | 1052.34 | 272.973 | 1105.25 | 272.973 | 1192.09 | 272.973 | 1532.83 | 222.082 | 1636.76 | 222.082 | 1698.38 | 219.094 | 1895.05 | 219.094 | 1262.06 | 158.235 | 1671.65
251.572 | 2378.7 | 251.572 | 5420.93 | 273.821 | 980.143 | 273.821 | 1044.04 | 273.821 | 1131.58 | 273.821 | 1459.78 | 222.936 | 1626.58 | 222.936 | 1683.63 | 219.949 | 1889.59 | 219.949 | 1239.86 | 158.82 | 1651.24
252.424 | 2593.4 | 252.424 | 5557.08 | 274.669 | 914.651 | 274.669 | 986.425 | 274.669 | 1073.97 | 274.669 | 1389.69 | 223.789 | 1618.23 | 223.789 | 1683.19 | 220.802 | 1887.76 | 220.802 | 1215.93 | 159.407 | 1621.67
253.274 | 2813.09 | 253.274 | 5668.54 | 275.519 | 850.618 | 275.519 | 935.284 | 275.519 | 1018.3 | 275.519 | 1325.68 | 224.643 | 1619.74 | 224.643 | 1691.38 | 221.656 | 1885.25 | 221.656 | 1193.48 | 159.994 | 1559.93
254.124 | 3027.84 | 254.124 | 5756.84 | 276.366 | 792.285 | 276.366 | 886.405 | 276.366 | 963.729 | 276.366 | 1263.27 | 225.496 | 1615.01 | 225.496 | 1695.57 | 222.509 | 1884.75 | 222.509 | 1172.81 | 160.58 | 1473.45
254.975 | 3231.1 | 254.975 | 5821.2 | 277.214 | 738.451 | 277.214 | 843.995 | 277.214 | 917.294 | 277.214 | 1204.38 | 226.35 | 1609.46 | 226.35 | 1700.44 | 223.364 | 1882.23 | 223.364 | 1153.22 | 161.166 | 1493.2
255.825 | 3412.79 | 255.825 | 5861 | 278.063 | 688.111 | 278.063 | 801.083 | 278.063 | 877.983 | 278.063 | 1145.5 | 227.202 | 1603.4 | 227.202 | 1701.27 | 224.216 | 1882.57 | 224.216 | 1130.68 | 161.753 | 1496.63
256.676 | 3567.38 | 256.676 | 5878.52 | 278.911 | 651.063 | 278.911 | 763.404 | 278.911 | 833.244 | 278.911 | 1092.98 | 228.056 | 1593.86 | 228.056 | 1701.12 | 225.071 | 1887.81 | 225.071 | 1110.37 | 162.338 | 1504.64
257.526 | 3691.72 | 257.526 | 5873.05 | 279.758 | 623.449 | 279.758 | 729.333 | 279.758 | 795.347 | 279.758 | 1048.44 | 228.908 | 1585.77 | 228.908 | 1707.77 | 225.923 | 1888.8 | 225.923 | 1091.09 | 162.925 | 1516.12
258.377 | 3779.78 | 258.377 | 5852.04 | 280.607 | 592.039 | 280.607 | 694.34 | 280.607 | 755.852 | 280.607 | 1001.78 | 229.762 | 1579.86 | 229.762 | 1715.09 | 226.777 | 1884.71 | 226.777 | 1071.38 | 163.512 | 1502.52
259.226 | 3828.28 | 259.226 | 5796.79 | 281.455 | 559.721 | 281.455 | 659.852 | 281.455 | 718.757 | 281.455 | 951.99 | 230.614 | 1577.4 | 230.614 | 1718.87 | 227.629 | 1879.38 | 227.629 | 1051.55 | 164.097 | 1468.61
260.076 | 3843.24 | 260.076 | 5706.63 | 282.302 | 524.397 | 282.302 | 628.206 | 282.302 | 681.804 | 282.302 | 905.546 | 231.468 | 1582.49 | 231.468 | 1722.03 | 228.483 | 1880.08 | 228.483 | 1035.65 | 164.684 | 1469.85
260.927 | 3838.93 | 260.927 | 5591.89 | 283.151 | 491.172 | 283.151 | 595.445 | 283.151 | 649.133 | 283.151 | 863.34 | 232.32 | 1589.94 | 232.32 | 1738.1 | 229.335 | 1882.32 | 229.335 | 1020.29 | 165.27 | 1452.9
261.776 | 3800.97 | 261.776 | 5431.35 | 283.998 | 466.31 | 283.998 | 568.085 | 283.998 | 618.814 | 283.998 | 819.685 | 233.173 | 1590.3 | 233.173 | 1747.63 | 230.189 | 1881.62 | 230.189 | 1002.54 | 165.855 | 1437.56
262.627 | 3730.35 | 262.627 | 5235.2 | 284.845 | 444.117 | 284.845 | 543.653 | 284.845 | 588.38 | 284.845 | 775.48 | 234.025 | 1586.34 | 234.025 | 1755.9 | 231.041 | 1875.22 | 231.041 | 988.406 | 166.442 | 1438.03
263.476 | 3616.64 | 263.476 | 5007.32 | 285.694 | 423.889 | 285.694 | 519.539 | 285.694 | 560.653 | 285.694 | 733.131 | 234.879 | 1572.2 | 234.879 | 1772.3 | 231.895 | 1869.38 | 231.895 | 968.08 | 167.028 | 1433.31
264.324 | 3455.07 | 264.324 | 4768.25 | 286.54 | 401.781 | 286.54 | 494.65 | 286.54 | 533.678 | 286.54 | 695.85 | 235.73 | 1580.91 | 235.73 | 1781.99 | 232.747 | 1867.3 | 232.747 | 944.847 | 167.613 | 1434.57
265.175 | 3238.35 | 265.175 | 4535.14 | 287.387 | 373.332 | 287.387 | 470.868 | 287.387 | 506.806 | 287.387 | 662.928 | 236.583 | 1590.21 | 236.583 | 1785.8 | 233.6 | 1873 | 233.6 | 922.786 | 168.199 | 1439.48
266.024 | 2976.77 | 266.024 | 4305.47 | 288.233 | 351.593 | 288.233 | 448.33 | 288.233 | 483.206 | 288.233 | 632.114 | 237.435 | 1596.42 | 237.435 | 1796.6 | 234.452 | 1879.07 | 234.452 | 903.255 | 168.784 | 1444.5
266.872 | 2691.13 | 266.872 | 4094.04 | 289.082 | 339.862 | 289.082 | 426.596 | 289.082 | 462.572 | 289.082 | 603.033 | 238.288 | 1592.35 | 238.288 | 1808.06 | 235.305 | 1886.65 | 235.305 | 881.873 | 169.37 | 1436.22
267.723 | 2409.25 | 267.723 | 3901.11 | 289.928 | 324.4 | 289.928 | 406.988 | 289.928 | 440.975 | 289.928 | 572.365 | 239.139 | 1598.81 | 239.139 | 1820.59 | 236.157 | 1889.95 | 236.157 | 861.235 | 169.957 | 1425.59
268.571 | 2143.67 | 268.571 | 3727.17 | 290.775 | 308.965 | 290.775 | 391.244 | 290.775 | 419.45 | 290.775 | 540.349 | 239.99 | 1613.03 | 239.99 | 1836.69 | 237.01 | 1891.65 | 237.01 | 840.904 | 170.541 | 1397.54
269.419 | 1890.17 | 269.419 | 3573.03 | 291.621 | 292.403 | 291.621 | 373.769 | 291.621 | 400.455 | 291.621 | 510.619 | 240.843 | 1628.8 | 240.843 | 1859.37 | 237.861 | 1894.58 | 237.861 | 821.411 | 171.127 | 1366.82
270.27 | 1679.2 | 270.27 | 3440.08 | 292.469 | 275.879 | 292.469 | 355.276 | 292.469 | 382.714 | 292.469 | 481.838 | 241.694 | 1650.15 | 241.694 | 1880.36 | 238.712 | 1897.11 | 238.712 | 805.625 | 171.712 | 1320.68
271.118 | 1489.85 | 271.118 | 3315.15 | 293.315 | 260.21 | 293.315 | 338.323 | 293.315 | 364.596 | 293.315 | 458.502 | 242.547 | 1666.21 | 242.547 | 1903.74 | 239.565 | 1904.99 | 239.565 | 788.531 | 172.298 | 1271.07
271.966 | 1322.76 | 271.966 | 3199.14 | 294.161 | 250.495 | 294.161 | 323.091 | 294.161 | 344.213 | 294.161 | 437.052 | 243.397 | 1674.6 | 243.397 | 1925.82 | 240.416 | 1919.85 | 240.416 | 771.693 | 172.883 | 1254.83
272.816 | 1178.05 | 272.816 | 3096.48 | 295.007 | 243.998 | 295.007 | 308.406 | 295.007 | 325.423 | 295.007 | 416.543 | 244.25 | 1692.81 | 244.25 | 1953.86 | 241.269 | 1933.32 | 241.269 | 755.179 | 173.468 | 1248.92
273.664 | 1056.47 | 273.664 | 2999.47 | 295.855 | 229.963 | 295.855 | 296.756 | 295.855 | 306.638 | 295.855 | 391.708 | 245.1 | 1709.69 | 245.1 | 1980.57 | 242.12 | 1945.42 | 242.12 | 740.124 | 174.053 | 1258.39
274.512 | 951.64 | 274.512 | 2912.88 | 296.701 | 216.697 | 296.701 | 285.483 | 296.701 | 289.375 | 296.701 | 368.283 | 245.951 | 1718.79 | 245.951 | 2006.52 | 242.973 | 1949.85 | 242.973 | 726.017 | 174.639 | 1270.18
275.362 | 859.663 | 275.362 | 2844.97 | 297.547 | 206.804 | 297.547 | 273.92 | 297.547 | 273.676 | 297.547 | 344.35 | 246.803 | 1732.23 | 246.803 | 2032.13 | 243.824 | 1952.51 | 243.824 | 704.337 | 175.225 | 1274.89
276.209 | 781.28 | 276.209 | 2782.15 | 298.393 | 195.545 | 298.393 | 260.263 | 298.393 | 263.703 | 298.393 | 323.826 | 247.654 | 1755.45 | 247.654 | 2060.57 | 244.674 | 1957.8 | 244.674 | 687.816 | 175.809 | 1275.43
277.057 | 712.194 | 277.057 | 2726.12 | 299.238 | 188.571 | 299.238 | 246.831 | 299.238 | 248.333 | 299.238 | 303.843 | 248.506 | 1786.97 | 248.506 | 2087.32 | 245.527 | 1965.65 | 245.527 | 669.767 | 176.395 | 1287.19
277.904 | 650.832 | 277.904 | 2673.57 | 300.086 | 181.023 | 300.086 | 232.007 | 300.086 | 234.106 | 300.086 | 284.254 | 249.356 | 1817.48 | 249.356 | 2115.58 | 246.377 | 1976.38 | 246.377 | 651.943 | 176.979 | 1284.79
278.754 | 597.27 | 278.754 | 2623 | 300.931 | 167.279 | 300.931 | 216.264 | 300.931 | 222.288 | 300.931 | 265.776 | 250.206 | 1848.55 | 250.206 | 2147.45 | 247.227 | 1987.88 | 247.227 | 635.216 | 177.564 | 1282.41
279.601 | 547.718 | 279.601 | 2577.33 | 301.776 | 148.146 | 301.776 | 202.723 | 301.776 | 208.102 | 301.776 | 246.478 | 251.058 | 1880.28 | 251.058 | 2181.79 | 248.08 | 1999.68 | 248.08 | 615.002 | 178.148 | 1268.98
280.448 | 503.33 | 280.448 | 2534.86 | 302.622 | 132.082 | 302.622 | 190.026 | 302.622 | 199.762 | 302.622 | 227.649 | 251.908 | 1910.89 | 251.908 | 2214.47 | 248.93 | 2007.24 | 248.93 | 598.85 | 178.734 | 1240.44
281.296 | 463.971 | 281.296 | 2498.06 | 303.467 | 120.166 | 303.467 | 176.381 | 303.467 | 187.98 | 303.467 | 209.318 | 252.758 | 1940.98 | 252.758 | 2245.34 | 249.78 | 2010.42 | 249.78 | 583.503 | 179.318 | 1233.04
282.145 | 428.313 | 282.145 | 2461.74 | 304.312 | 100.65 | 304.312 | 164.54 | 304.312 | 176.517 | 304.312 | 189.085 | 253.61 | 1971.84 | 253.61 | 2273.57 | 250.632 | 2015.32 | 250.632 | 569.937 | 179.902 | 1208.65
282.992 | 396.567 | 282.992 | 2433.88 | 305.159 | 94.7058 | 305.159 | 155.856 | 305.159 | 165.479 | 305.159 | 179.085 | 254.459 | 2006.88 | 254.459 | 2295.84 | 251.482 | 2017.84 | 251.482 | 556.753 | 180.487 | 1172.39
283.839 | 368.674 | 283.839 | 2406.11 | 306.004 | 86.9632 | 306.004 | 147.964 | 306.004 | 154.579 | 306.004 | 166.903 | 255.309 | 2038.56 | 255.309 | 2316.61 | 252.334 | 2019.32 | 252.334 | 546.771 | 181.071 | 1171.49
284.686 | 344.427 | 284.686 | 2377.35 | 306.849 | 80.8816 | 306.849 | 137.384 | 306.849 | 142.326 | 306.849 | 156.528 | 256.16 | 2069.22 | 256.16 | 2334.95 | 253.184 | 2022.04 | 253.184 | 528.512 | 181.657 | 1188.64
285.535 | 322.209 | 285.535 | 2351.65 | 307.694 | 76.5658 | 307.694 | 130.24 | 307.694 | 130.743 | 307.694 | 144.816 | 257.01 | 2099.33 | 257.01 | 2352.55 | 254.033 | 2024.36 | 254.033 | 513.727 | 182.24 | 1212.86
286.381 | 302.149 | 286.381 | 2329.29 | 308.538 | 68.5862 | 308.538 | 119.576 | 308.538 | 119.756 | 308.538 | 131.906 | 257.859 | 2117.6 | 257.859 | 2365.92 | 254.883 | 2022.1 | 254.883 | 497.002 | 182.826 | 1238.63
287.228 | 281.831 | 287.228 | 2303.18 | 309.383 | 57.9363 | 309.383 | 108.447 | 309.383 | 109.998 | 309.383 | 117.451 | 258.711 | 2146.74 | 258.711 | 2375.86 | 255.735 | 2015.4 | 255.735 | 479.435 | 183.409 | 1243.57
288.075 | 262.325 | 288.075 | 2278.4 | 310.227 | 47.0899 | 310.227 | 101.856 | 310.227 | 101.509 | 310.227 | 102.67 | 259.56 | 2173.94 | 259.56 | 2380.44 | 256.584 | 2004.33 | 256.584 | 462.625 | 183.995 | 1206.2
288.921 | 244.517 | 288.921 | 2258.22 | 311.072 | 37.8842 | 311.072 | 91.5649 | 311.072 | 94.2274 | 311.072 | 90.9388 | 260.409 | 2184.59 | 260.409 | 2377.48 | 257.434 | 1991.91 | 257.434 | 448.312 | 184.578 | 1159.72
289.77 | 229.344 | 289.77 | 2244.41 | 311.918 | 28.3009 | 311.918 | 83.2143 | 311.918 | 84.6051 | 311.918 | 80.3314 | 261.26 | 2195.71 | 261.26 | 2367.15 | 258.285 | 1979.88 | 258.285 | 438.852 | 185.162 | 1101.18
290.616 | 214.642 | 290.616 | 2228.88 | 312.763 | 24.9949 | 312.763 | 74.6344 | 312.763 | 75.5446 | 312.763 | 69.7211 | 262.109 | 2201.19 | 262.109 | 2347.15 | 259.134 | 1961.84 | 259.134 | 429.349 | 185.747 | 1042.9
291.462 | 199.465 | 291.462 | 2213.37 | 313.607 | 23.8837 | 313.607 | 68.25 | 313.607 | 68.5244 | 313.607 | 65.5184 | 262.958 | 2198.11 | 262.958 | 2329.64 | 259.983 | 1945.13 | 259.983 | 420.939 | 186.33 | 984.709
292.308 | 186.118 | 292.308 | 2199.2 | 314.451 | 22.7995 | 314.451 | 63.2752 | 314.451 | 62.1166 | 314.451 | 58.8989 | 263.807 | 2181 | 263.807 | 2301.77 | 260.835 | 1926.75 | 260.835 | 408.85 | 186.915 | 937.87
293.155 | 173.87 | 293.155 | 2184.46 | 315.295 | 22.0721 | 315.295 | 59.0611 | 315.295 | 59.3248 | 315.295 | 52.4296 | 264.658 | 2159.98 | 264.658 | 2265.76 | 261.684 | 1904.9 | 261.684 | 396.222 | 187.499 | 946.352
294.003 | 162.593 | 294.003 | 2171.3 | 316.139 | 22.025 | 316.139 | 54.3981 | 316.139 | 52.33 | 316.139 | 45.9609 | 265.506 | 2135.72 | 265.506 | 2228.9 | 262.532 | 1872.88 | 262.532 | 382.827 | 188.082 | 956.026
294.849 | 151.28 | 294.849 | 2161.41 | 316.983 | 19.1481 | 316.983 | 47.9454 | 316.983 | 48.2291 | 316.983 | 37.9315 | 266.355 | 2103.42 | 266.355 | 2179.93 | 263.381 | 1837 | 263.381 | 374.878 | 188.667 | 964.945
295.695 | 141.059 | 295.695 | 2153.12 | 317.827 | 13.5625 | 317.827 | 41.9883 | 317.827 | 41.4595 | 317.827 | 29.8513 | 267.203 | 2064.49 | 267.203 | 2127.52 | 264.232 | 1791.5 | 264.232 | 362.64 | 189.25 | 972.057
296.54 | 129.37 | 296.54 | 2143.45 | 318.671 | 7.98797 | 318.671 | 34.2691 | 318.671 | 35.6469 | 318.671 | 28.1507 | 268.054 | 2023.26 | 268.054 | 2071.2 | 265.081 | 1769.82 | 265.081 | 356.314 | 189.833 | 982.866
297.386 | 123.206 | 297.386 | 2133.28 | 319.515 | 4.88063 | 319.515 | 32.2879 | 319.515 | 31.0672 | 319.515 | 23.8054 | 268.902 | 1977.64 | 268.902 | 2022.32 | 265.929 | 1734.05 | 265.929 | 351.063 | 190.418 | 986.194
298.232 | 115.793 | 298.232 | 2121.21 | 320.358 | 1.29219 | 320.358 | 29.1305 | 320.358 | 25.8922 | 320.358 | 20.108 | 269.75 | 1919.32 | 269.75 | 1963.9 | 266.778 | 1703.38 | 266.778 | 342.659 | 191.001 | 972.557
299.077 | 109.434 | 299.077 | 2111.2 | 321.202 | 1.91516 | 321.202 | 26.8073 | 321.202 | 21.3101 | 321.202 | 19.4594 | 270.599 | 1853.66 | 270.599 | 1902.47 | 267.629 | 1670.88 | 267.629 | 333.728 | 191.586 | 936.032
299.925 | 104.48 | 299.925 | 2100.09 | 322.045 | 3.37388 | 322.045 | 22.8376 | 322.045 | 17.9724 | 322.045 | 15.144 | 271.449 | 1792.58 | 271.449 | 1838.65 | 268.477 | 1633.57 | 268.477 | 325.487 | 192.169 | 893.334
300.77 | 99.7405 | 300.77 | 2092.45 | 322.889 | 4.60396 | 322.889 | 17.7851 | 322.889 | 15.9271 | 322.889 | 11.5043 | 272.297 | 1729.04 | 272.297 | 1773.04 | 269.325 | 1590.47 | 269.325 | 319.408 | 192.752 | 879.136
301.616 | 95.8806 | 301.616 | 2082.15 | 323.732 | 3.71577 | 323.732 | 15.5615 | 323.732 | 15.0841 | 323.732 | 8.66422 | 273.145 | 1665.21 | 273.145 | 1702.46 | 270.173 | 1545.69 | 270.173 | 313.486 | 193.335 | 883.034
302.461 | 92.0518 | 302.461 | 2074.16 | 324.575 | 0.719451 | 324.575 | 13.5051 | 324.575 | 13.7599 | 324.575 | 5.05169 | 273.993 | 1603.05 | 273.993 | 1639.19 | 271.022 | 1495.23 | 271.022 | 306.224 | 193.919 | 894.047
303.306 | 85.7393 | 303.306 | 2067.63 | 325.42 | -0.706674 | 325.42 | 10.7843 | 325.42 | 12.2079 | 325.42 | 3.38657 | 274.84 | 1543.15 | 274.84 | 1578.25 | 271.872 | 1451.9 | 271.872 | 302.94 | 194.502 | 891.528
304.151 | 78.868 | 304.151 | 2055.07 | 326.264 | -4.86962 | 326.264 | 7.85009 | 326.264 | 11.2664 | 326.264 | 1.87579 | 275.69 | 1484.63 | 275.69 | 1518.28 | 272.72 | 1409.1 | 272.72 | 298.526 | 195.085 | 873.626
304.996 | 71.3163 | 304.996 | 2054.35 | 327.107 | -4.88945 | 327.107 | 5.84935 | 327.107 | 9.40072 | 327.107 | 1.17775 | 276.538 | 1423.87 | 276.538 | 1451.6 | 273.568 | 1370.95 | 273.568 | 293.284 | 195.669 | 863.993
305.841 | 65.8034 | 305.841 | 2048.82 | 327.949 | -8.01529 | 327.949 | 5.07524 | 327.949 | 9.09631 | 327.949 | 0.00208575 | 277.385 | 1363.48 | 277.385 | 1393.59 | 274.415 | 1326.29 | 274.415 | 287.939 | 196.252 | 895.131
306.686 | 61.2587 | 306.686 | 2043.9 | 328.792 | -10.9896 | 328.792 | 6.04532 | 328.792 | 7.52248 | 328.792 | -2.00858 | 278.233 | 1303.08 | 278.233 | 1327.88 | 275.263 | 1300.44 | 275.263 | 281.374 | 196.834 | 888.872
307.531 | 59.33 | 307.531 | 2037.33 | 329.633 | -13.4585 | 329.633 | 5.35171 | 329.633 | 6.59917 | 329.633 | -2.64056 | 279.08 | 1241.09 | 279.08 | 1274.48 | 276.111 | 1264.96 | 276.111 | 273.791 | 197.419 | 857.404
308.376 | 55.3429 | 308.376 | 2030.33 | 330.476 | -13.937 | 330.476 | 4.81666 | 330.476 | 7.08573 | 330.476 | -1.72909 | 279.928 | 1178.57 | 279.928 | 1219.75 | 276.961 | 1229.14 | 276.961 | 269.353 | 198.001 | 781.711
309.22 | 50.3871 | 309.22 | 2025.41 | 331.318 | -10.2917 | 331.318 | 3.81446 | 331.318 | 8.60527 | 331.318 | 2.11982 | 280.777 | 1116.59 | 280.777 | 1171.2 | 277.808 | 1191.28 | 277.808 | 264.582 | 198.584 | 730.766
310.067 | 47.5599 | 310.067 | 2022.71 | 332.161 | -7.42537 | 332.161 | 3.22818 | 332.161 | 8.1369 | 332.161 | 3.8649 | 281.624 | 1060 | 281.624 | 1123.07 | 278.655 | 1156.65 | 278.655 | 262.504 | 199.166 | 721.478
310.911 | 43.9371 | 310.911 | 2020.48 | 333.003 | -9.45772 | 333.003 | 1.54945 | 333.003 | 7.35321 | 333.003 | -0.613211 | 282.471 | 1009.61 | 282.471 | 1081.03 | 279.503 | 1121.12 | 279.503 | 257.592 | 199.75 | 722.56
311.756 | 40.4687 | 311.756 | 2015.91 | 333.846 | -9.55376 | 333.846 | 1.01765 | 333.846 | 5.78162 | 333.846 | -1.85354 | 283.318 | 964.271 | 283.318 | 1040.03 | 280.35 | 1082.91 | 280.35 | 251.22 | 200.333 | 744.097
312.6 | 38.8731 | 312.6 | 2010.14 | 334.688 | -4.0202 | 334.688 | 0.177672 | 334.688 | 1.74926 | 334.688 | 2.00024 | 284.165 | 921.839 | 284.165 | 1000.8 | 281.197 | 1046.99 | 281.197 | 248.217 | 200.915 | 744.9
313.444 | 34.9496 | 313.444 | 2004.56 | 335.53 | -0.887308 | 335.53 | -1.64784 | 335.53 | -0.408496 | 335.53 | 2.7963 | 285.012 | 880.804 | 285.012 | 956.29 | 282.047 | 1010.78 | 282.047 | 246.102 | 201.498 | 778.892
314.289 | 31.7463 | 314.289 | 1994.77 | 336.372 | 3.33644 | 336.372 | -0.534642 | 336.372 | -2.49043 | 336.372 | 1.35852 | 285.859 | 845.674 | 285.859 | 916.176 | 282.894 | 969.605 | 282.894 | 242.897 | 202.08 | 707.479
315.133 | 30.3037 | 315.133 | 1990.42 | 337.215 | 7.79765 | 337.215 | 0.253701 | 337.215 | 0.00951292 | 337.215 | -0.251681 | 286.708 | 809.628 | 286.708 | 877.515 | 283.741 | 948.705 | 283.741 | 237.494 | 202.664 | 698.43
315.977 | 27.7079 | 315.977 | 1985.33 | 338.057 | 4.6207 | 338.057 | 2.55124 | 338.057 | 3.39331 | 338.057 | 0.0118193 | 287.554 | 776.204 | 287.554 | 839.595 | 284.587 | 918.928 | 284.587 | 229.734 | 203.246 | 682.465
316.821 | 23.9746 | 316.821 | 1981.83 | 338.899 | 6.64688 | 338.899 | 2.93911 | 338.899 | 3.7285 | 338.899 | -0.590963 | 288.401 | 739.586 | 288.401 | 802.697 | 285.434 | 890.646 | 285.434 | 220.779 | 203.828 | 680.682
317.665 | 22.1173 | 317.665 | 1979.72 | 339.74 | 5.69701 | 339.74 | 0.980245 | 339.74 | 4.28781 | 339.74 | -0.809967 | 289.247 | 699.145 | 289.247 | 764.646 | 286.281 | 860.326 | 286.281 | 214.588 | 204.41 | 680.117
318.508 | 22.0934 | 318.508 | 1978.81 | 340.582 | 1.40938 | 340.582 | 0.217923 | 340.582 | 2.66446 | 340.582 | -0.910779 | 290.094 | 657.174 | 290.094 | 730.615 | 287.128 | 833.646 | 287.128 | 208.471 | 204.992 | 678.974
319.352 | 22.2359 | 319.352 | 1977.49 | 341.424 | -1.83674 | 341.424 | -0.0182957 | 341.424 | 1.04083 | 341.424 | -1.28413 | 290.94 | 626.246 | 290.94 | 699.443 | 287.974 | 810.211 | 287.974 | 202.69 | 205.576 | 713.537
320.196 | 20.9331 | 320.196 | 1976.96 | 342.266 | -2.97253 | 342.266 | 4.33812 | 342.266 | -0.0830981 | 342.266 | 0.490847 | 291.786 | 591.578 | 291.786 | 668.167 | 288.821 | 781.386 | 288.821 | 200.056 | 206.158 | 735.746
321.039 | 18.6815 | 321.039 | 1975.01 | 343.105 | -2.57381 | 343.105 | 4.97725 | 343.105 | 0.630371 | 343.105 | 2.84775 | 292.632 | 572.921 | 292.632 | 640.675 | 289.667 | 758.39 | 289.667 | 199.286 | 206.74 | 715.552
321.883 | 16.531 | 321.883 | 1973.73 | 343.946 | 0.17006 | 343.946 | 4.5532 | 343.946 | 3.02735 | 343.946 | 1.7715 | 293.478 | 548.177 | 293.478 | 615.994 | 290.514 | 734.057 | 290.514 | 195.678 | 207.322 | 687.587
322.726 | 13.4317 | 322.726 | 1971.64 | 344.788 | -1.24637 | 344.788 | 2.51383 | 344.788 | 6.43465 | 344.788 | -0.339978 | 294.324 | 520.498 | 294.324 | 592.255 | 291.362 | 710.781 | 291.362 | 191.463 | 207.904 | 655.489
323.57 | 10.4829 | 323.57 | 1969.54 | 345.629 | 3.90301 | 345.629 | 1.28151 | 345.629 | 5.53484 | 345.629 | -0.556896 | 295.17 | 497.1 | 295.17 | 566.955 | 292.208 | 689.821 | 292.208 | 187.483 | 208.485 | 637.203
324.413 | 10.6217 | 324.413 | 1967.14 | 346.47 | 6.12745 | 346.47 | 2.15524 | 346.47 | 10.2731 | 346.47 | -4.64289 | 296.016 | 474.602 | 296.016 | 538.635 | 293.054 | 665.847 | 293.054 | 182.841 | 209.069 | 619.14
325.254 | 9.35105 | 325.254 | 1965.08 | 347.312 | 10.6539 | 347.312 | 3.30706 | 347.312 | 12.6024 | 347.312 | -0.417846 | 296.862 | 453.365 | 296.862 | 515.674 | 293.9 | 642.811 | 293.9 | 176.439 | 209.65 | 607.477
326.097 | 8.72376 | 326.097 | 1961.49 | 348.153 | 12.5796 | 348.153 | 3.60101 | 348.153 | 12.4194 | 348.153 | 0.188413 | 297.71 | 429.617 | 297.71 | 498.392 | 294.746 | 621.757 | 294.746 | 169.014 | 210.232 | 589.756
326.94 | 9.50456 | 326.94 | 1958.28 | 348.994 | 10.8345 | 348.994 | 1.15507 | 348.994 | 7.93265 | 348.994 | 2.70314 | 298.555 | 407.271 | 298.555 | 480.743 | 295.592 | 604.986 | 295.592 | 159.721 | 210.814 | 582.383
327.783 | 10.0133 | 327.783 | 1956.27 | 349.833 | 11.7064 | 349.833 | -0.618802 | 349.833 | 2.0173 | 349.833 | 4.59839 | 299.401 | 390.54 | 299.401 | 463.593 | 296.438 | 587.403 | 296.438 | 151.048 | 211.395 | 548.704
328.626 | 10.162 | 328.626 | 1957.27 | 350.673 | 10.2428 | 350.673 | 0.167914 | 350.673 | -0.73893 | 350.673 | 4.58309 | 300.246 | 369.671 | 300.246 | 443.85 | 297.284 | 573.518 | 297.284 | 139.179 | 211.977 | 529.138
329.469 | 9.54103 | 329.469 | 1957.53 | 351.514 | 10.7164 | 351.514 | 0.546839 | 351.514 | 0.10688 | 351.514 | 3.55204 | 301.092 | 356.617 | 301.092 | 423.601 | 298.129 | 562.257 | 298.129 | 132.408 | 212.559 | 540.974
330.311 | 9.17213 | 330.311 | 1956.69 | 352.355 | 13.2175 | 352.355 | -0.151245 | 352.355 | 0.304134 | 352.355 | -0.598611 | 301.937 | 342.85 | 301.937 | 402.684 | 298.975 | 547.514 | 298.975 | 127.508 | 213.14 | 552.805
331.154 | 7.51718 | 331.154 | 1954.34 | 353.196 | 16.5319 | 353.196 | -2.33698 | 353.196 | 4.55137 | 353.196 | -1.31124 | 302.782 | 322.567 | 302.782 | 385.951 | 299.821 | 530.477 | 299.821 | 127.161 | 213.721 | 563.911
331.997 | 6.46542 | 331.997 | 1953.26 | 354.034 | 19.0269 | 354.034 | -0.679382 | 354.034 | 4.47191 | 354.034 | -0.455389 | 303.627 | 308.352 | 303.627 | 368.177 | 300.666 | 511.626 | 300.666 | 125.969 | 214.303 | 571.936
332.839 | 6.0583 | 332.839 | 1951.92 | 354.875 | 19.4943 | 354.875 | -0.00121972 | 354.875 | 6.4783 | 354.875 | 0.110545 | 304.473 | 299.274 | 304.473 | 351.664 | 301.511 | 493.318 | 301.511 | 122.534 | 214.886 | 591.626
333.681 | 6.33948 | 333.681 | 1949.7 | 355.715 | 19.9005 | 355.715 | 1.80518 | 355.715 | 7.04348 | 355.715 | -0.0208575 | 305.318 | 292.96 | 305.318 | 336.145 | 302.357 | 475.792 | 302.357 | 118.548 | 215.467 | 589.031
334.522 | 6.75854 | 334.522 | 1952.83 | 356.555 | 16.6209 | 356.555 | 1.3856 | 356.555 | 6.50432 | 356.555 | 0.209966 | 306.162 | 282.198 | 306.162 | 319.727 | 303.202 | 462.825 | 303.202 | 110.634 | 216.048 | 576.868
335.364 | 6.34122 | 335.364 | 1953.38 | 357.395 | 16.0099 | 357.395 | -1.78851 | 357.395 | 2.95824 | 357.395 | -0.647974 | 307.007 | 273.883 | 307.007 | 307.79 | 304.047 | 441.638 | 304.047 | 106.659 | 216.63 | 570.934
336.206 | 7.09878 | 336.206 | 1954.8 | 358.234 | 13.6022 | 358.234 | -3.58474 | 358.234 | -0.614702 | 358.234 | 2.035 | 307.852 | 264.795 | 307.852 | 296.111 | 304.892 | 430.64 | 304.892 | 104.474 | 217.211 | 567.086
337.048 | 8.93134 | 337.048 | 1954.35 | 359.074 | 10.686 | 359.074 | -4.52759 | 359.074 | -0.825945 | 359.074 | 3.98726 | 308.697 | 252.669 | 308.697 | 284.763 | 305.737 | 419.254 | 305.737 | 98.6283 | 217.792 | 577.996
337.89 | 10.6632 | 337.89 | 1952.75 | 359.914 | 8.88145 | 359.914 | -4.39626 | 359.914 | -1.3679 | 359.914 | 4.39955 | 309.539 | 242.393 | 309.539 | 273.991 | 306.582 | 408.271 | 306.582 | 92.8553 | 218.373 | 573.728
338.732 | 11.0472 | 338.732 | 1953.03 | 360.754 | 5.05907 | 360.754 | -3.36682 | 360.754 | -2.4963 | 360.754 | 4.06652 | 310.384 | 233.588 | 310.384 | 264.091 | 307.427 | 391.673 | 307.427 | 86.8802 | 218.954 | 547.073
339.574 | 12.7465 | 339.574 | 1954.09 | 361.594 | -0.999653 | 361.594 | -3.79698 | 361.594 | -5.13418 | 361.594 | 2.86165 | 311.228 | 220.989 | 311.228 | 256.384 | 308.271 | 380.605 | 308.271 | 79.534 | 219.535 | 505.74
340.416 | 10.6445 | 340.416 | 1953.56 | 362.431 | -0.438367 | 362.431 | -4.3617 | 362.431 | -6.5032 | 362.431 | -2.15111 | 312.073 | 205.949 | 312.073 | 246.936 | 309.116 | 372.429 | 309.116 | 73.0688 | 220.116 | 442.817
341.256 | 8.98692 | 341.256 | 1951.58 | 363.271 | -1.37017 | 363.271 | -4.219 | 363.271 | -6.81629 | 363.271 | -4.40302 | 312.917 | 194.362 | 312.917 | 236.924 | 309.958 | 361.125 | 309.958 | 67.2776 | 220.697 | 392.372
342.097 | 7.96013 | 342.097 | 1950.03 | 364.111 | -3.6933 | 364.111 | -3.70468 | 364.111 | -7.04404 | 364.111 | -3.45192 | 313.761 | 186.221 | 313.761 | 227.011 | 310.803 | 352.325 | 310.803 | 64.7373 | 221.278 | 371.238
342.939 | 7.4058 | 342.939 | 1947.7 | 364.95 | -5.68071 | 364.95 | -4.7329 | 364.95 | -7.68224 | 364.95 | -2.67393 | 314.605 | 178.543 | 314.605 | 216.601 | 311.647 | 334.411 | 311.647 | 63.4869 | 221.859 | 449.584
343.78 | 7.15588 | 343.78 | 1944.62 | 365.788 | -2.40243 | 365.788 | -7.19226 | 365.788 | -8.67242 | 365.788 | -0.640326 | 315.449 | 169.243 | 315.449 | 207.398 | 312.492 | 322.072 | 312.492 | 62.4342 | 222.439 | 478.1
344.622 | 6.93941 | 344.622 | 1940.79 | 366.627 | 1.54111 | 366.627 | -6.33561 | 366.627 | -10.92 | 366.627 | 0.298958 | 316.293 | 163.651 | 316.293 | 202.184 | 313.336 | 309.727 | 313.336 | 61.3815 | 223.02 | 469.261
345.461 | 6.13365 | 345.461 | 1941.42 | 367.466 | 0.937092 | 367.466 | -4.70119 | 367.466 | -11.9135 | 367.466 | 0.0889921 | 317.137 | 158.231 | 317.137 | 193.439 | 314.18 | 300.619 | 314.18 | 59.6765 | 223.601 | 442.572
346.302 | 5.8123 | 346.302 | 1940.11 | 368.303 | 0.492998 | 368.303 | -3.81324 | 368.303 | -12.3273 | 368.303 | -1.09363 | 317.981 | 152.949 | 317.981 | 185.328 | 315.024 | 286.22 | 315.024 | 58.9892 | 224.182 | 424.582
347.143 | 4.80157 | 347.143 | 1940.5 | 369.143 | 0.124681 | 369.143 | -5.44278 | 369.143 | -11.1514 | 369.143 | 1.42526 | 318.825 | 150.354 | 318.825 | 176.075 | 315.868 | 279.842 | 315.868 | 56.1752 | 224.762 | 419.065
347.984 | 4.5738 | 347.984 | 1943.9 | 369.982 | 4.03606 | 369.982 | -5.09394 | 369.982 | -9.49529 | 369.982 | 1.59908 | 319.667 | 138.959 | 319.667 | 168.256 | 316.712 | 275.68 | 316.712 | 51.5888 | 225.343 | 423.052
348.826 | 5.2951 | 348.826 | 1947.02 | 370.821 | 4.37706 | 370.821 | -2.39837 | 370.821 | -11.2966 | 370.821 | 1.2153 | 320.51 | 141.412 | 320.51 | 163.252 | 317.556 | 270.761 | 317.556 | 49.3668 | 225.923 | 406.369
349.664 | 5.15548 | 349.664 | 1947.94 | 371.658 | 4.54492 | 371.658 | -0.849329 | 371.658 | -13.0657 | 371.658 | -0.0966399 | 321.354 | 139.476 | 321.354 | 160.797 | 318.398 | 267.472 | 318.398 | 46.1312 | 226.504 | 392.691
350.505 | 4.50888 | 350.505 | 1946.7 | 372.497 | 2.02486 | 372.497 | -0.720445 | 372.497 | -14.5453 | 372.497 | 0.025029 | 322.197 | 136.031 | 322.197 | 159.574 | 319.242 | 261.652 | 319.242 | 44.2047 | 227.083 | 383.701
351.346 | 4.75966 | 351.346 | 1943.72 | 373.335 | -0.166535 | 373.335 | -1.07172 | 373.335 | -16.2114 | 373.335 | -3.62712 | 323.041 | 131.079 | 323.041 | 155.218 | 320.085 | 256.871 | 320.085 | 43.6 | 227.663 | 392.336
352.187 | 4.49498 | 352.187 | 1940.31 | 374.172 | -2.09888 | 374.172 | -2.30486 | 374.172 | -15.1832 | 374.172 | -4.6401 | 323.884 | 120.815 | 323.884 | 150.89 | 320.929 | 253.656 | 320.929 | 43.8306 | 228.243 | 398.375
353.025 | 4.19643 | 353.025 | 1939.24 | 375.011 | -6.1367 | 375.011 | -3.26559 | 375.011 | -13.7551 | 375.011 | -2.48205 | 324.727 | 105.6 | 324.727 | 145.152 | 321.772 | 246.3 | 321.772 | 42.0987 | 228.824 | 379.476
353.866 | 3.70464 | 353.866 | 1936.13 | 375.849 | -3.1558 | 375.849 | -3.33145 | 375.849 | -16.9252 | 375.849 | -0.83152 | 325.57 | 100.528 | 325.57 | 140.374 | 322.616 | 236.293 | 322.616 | 40.9594 | 229.404 | 353.297
354.706 | 3.24281 | 354.706 | 1935.38 | 376.686 | -1.96142 | 376.686 | -3.05539 | 376.686 | -10.528 | 376.686 | 0.349711 | 326.411 | 104.194 | 326.411 | 133.956 | 323.459 | 234.412 | 323.459 | 40.933 | 229.984 | 324.365
355.547 | 2.26312 | 355.547 | 1935.37 | 377.524 | -4.98593 | 377.524 | -4.68655 | 377.524 | -7.83305 | 377.524 | -0.0125145 | 327.254 | 106.372 | 327.254 | 129.379 | 324.3 | 228.58 | 324.3 | 38.9705 | 230.564 | 280.754
356.385 | 0.881322 | 356.385 | 1931.95 | 378.362 | -6.62089 | 378.362 | -3.42456 | 378.362 | -5.79617 | 378.362 | -0.414369 | 328.097 | 101.914 | 328.097 | 126.31 | 325.144 | 219.534 | 325.144 | 38.9959 | 231.145 | 273.754
357.225 | -0.231241 | 357.225 | 1930.95 | 379.199 | -4.41011 | 379.199 | -1.81046 | 379.199 | -5.16412 | 379.199 | -4.46907 | 328.94 | 100.973 | 328.94 | 124.065 | 325.987 | 211.922 | 325.987 | 38.9026 | 231.725 | 273.547
358.066 | -0.435559 | 358.066 | 1928.76 | 380.037 | -3.72458 | 380.037 | -2.35446 | 380.037 | -9.38953 | 380.037 | 1.80626 | 329.783 | 98.4857 | 329.783 | 117.121 | 326.83 | 206.454 | 326.83 | 36.5057 | 232.303 | 290.269
358.904 | -1.20267 | 358.904 | 1925.81 | 380.873 | -4.67092 | 380.873 | -1.15995 | 380.873 | -12.5355 | 380.873 | 3.54717 | 330.623 | 98.6614 | 330.623 | 114.77 | 327.673 | 203.326 | 327.673 | 38.1317 | 232.883 | 301.22
359.744 | -1.43283 | 359.744 | 1923.36 | 381.711 | -4.53214 | 381.711 | -4.74998 | 381.711 | -13.08 | 381.711 | 1.83407 | 331.466 | 98.506 | 331.466 | 110.239 | 328.516 | 201.978 | 328.516 | 37.5367 | 233.463 | 291.688
360.584 | -1.31362 | 360.584 | 1923.98 | 382.549 | 0.0770997 | 382.549 | -0.479755 | 382.549 | -11.7574 | 382.549 | 0.889226 | 332.309 | 97.0156 | 332.309 | 107.025 | 329.356 | 202.129 | 329.356 | 38.4591 | 234.043 | 275.4
361.423 | -1.11582 | 361.423 | 1924.21 | 383.385 | -0.377128 | 383.385 | -1.1384 | 383.385 | -8.71691 | 383.385 | -0.819005 | 333.151 | 94.3294 | 333.151 | 103.994 | 330.199 | 196.957 | 330.199 | 37.9148 | 234.623 | 254.171
362.261 | 0.588634 | 362.261 | 1924.7 | 384.222 | -1.61469 | 384.222 | 0.00121972 | 384.222 | -6.56223 | 384.222 | -2.15389 | 333.993 | 87.3359 | 333.993 | 101.822 | 331.042 | 189.76 | 331.042 | 37.9376 | 235.203 | 231.121
363.101 | 1.50622 | 363.101 | 1923.8 | 385.058 | -6.16622 | 385.058 | -0.65824 | 385.058 | -4.24976 | 385.058 | -3.04659 | 334.834 | 89.8131 | 334.834 | 100.405 | 331.884 | 184.366 | 331.884 | 40.7759 | 235.783 | 190.871
363.941 | 0.894784 | 363.941 | 1923.46 | 385.896 | -12.0936 | 385.896 | -1.7076 | 385.896 | -2.98454 | 385.896 | -1.44821 | 335.676 | 86.5587 | 335.676 | 99.9576 | 332.725 | 180.907 | 332.725 | 41.7804 | 236.361 | 177.371
364.778 | -0.0410372 | 364.778 | 1924.01 | 386.733 | -14.044 | 386.733 | -2.48131 | 386.733 | -2.78673 | 386.733 | 0.030591 | 336.518 | 82.318 | 336.518 | 101.03 | 333.567 | 179.242 | 333.567 | 40.2179 | 236.941 | 187.138
365.618 | -1.37855 | 365.618 | 1920.87 | 387.569 | -15.3252 | 387.569 | -3.07368 | 387.569 | 1.06349 | 387.569 | 0.954579 | 337.36 | 78.6724 | 337.36 | 96.5241 | 334.409 | 177.671 | 334.409 | 38.2858 | 237.52 | 204.717
366.457 | -1.82995 | 366.457 | 1918.26 | 388.406 | -11.8606 | 388.406 | -4.23404 | 388.406 | -0.0212642 | 388.406 | 0.106373 | 338.2 | 77.0114 | 338.2 | 91.4172 | 335.252 | 175.256 | 335.252 | 37.2108 | 238.1 | 214.103
367.294 | -1.7976 | 367.294 | 1913.66 | 389.241 | -7.69059 | 389.241 | -4.56702 | 389.241 | 1.99827 | 389.241 | -2.39583 | 339.042 | 79.7677 | 339.042 | 89.3139 | 336.092 | 173.18 | 336.092 | 35.9817 | 238.68 | 229.643
368.134 | -2.27181 | 368.134 | 1912.11 | 390.079 | -3.63382 | 390.079 | -3.76608 | 390.079 | 0.409335 | 390.079 | -6.0904 | 339.884 | 83.0282 | 339.884 | 86.3387 | 336.934 | 163.809 | 336.934 | 34.9741 | 239.258 | 250.286
368.973 | -2.9043 | 368.973 | 1910.6 | 390.914 | -7.31655 | 390.914 | -2.02473 | 390.914 | -1.89307 | 390.914 | -4.64219 | 340.726 | 80.3554 | 340.726 | 84.0898 | 337.776 | 162.09 | 337.776 | 35.7196 | 239.837 | 261.442
369.81 | -3.50314 | 369.81 | 1912.43 | 391.751 | -11.7196 | 391.751 | -2.74477 | 391.751 | -2.10375 | 391.751 | -4.57058 | 341.565 | 79.7495 | 341.565 | 82.7369 | 338.618 | 158.851 | 338.618 | 36.1804 | 240.417 | 276.457
370.649 | -3.31359 | 370.649 | 1913.33 | 392.588 | -14.3569 | 392.588 | -2.91512 | 392.588 | 0.0637925 | 392.588 | -4.7722 | 342.407 | 85.2868 | 342.407 | 82.1781 | 339.458 | 155.184 | 339.458 | 36.0998 | 240.996 | 301.238
371.486 | -5.66878 | 371.486 | 1912 | 393.423 | -13.7211 | 393.423 | -2.03733 | 393.423 | 0.284268 | 393.423 | -5.85888 | 343.248 | 79.0532 | 343.248 | 80.6616 | 340.299 | 150.846 | 340.299 | 36.7977 | 241.574 | 316.02
372.325 | -6.92573 | 372.325 | 1908.36 | 394.26 | -7.36633 | 394.26 | -0.365102 | 394.26 | 0.370724 | 394.26 | -7.73049 | 344.09 | 76.2965 | 344.09 | 77.5794 | 341.141 | 146.97 | 341.141 | 43.0825 | 242.153 | 290.039
373.163 | -7.10334 | 373.163 | 1907.29 | 395.095 | -4.72599 | 395.095 | 2.43171 | 395.095 | -0.498869 | 395.095 | -8.58982 | 344.929 | 69.2892 | 344.929 | 71.9491 | 341.983 | 145.097 | 341.983 | 45.3177 | 242.733 | 248.795
374 | -6.40853 | 374 | 1907.83 | 395.931 | 1.92309 | 395.931 | 2.54311 | 395.931 | -0.3766 | 395.931 | -5.7094 | 345.77 | 62.2195 | 345.77 | 67.6965 | 342.822 | 143.828 | 342.822 | 45.8767 | 243.312 | 212.993
374.839 | -5.92651 | 374.839 | 1906.77 | 396.766 | 2.30815 | 396.766 | 0.168727 | 396.766 | 0.181585 | 396.766 | -6.02087 | 346.612 | 63.5143 | 346.612 | 65.4908 | 343.664 | 144.839 | 343.664 | 47.4946 | 243.89 | 194.062
375.675 | -5.72197 | 375.675 | 1905.94 | 397.602 | 2.25043 | 397.602 | -1.66979 | 397.602 | 0.368206 | 397.602 | -5.84011 | 347.451 | 62.162 | 347.451 | 64.9858 | 344.505 | 142.44 | 344.505 | 42.7044 | 244.469 | 186.555
376.514 | -6.12149 | 376.514 | 1905.44 | 398.437 | 1.72439 | 398.437 | -4.23241 | 398.437 | -1.17485 | 398.437 | -3.84057 | 348.292 | 62.3398 | 348.292 | 63.9364 | 345.345 | 141.322 | 345.345 | 40.6517 | 245.048 | 194.472
377.352 | -5.64098 | 377.352 | 1904.69 | 399.273 | 0.00308399 | 399.273 | -5.38098 | 399.273 | -3.41206 | 399.273 | -0.579144 | 349.133 | 57.5071 | 349.133 | 62.1087 | 346.186 | 136.732 | 346.186 | 36.896 | 245.627 | 216.095
378.188 | -4.68823 | 378.188 | 1903.25 | 400.108 | 0.184599 | 400.108 | -6.24251 | 400.108 | -0.0895334 | 400.108 | -1.40371 | 349.972 | 52.8991 | 349.972 | 60.4923 | 347.027 | 131.034 | 347.027 | 35.5488 | 246.204 | 225.81
379.027 | -4.03424 | 379.027 | 1901.11 | 400.944 | -0.766592 | 400.944 | -5.29601 | 400.944 | -0.126186 | 400.944 | -0.846816 | 350.813 | 48.6774 | 350.813 | 58.8306 | 347.866 | 126.262 | 347.866 | 36.0547 | 246.783 | 228.004
379.863 | -4.7056 | 379.863 | 1898.44 | 401.778 | -0.436605 | 401.778 | -5.10654 | 401.778 | 0.0623936 | 401.778 | -0.837777 | 351.653 | 44.1485 | 351.653 | 55.4432 | 348.707 | 119.101 | 348.707 | 32.6735 | 247.362 | 213.048
380.701 | -6.21594 | 380.701 | 1897.93 | 402.614 | 0.483305 | 402.614 | -1.27257 | 402.614 | 0.774743 | 402.614 | -0.703594 | 352.492 | 37.387 | 352.492 | 52.2253 | 349.548 | 112.065 | 349.548 | 29.1469 | 247.94 | 182.386
381.537 | -6.42633 | 381.537 | 1898.07 | 403.448 | 2.0905 | 403.448 | 0.517566 | 403.448 | -1.50276 | 403.448 | 0.85933 | 353.333 | 33.5557 | 353.333 | 48.885 | 350.387 | 108.174 | 350.387 | 29.1094 | 248.519 | 142.432
382.375 | -5.92585 | 382.375 | 1897.36 | 404.282 | 2.87119 | 404.282 | 2.57279 | 404.282 | -0.466693 | 404.282 | 5.48622 | 354.173 | 27.9662 | 354.173 | 43.9857 | 351.228 | 105.843 | 351.228 | 27.3765 | 249.097 | 96.846
383.211 | -6.55965 | 383.211 | 1897.99 | 405.118 | 4.18718 | 405.118 | 4.8252 | 405.118 | -0.379677 | 405.118 | 6.63547 | 355.011 | 26.7349 | 355.011 | 41.1599 | 352.068 | 102.577 | 352.068 | 26.6644 | 249.675 | 69.7681
384.049 | -7.96251 | 384.049 | 1899.82 | 405.952 | 1.44683 | 405.952 | 7.34106 | 405.952 | 0.491874 | 405.952 | 4.63732 | 355.852 | 27.8008 | 355.852 | 43.4045 | 352.907 | 100.184 | 352.907 | 26.4617 | 250.253 | 70.8526
384.886 | -8.88357 | 384.886 | 1900.85 | 406.788 | 1.56623 | 406.788 | 8.09159 | 406.788 | 3.07967 | 406.788 | 1.43778 | 356.692 | 31.1396 | 356.692 | 39.9211 | 353.748 | 100.647 | 353.748 | 26.3081 | 250.832 | 106.38
385.722 | -7.76276 | 385.722 | 1901.27 | 407.621 | 2.5324 | 407.621 | 6.39741 | 407.621 | 3.07435 | 407.621 | 0.991428 | 357.53 | 33.1758 | 357.53 | 35.3872 | 354.586 | 99.1672 | 354.586 | 27.2128 | 251.409 | 111.362
386.56 | -7.14047 | 386.56 | 1900.96 | 408.457 | 1.50851 | 408.457 | 3.8539 | 408.457 | 3.92044 | 408.457 | 4.76873 | 358.37 | 32.8902 | 358.37 | 31.2241 | 355.426 | 94.0693 | 355.426 | 24.1066 | 251.988 | 117.176
387.395 | -6.21268 | 387.395 | 1899.98 | 409.29 | 2.58835 | 409.29 | -0.532609 | 409.29 | 4.46016 | 409.29 | 8.40072 | 359.208 | 34.3841 | 359.208 | 27.5651 | 356.267 | 85.4375 | 356.267 | 28.9662 | 252.566 | 128.462
388.232 | -3.12186 | 388.232 | 1896.64 | 410.124 | 4.8727 | 410.124 | -2.9818 | 410.124 | 0.95381 | 410.124 | 7.7444 | 360.048 | 41.6381 | 360.048 | 27.1953 | 357.105 | 78.8157 | 357.105 | 28.2721 | 253.143 | 147.524
389.068 | -1.88576 | 389.068 | 1895.61 | 410.959 | 3.42675 | 410.959 | -2.89479 | 410.959 | -2.56821 | 410.959 | 5.36734 | 360.888 | 42.6823 | 360.888 | 28.0991 | 357.945 | 79.8526 | 357.945 | 24.6216 | 253.722 | 119.384
389.905 | -1.16033 | 389.905 | 1895.01 | 411.792 | 3.45803 | 411.792 | -0.326884 | 411.792 | -5.72706 | 411.792 | 3.68274 | 361.726 | 36.9711 | 361.726 | 26.1173 | 358.783 | 79.4481 | 358.783 | 22.894 | 254.299 | 103.915
390.74 | -0.355438 | 390.74 | 1894.78 | 412.627 | 5.91025 | 412.627 | 1.33681 | 412.627 | -5.91144 | 412.627 | 2.24149 | 362.566 | 25.6413 | 362.566 | 20.8004 | 359.623 | 76.9281 | 359.623 | 20.8699 | 254.877 | 106.24
391.577 | 0.000434256 | 391.577 | 1894.68 | 413.46 | 8.02014 | 413.46 | 1.85722 | 413.46 | -7.80087 | 413.46 | 2.44798 | 363.404 | 15.6094 | 363.404 | 13.8863 | 360.463 | 69.1506 | 360.463 | 18.3512 | 255.456 | 115.164
392.412 | 0.0966219 | 392.412 | 1893.49 | 414.293 | 10.938 | 414.293 | 2.03896 | 414.293 | -4.66273 | 414.293 | 3.43176 | 364.243 | 9.32393 | 364.243 | 9.35527 | 361.301 | 63.8894 | 361.301 | 16.0327 | 256.032 | 112.518
393.247 | -1.74137 | 393.247 | 1893.36 | 415.128 | 13.4413 | 415.128 | 2.76753 | 415.128 | -3.13563 | 415.128 | 0.495019 | 365.081 | 5.83411 | 365.081 | 5.33707 | 362.141 | 61.1964 | 362.141 | 11.9721 | 256.611 | 89.9674
394.084 | -3.47991 | 394.084 | 1894.34 | 415.961 | 14.3423 | 415.961 | 2.77689 | 415.961 | 1.44205 | 415.961 | 0.422713 | 365.92 | 4.81538 | 365.92 | 1.21474 | 362.979 | 61.0005 | 362.979 | 9.93764 | 257.187 | 52.4605
394.919 | -3.57349 | 394.919 | 1895.45 | 416.796 | 13.7057 | 416.796 | 3.68314 | 416.796 | 2.43363 | 416.796 | 2.40626 | 366.76 | 6.68709 | 366.76 | -3.37755 | 363.818 | 58.2949 | 363.818 | 12.3634 | 257.766 | 4.72005
395.756 | -2.69803 | 395.756 | 1895.9 | 417.629 | 10.1943 | 417.629 | 1.92268 | 417.629 | 4.64202 | 417.629 | 0.864197 | 367.597 | 5.54415 | 367.597 | -0.823403 | 364.656 | 59.5434 | 364.656 | 13.2154 | 258.342 | -7.02094
396.59 | -1.33338 | 396.59 | 1896.7 | 418.462 | 9.17091 | 418.462 | 0.551311 | 418.462 | 3.1762 | 418.462 | 0.821787 | 368.436 | 8.22513 | 368.436 | 1.2112 | 365.495 | 61.5705 | 365.495 | 13.153 | 258.92 | 6.58377
397.427 | 0.10053 | 397.427 | 1895.02 | 419.296 | 8.78629 | 419.296 | -0.622868 | 419.296 | 0.242579 | 419.296 | 0.768252 | 369.273 | 11.9378 | 369.273 | 3.32655 | 366.335 | 60.7221 | 366.335 | 9.20931 | 259.498 | 3.31741
398.261 | 1.51881 | 398.261 | 1893.83 | 420.129 | 6.8773 | 420.129 | 0.110588 | 420.129 | -2.64655 | 420.129 | 1.03453 | 370.112 | 13.7766 | 370.112 | 3.7232 | 367.172 | 60.714 | 367.172 | 4.30055 | 260.075 | 65.6054
399.098 | 2.35823 | 399.098 | 1899.43 | 420.961 | 8.86735 | 420.961 | 0.0654581 | 420.961 | -3.04833 | 420.961 | 0.383083 | 370.949 | 16.8177 | 370.949 | 1.56287 | 368.011 | 56.8734 | 368.011 | 0.405473 | 260.653 | 34.0447
399.932 | 2.16455 | 399.932 | 1899.41 | 421.795 | 13.0034 | 421.795 | 0.527324 | 421.795 | -5.02338 | 421.795 | 3.51032 | 371.788 | 18.4981 | 371.788 | -1.80972 | 368.848 | 49.3617 | 368.848 | -1.58768 | 261.229 | 32.5592
400.766 | 1.31992 | 400.766 | 1898.62 | 422.628 | 14.0396 | 422.628 | -0.925358 | 422.628 | -3.85553 | 422.628 | 3.25586 | 372.625 | 15.2831 | 372.625 | -3.58508 | 369.688 | 41.9605 | 369.688 | -3.52483 | 261.807 | 35.3807
401.603 | 0.849187 | 401.603 | 1898.19 | 423.46 | 12.8008 | 423.46 | -2.9574 | 423.46 | -3.08834 | 423.46 | 3.56803 | 373.464 | 9.57103 | 373.464 | -3.55604 | 370.525 | 36.916 | 370.525 | -6.63531 | 262.383 | 37.164
402.437 | 1.24067 | 402.437 | 1896.68 | 424.294 | 11.4147 | 424.294 | -2.34714 | 424.294 | -2.87794 | 424.294 | 1.03036 | 374.3 | 3.66768 | 374.3 | -3.26988 | 371.363 | 30.6142 | 371.363 | -7.84388 | 262.961 | 55.3981
403.273 | 0.826606 | 403.273 | 1894.1 | 425.126 | 4.13299 | 425.126 | -2.1837 | 425.126 | 0.0719065 | 425.126 | -1.84172 | 375.139 | 2.61477 | 375.139 | -3.91763 | 372.2 | 22.2443 | 372.2 | -7.43638 | 263.537 | 78.2225
404.107 | 1.10627 | 404.107 | 1892.62 | 425.958 | 3.46112 | 425.958 | -1.90398 | 425.958 | 1.64014 | 425.958 | -3.90522 | 375.975 | 1.23901 | 375.975 | -5.11537 | 373.039 | 22.8545 | 373.039 | -6.12492 | 264.115 | 17.0189
404.94 | 0.419274 | 404.94 | 1891.21 | 426.79 | 2.96239 | 426.79 | -2.76022 | 426.79 | 2.71202 | 426.79 | -6.22458 | 376.814 | -1.25459 | 376.814 | -6.32126 | 373.876 | 23.766 | 373.876 | -4.29649 | 264.691 | 0.203931
405.776 | -1.54313 | 405.776 | 1889.86 | 427.624 | 5.89791 | 427.624 | 0.53017 | 427.624 | 1.97673 | 427.624 | -2.96524 | 377.65 | -1.96086 | 377.65 | -8.46246 | 374.715 | 19.7325 | 374.715 | -5.9716 | 265.269 | -4.66013
406.61 | -2.56493 | 406.61 | 1889.62 | 428.455 | 7.24077 | 428.455 | 1.4909 | 428.455 | 2.06906 | 428.455 | 0.0646583 | 378.489 | -2.31702 | 378.489 | -10.4418 | 375.551 | 17.9726 | 375.551 | -3.8596 | 265.845 | -14.9695
407.444 | -0.484847 | 407.444 | 1894.32 | 429.287 | 6.09132 | 429.287 | -0.45658 | 429.287 | 3.10373 | 429.287 | 1.92654 | 379.325 | 1.11394 | 379.325 | -11.7773 | 376.387 | 20.5223 | 376.387 | -4.62189 | 266.422 | -39.067
408.279 | -0.236887 | 408.279 | 1895.77 | 430.121 | 3.63206 | 430.121 | 1.18475 | 430.121 | 2.05535 | 430.121 | 5.051 | 380.163 | 6.57154 | 380.163 | -11.5531 | 377.226 | 22.2681 | 377.226 | -5.59299 | 266.999 | -60.6629
409.113 | -0.0364775 | 409.113 | 1896.84 | 430.952 | 0.0934008 | 430.952 | 0.777366 | 430.952 | 0.302175 | 430.952 | 2.99792 | 380.999 | 12.0962 | 380.999 | -10.5863 | 378.062 | 21.7507 | 378.062 | -6.03141 | 267.574 | -61.9383
409.946 | 1.3412 | 409.946 | 1895.54 | 431.784 | -0.557762 | 431.784 | -0.542773 | 431.784 | 0.423605 | 431.784 | -2.5182 | 381.835 | 14.2934 | 381.835 | -9.66516 | 378.901 | 20.1727 | 378.901 | -6.72832 | 268.152 | -45.5241
410.782 | 2.34607 | 410.782 | 1895.48 | 432.615 | -0.644113 | 432.615 | -0.766795 | 432.615 | -4.80151 | 432.615 | -1.82851 | 382.673 | 13.7645 | 382.673 | -11.2344 | 379.737 | 15.3197 | 379.737 | -5.58792 | 268.728 | -35.8013
411.615 | 2.16281 | 411.615 | 1898.3 | 433.448 | -5.57718 | 433.448 | -1.09774 | 433.448 | -4.76681 | 433.448 | -1.69294 | 383.509 | 9.08374 | 383.509 | -10.025 | 380.575 | 8.62146 | 380.575 | -4.23745 | 269.305 | -29.9408
412.448 | 3.59282 | 412.448 | 1900.35 | 434.28 | -11.2834 | 434.28 | -0.746466 | 434.28 | -5.03681 | 434.28 | -0.0417151 | 384.346 | 2.07814 | 384.346 | -9.69597 | 381.411 | 5.50764 | 381.411 | -3.5821 | 269.881 | -11.3182
413.283 | 4.83978 | 413.283 | 1899.57 | 435.111 | -2.66236 | 435.111 | 0.607012 | 435.111 | -3.15101 | 435.111 | -3.46652 | 385.182 | 1.58955 | 385.182 | -11.438 | 382.249 | 1.5031 | 382.249 | -2.82159 | 270.458 | 21.7202
414.116 | 6.46542 | 414.116 | 1896.87 | 435.942 | -0.0299588 | 435.942 | -0.216703 | 435.942 | -3.49684 | 435.942 | -5.07881 | 386.02 | -0.308129 | 386.02 | -12.6383 | 383.085 | 0.360001 | 383.085 | -0.0456157 | 271.034 | 54.9639
414.949 | 6.45413 | 414.949 | 1894.84 | 436.775 | 1.89577 | 436.775 | -1.51204 | 436.775 | -0.653034 | 436.775 | -10.401 | 386.855 | 2.40617 | 386.855 | -14.3609 | 383.92 | 2.98912 | 383.92 | -2.29042 | 271.609 | 53.5688
415.784 | 4.25723 | 415.784 | 1890.39 | 437.606 | 5.1344 | 437.606 | -2.48456 | 437.606 | 3.15717 | 437.606 | -9.56735 | 387.691 | 0.572116 | 387.691 | -13.8665 | 384.758 | 5.18698 | 384.758 | -4.18702 | 272.186 | 49.5745
416.617 | 2.31306 | 416.617 | 1890.94 | 438.436 | 8.45806 | 438.436 | -1.1941 | 438.436 | 6.26034 | 438.436 | -6.08901 | 388.528 | 3.86286 | 388.528 | -13.3572 | 385.594 | 5.09123 | 385.594 | -1.40724 | 272.762 | 66.5138
417.45 | 1.04439 | 417.45 | 1889.54 | 439.267 | 9.44009 | 439.267 | 1.32746 | 439.267 | 5.5284 | 439.267 | -1.40024 | 389.363 | 0.598081 | 389.363 | -12.3691 | 386.431 | 1.48528 | 386.431 | -6.42244 | 273.339 | 107.209
418.284 | 0.115946 | 418.284 | 1890.1 | 440.098 | 3.7259 | 440.098 | 3.03099 | 440.098 | 4.0816 | 440.098 | 0.0730013 | 390.201 | -2.32568 | 390.201 | -11.5089 | 387.267 | -0.613115 | 387.267 | -12.5121 | 273.915 | 118.448
419.117 | -0.0699152 | 419.117 | 1891.38 | 440.931 | -0.0277559 | 440.931 | 2.0723 | 440.931 | 2.86703 | 440.931 | 2.77753 | 391.036 | -6.6793 | 391.036 | -10.4531 | 388.102 | -3.03811 | 388.102 | -11.5565 | 274.49 | 117.293
419.949 | -0.0725207 | 419.949 | 1893.09 | 441.761 | -3.65277 | 441.761 | -0.510654 | 441.761 | 2.81219 | 441.761 | 4.95088 | 391.871 | -10.9265 | 391.871 | -8.09343 | 388.94 | -1.48825 | 388.94 | -7.39938 | 275.067 | 108.327
420.782 | 1.58199 | 420.782 | 1895.31 | 442.591 | -2.13412 | 442.591 | -0.896898 | 442.591 | 1.82312 | 442.591 | 9.14881 | 392.708 | -11.3363 | 392.708 | -4.88411 | 389.775 | -0.110598 | 389.775 | -5.49644 | 275.642 | 97.0062
421.616 | 2.22382 | 421.616 | 1895.62 | 443.422 | 1.08336 | 443.422 | -3.7677 | 443.422 | 1.4012 | 443.422 | 11.9048 | 393.543 | -9.23088 | 393.543 | -5.79605 | 390.61 | 3.0923 | 390.61 | -4.29244 | 276.218 | 74.5382
422.448 | 2.90778 | 422.448 | 1895.18 | 444.252 | 4.62598 | 444.252 | -7.10159 | 444.252 | 2.37347 | 444.252 | 12.4888 | 394.378 | -8.95694 | 394.378 | -0.76603 | 391.447 | 4.40314 | 391.447 | -6.95589 | 276.794 | 36.1421
423.281 | 3.2567 | 423.281 | 1895.91 | 445.082 | 8.52811 | 445.082 | -5.56597 | 445.082 | 3.92212 | 445.082 | 12.3748 | 395.214 | -7.08653 | 395.214 | -2.8318 | 392.282 | 5.57593 | 392.282 | -11.3152 | 277.37 | -12.148
424.113 | 3.74763 | 424.113 | 1895.54 | 445.915 | 9.13346 | 445.915 | -2.97936 | 445.915 | 3.97416 | 445.915 | 10.0533 | 396.049 | -8.00226 | 396.049 | -1.34613 | 393.117 | 5.8142 | 393.117 | -13.9843 | 277.945 | -11.8428
424.947 | 3.61084 | 424.947 | 1894.84 | 446.745 | 7.41303 | 446.745 | -0.880228 | 446.745 | 3.61603 | 446.745 | 5.57104 | 396.884 | -7.43491 | 396.884 | 1.4839 | 393.954 | 3.74846 | 393.954 | -16.56 | 278.521 | -14.3885
425.779 | 4.56989 | 425.779 | 1893.54 | 447.575 | 3.55188 | 447.575 | 0.0418769 | 447.575 | 2.9795 | 447.575 | -0.0173813 | 397.72 | -1.17106 | 397.72 | -1.03802 | 394.789 | 0.754888 | 394.789 | -15.7683 | 279.096 | -20.5449
426.611 | 4.52277 | 426.611 | 1892.72 | 448.405 | -0.276237 | 448.405 | 0.375266 | 448.405 | 2.49071 | 448.405 | -5.27278 | 398.555 | 6.83553 | 398.555 | -0.308112 | 395.623 | -0.599012 | 395.623 | -12.4123 | 279.672 | -15.9547
427.443 | 4.61288 | 427.443 | 1895 | 449.234 | -3.51839 | 449.234 | -0.0223615 | 449.234 | 1.52039 | 449.234 | -5.55575 | 399.389 | 9.97178 | 399.389 | -0.0867672 | 396.46 | -6.49189 | 396.46 | -14.296 | 280.248 | -17.2154
428.276 | 5.15852 | 428.276 | 1896.63 | 450.064 | -6.0151 | 450.064 | 0.775333 | 450.064 | -0.378278 | 450.064 | -3.80719 | 400.225 | 8.255 | 400.225 | -1.7828 | 397.295 | -8.12934 | 397.295 | -13.7706 | 280.823 | -20.9581
429.108 | 5.10077 | 429.108 | 1895.52 | 450.894 | -6.67067 | 450.894 | 0.270777 | 450.894 | -0.299377 | 450.894 | -1.40163 | 401.06 | 4.11387 | 401.06 | -2.25524 | 398.129 | -4.28809 | 398.129 | -17.8084 | 281.398 | -11.2035
429.94 | 4.51279 | 429.94 | 1894.11 | 451.723 | -7.03811 | 451.723 | -1.79339 | 451.723 | 0.52349 | 451.723 | 0.187022 | 401.894 | -0.325007 | 401.894 | -2.50492 | 398.966 | -2.07761 | 398.966 | -12.2818 | 281.973 | -8.9219
430.771 | 3.09907 | 430.771 | 1893.41 | 452.555 | -5.83931 | 452.555 | -3.11353 | 452.555 | -0.261325 | 452.555 | -0.517962 | 402.73 | -0.782007 | 402.73 | -0.723178 | 399.8 | 3.54805 | 399.8 | -8.6234 | 282.549 | -13.6638
431.603 | 1.63541 | 431.603 | 1896.86 | 453.385 | -7.61173 | 453.385 | -4.02709 | 453.385 | 0.761033 | 453.385 | 3.56107 | 403.564 | 1.86738 | 403.564 | 1.083 | 400.634 | 8.61478 | 400.634 | -8.30307 | 283.124 | -11.2088
432.434 | 0.751045 | 432.434 | 1899.11 | 454.214 | -4.63039 | 454.214 | -0.967641 | 454.214 | 1.91797 | 454.214 | 5.65378 | 404.398 | 3.01291 | 404.398 | 1.599 | 401.47 | 4.24949 | 401.47 | -6.10541 | 283.699 | -11.3628
433.267 | 0.677439 | 433.267 | 1899.56 | 455.043 | -2.62271 | 455.043 | 0.472437 | 455.043 | -0.0397304 | 455.043 | 8.36178 | 405.232 | 8.50687 | 405.232 | 0.0726011 | 402.305 | 6.9996 | 402.305 | -3.35656 | 284.273 | 5.37379
434.098 | 1.77828 | 434.098 | 1899.48 | 455.872 | 1.43141 | 455.872 | -1.92024 | 455.872 | 0.252092 | 455.872 | 8.84707 | 406.067 | 6.56072 | 406.067 | 1.08512 | 403.139 | 8.69124 | 403.139 | -3.34743 | 284.85 | 14.5543
434.93 | 2.54952 | 434.93 | 1899.03 | 456.702 | 1.06618 | 456.702 | -3.48432 | 456.702 | 0.71235 | 456.702 | 6.57151 | 406.901 | 5.97779 | 406.901 | 2.1451 | 403.972 | 5.91218 | 403.972 | -4.72148 | 285.424 | -1.48385
435.761 | 2.48785 | 435.761 | 1897.71 | 457.531 | -0.822104 | 457.531 | -3.1615 | 457.531 | 2.87458 | 457.531 | 4.68599 | 407.735 | -1.92797 | 407.735 | 2.79107 | 404.808 | 1.73988 | 404.808 | -4.31879 | 285.999 | 9.33833
436.592 | 1.33621 | 436.592 | 1895.56 | 458.36 | -5.14982 | 458.36 | -1.79176 | 458.36 | 2.03828 | 458.36 | 3.87463 | 408.568 | -7.88541 | 408.568 | 3.08714 | 405.642 | -3.72768 | 405.642 | -4.95032 | 286.573 | 15.8194
437.423 | 0.273364 | 437.423 | 1894.45 | 459.189 | -10.8125 | 459.189 | -1.13434 | 459.189 | 0.541957 | 459.189 | 3.40047 | 409.404 | -0.854278 | 409.404 | 3.06979 | 406.476 | -3.28825 | 406.476 | -4.87024 | 287.149 | -17.5638
438.255 | -1.76916 | 438.255 | 1893.54 | 460.018 | -14.9521 | 460.018 | -0.866405 | 460.018 | -0.996898 | 460.018 | 1.23268 | 410.237 | -2.66454 | 410.237 | 0.407983 | 407.31 | -7.09016 | 407.31 | -12.8469 | 287.724 | -34.3813
439.086 | -1.66277 | 439.086 | 1891.62 | 460.846 | -21.2685 | 460.846 | 0.00162629 | 460.846 | -2.34913 | 460.846 | 0.0326768 | 411.07 | -1.60945 | 411.07 | -0.688117 | 408.145 | -2.77386 | 408.145 | -4.75747 | 288.298 | -17.2123
439.917 | -0.457488 | 439.917 | 1890.12 | 461.675 | -25.1332 | 461.675 | 0.866811 | 461.675 | -2.48399 | 461.675 | 2.64265 | 411.904 | 4.04419 | 411.904 | -0.766384 | 408.979 | -2.61947 | 408.979 | -3.09351 | 288.873 | 13.3686
440.748 | 0 | 440.748 | 1889.58 | 462.504 | -25.6399 | 462.504 | 2.11255 | 462.504 | -3.03714 | 462.504 | 1.75342 | 412.739 | 5.69692 | 412.739 | 3.73241 | 409.812 | -1.63077 | 409.812 | -0.0572731 | 289.447 | 15.3717
441.578 | 0.485498 | 441.578 | 1891.14 | 463.332 | -20.7262 | 463.332 | 4.64468 | 463.332 | -3.07155 | 463.332 | 2.01762 | 413.572 | 5.62768 | 413.572 | 5.26163 | 410.645 | -1.2485 | 410.645 | 0.586415 | 290.023 | 60.6371
442.409 | -0.0442941 | 442.409 | 1891.76 | 464.161 | -17.1188 | 464.161 | 4.03319 | 464.161 | -3.83091 | 464.161 | 0.0681346 | 414.405 | 0.673383 | 414.405 | 4.08691 | 411.479 | -0.35332 | 411.479 | 3.48656 | 290.597 | 102.712
443.239 | -0.631625 | 443.239 | 1896.21 | 464.989 | -13.4105 | 464.989 | 1.21606 | 464.989 | -2.59954 | 464.989 | -4.11728 | 415.238 | -0.627077 | 415.238 | 4.81682 | 412.314 | -3.15465 | 412.314 | 0.463253 | 291.171 | 90.8197
444.069 | -1.20723 | 444.069 | 1900.27 | 465.818 | -13.4858 | 465.818 | 0.0585464 | 465.818 | -1.54109 | 465.818 | -3.35041 | 416.071 | 1.5757 | 416.071 | 7.61462 | 413.147 | -4.02459 | 413.147 | -2.9858 | 291.745 | 89.8448
444.899 | -1.96609 | 444.899 | 1902.71 | 466.646 | -17.4915 | 466.646 | 0.673283 | 466.646 | -3.34407 | 466.646 | -5.89295 | 416.905 | 5.75231 | 416.905 | 6.18845 | 413.98 | -1.50161 | 413.98 | -4.4673 | 292.32 | 130.039
445.732 | -1.73746 | 445.732 | 1901.82 | 467.474 | -23.0912 | 467.474 | 0.388683 | 467.474 | -6.99116 | 467.474 | -6.34903 | 417.738 | 11.4804 | 417.738 | 8.43306 | 414.813 | 3.3996 | 414.813 | -4.57906 | 292.894 | 166.808
446.562 | -2.12438 | 446.562 | 1898.24 | 468.302 | -22.7105 | 468.302 | 0.77086 | 468.302 | -8.4416 | 468.302 | -6.92887 | 418.571 | 13.1483 | 418.571 | 8.32363 | 415.646 | 2.06871 | 415.646 | -3.12214 | 293.469 | 154.229
447.392 | -1.31905 | 447.392 | 1894.82 | 469.13 | -24.5723 | 469.13 | 1.38722 | 469.13 | -6.68982 | 469.13 | -4.96131 | 419.403 | 9.68009 | 419.403 | 9.61841 | 416.481 | -0.455754 | 416.481 | -2.27977 | 294.043 | 117.237
448.222 | -0.896955 | 448.222 | 1895.52 | 469.958 | -26.2351 | 469.958 | 2.23127 | 469.958 | -2.94425 | 469.958 | -1.48992 | 420.236 | 8.3515 | 420.236 | 8.39163 | 417.314 | -2.45914 | 417.314 | 1.33705 | 294.617 | 73.7744
449.052 | -0.872203 | 449.052 | 1895.13 | 470.786 | -19.8966 | 470.786 | 3.06758 | 470.786 | -2.67649 | 470.786 | 0.317034 | 421.068 | 7.16053 | 421.068 | 0.156889 | 418.146 | -4.35118 | 418.146 | 3.13481 | 295.191 | 55.9138
449.881 | -1.70728 | 449.881 | 1895.61 | 471.614 | -11.3337 | 471.614 | 2.7281 | 471.614 | -0.746764 | 471.614 | 0.236385 | 421.903 | 4.81884 | 421.903 | 1.83734 | 418.979 | -5.53807 | 418.979 | 1.84034 | 295.765 | 85.3879
450.711 | -1.66624 | 450.711 | 1896.49 | 472.442 | -6.59269 | 472.442 | 3.46725 | 472.442 | -2.99909 | 472.442 | 2.6496 | 422.735 | 4.01563 | 422.735 | 4.4531 | 419.811 | -5.12834 | 419.811 | 1.80359 | 296.339 | 112.769
451.541 | -2.401 | 451.541 | 1897.96 | 473.269 | -8.64751 | 473.269 | 2.13288 | 473.269 | -3.96073 | 473.269 | 1.47393 | 423.567 | 2.46763 | 423.567 | 3.45617 | 420.644 | -0.780868 | 420.644 | -0.35707 | 296.912 | 127.104
452.37 | -3.70355 | 452.37 | 1900.25 | 474.097 | -9.16077 | 474.097 | -0.652548 | 474.097 | 0.0531604 | 474.097 | 2.66907 | 424.399 | 2.83807 | 424.399 | 4.67374 | 421.476 | 2.24314 | 421.476 | 0.172833 | 297.486 | 141.265
453.2 | -3.53788 | 453.2 | 1898.57 | 474.924 | -11.2385 | 474.924 | -1.99871 | 474.924 | 1.23808 | 474.924 | 2.44311 | 425.231 | 0.103431 | 425.231 | 5.13485 | 422.31 | 3.30607 | 422.31 | 2.46756 | 298.06 | 102.149
454.029 | -3.31077 | 454.029 | 1895.14 | 475.752 | -12.5223 | 475.752 | -2.7964 | 475.752 | 1.36091 | 475.752 | 4.17568 | 426.063 | -4.41767 | 426.063 | 5.10368 | 423.143 | 0.479506 | 423.143 | 1.16751 | 298.634 | 64.1604
454.859 | -2.16802 | 454.859 | 1894.7 | 476.579 | -5.30975 | 476.579 | -3.26315 | 476.579 | -0.946815 | 476.579 | -0.858635 | 426.895 | -2.4369 | 426.895 | 4.52393 | 423.975 | -2.25947 | 423.975 | 5.4009 | 299.209 | 55.031
455.688 | -1.34598 | 455.688 | 1894.52 | 477.407 | -8.11398 | 477.407 | -4.34585 | 477.407 | -0.108839 | 477.407 | 6.09179 | 427.729 | -3.72308 | 427.729 | 2.93521 | 424.807 | -2.66846 | 424.807 | 4.45589 | 299.782 | 46.1287
456.517 | -3.47839 | 456.517 | 1894.79 | 478.234 | -7.05264 | 478.234 | -5.47612 | 478.234 | -4.35104 | 478.234 | 4.97661 | 428.56 | -2.70132 | 428.56 | -0.675722 | 425.639 | -0.378558 | 425.639 | 0.663455 | 300.356 | 26.9684
457.346 | -1.95545 | 457.346 | 1894.27 | 479.061 | -4.56783 | 479.061 | -5.45985 | 479.061 | -5.95453 | 479.061 | 4.90708 | 429.392 | 1.38139 | 429.392 | -1.34082 | 426.471 | 0.755631 | 426.471 | -1.5816 | 300.929 | 29.9292
458.175 | -0.595582 | 458.175 | 1894.42 | 479.888 | -5.03924 | 479.888 | -3.27494 | 479.888 | -5.90221 | 479.888 | 5.84497 | 430.224 | 1.36278 | 430.224 | -0.190534 | 427.303 | 0.77493 | 427.303 | -5.18955 | 301.503 | 57.9083
459.004 | -0.0393001 | 459.004 | 1893.32 | 480.715 | -1.11817 | 480.715 | -4.41578 | 480.715 | -2.77106 | 480.715 | 8.89573 | 431.055 | -0.548313 | 431.055 | 3.31769 | 428.134 | 0.375588 | 428.134 | -9.47337 | 302.076 | 58.9244
459.833 | -0.190638 | 459.833 | 1892.7 | 481.54 | -1.03886 | 481.54 | -3.83153 | 481.54 | -2.88353 | 481.54 | 11.165 | 431.887 | -5.44722 | 431.887 | 7.92769 | 428.966 | 2.2424 | 428.966 | -8.11757 | 302.649 | 76.5893
460.662 | 1.33968 | 460.662 | 1893.72 | 482.367 | -0.912861 | 482.367 | -0.209791 | 482.367 | -3.07323 | 482.367 | 8.52169 | 432.718 | -5.90898 | 432.718 | 12.5469 | 429.798 | 2.68405 | 429.798 | -5.45741 | 303.223 | 105.206
461.491 | 0.883059 | 461.491 | 1896.25 | 483.193 | 2.54694 | 483.193 | 0.772487 | 483.193 | -0.525169 | 483.193 | 2.28807 | 433.549 | -5.36802 | 433.549 | 12.8543 | 430.631 | 2.52075 | 430.631 | -6.46324 | 303.796 | 113.886
462.319 | 0.927787 | 462.319 | 1895.88 | 484.02 | 1.12566 | 484.02 | 2.96269 | 484.02 | 0.668982 | 484.02 | 1.10197 | 434.38 | -3.833 | 434.38 | 10.8289 | 431.463 | 1.4979 | 431.463 | -1.66979 | 304.369 | 84.0766
463.148 | 1.51143 | 463.148 | 1894.73 | 484.847 | 6.53321 | 484.847 | 6.51206 | 484.847 | 4.64874 | 484.847 | -1.45029 | 435.211 | -5.02181 | 435.211 | 10.4861 | 432.294 | -0.631672 | 432.294 | -0.146224 | 304.943 | 72.5433
463.976 | 1.30385 | 463.976 | 1896.13 | 485.673 | 11.1645 | 485.673 | 7.87042 | 485.673 | 5.41817 | 485.673 | -7.29457 | 436.042 | -9.29796 | 436.042 | 8.0357 | 433.125 | 0.100949 | 433.125 | -1.69032 | 305.516 | 84.543
464.805 | 1.40004 | 464.805 | 1895.37 | 486.5 | 5.37143 | 486.5 | 8.18023 | 486.5 | 3.61519 | 486.5 | -5.05517 | 436.873 | -13.9536 | 436.873 | 5.35619 | 433.957 | -1.34573 | 433.957 | -0.695133 | 306.089 | 106.647
465.633 | 1.21852 | 465.633 | 1897.96 | 487.326 | 5.20533 | 487.326 | 7.14835 | 487.326 | 3.19802 | 487.326 | 4.216 | 437.704 | -14.8079 | 437.704 | 1.06281 | 434.788 | -2.31291 | 434.788 | 1.27572 | 306.662 | 130.683
466.461 | 0.308322 | 466.461 | 1899.98 | 488.151 | 8.29858 | 488.151 | 7.19429 | 488.151 | 2.49602 | 488.151 | 8.38542 | 438.535 | -13.1807 | 438.535 | 0.710428 | 435.619 | -5.48908 | 435.619 | 0.799796 | 307.235 | 125.02
467.29 | -0.676571 | 467.29 | 1899.98 | 488.977 | 7.96727 | 488.977 | 2.76266 | 488.977 | 2.72797 | 488.977 | 7.09017 | 439.366 | -9.39274 | 439.366 | -2.31119 | 436.45 | -6.50154 | 436.45 | -8.12289 | 307.808 | 100.109
468.116 | -0.839634 | 468.116 | 1899.71 | 489.803 | 4.92954 | 489.803 | 0.580178 | 489.803 | 1.8567 | 489.803 | 3.36084 | 440.197 | -10.5543 | 440.197 | -3.26457 | 437.281 | -4.49444 | 437.281 | -3.5674 | 308.381 | 86.802
468.944 | -1.49037 | 468.944 | 1898.54 | 490.629 | 0.704031 | 490.629 | 0.216703 | 490.629 | 0.125906 | 490.629 | -3.58958 | 441.027 | -12.5571 | 441.027 | -4.37732 | 438.112 | -3.93106 | 438.112 | -4.24226 | 308.954 | 87.0902
469.772 | -2.25487 | 469.772 | 1897.15 | 491.455 | -4.63303 | 491.455 | -0.5135 | 491.455 | -0.115274 | 491.455 | -1.38563 | 441.858 | -16.1067 | 441.858 | -4.21228 | 438.942 | -1.80223 | 438.942 | -5.47845 | 309.527 | 97.5239
470.6 | -2.0321 | 470.6 | 1898.48 | 492.281 | -5.91774 | 492.281 | -2.65207 | 492.281 | -0.198932 | 492.281 | -2.30754 | 442.688 | -17.6347 | 442.688 | -3.54506 | 439.773 | -0.0564125 | 439.773 | -5.56334 | 310.099 | 101.13
471.427 | -2.49697 | 471.427 | 1897.92 | 493.105 | -0.731346 | 493.105 | -3.07978 | 493.105 | 0.575532 | 493.105 | 2.8992 | 443.518 | -19.8345 | 443.518 | -5.60091 | 440.604 | 1.99003 | 440.604 | -3.53674 | 310.671 | 95.6109
472.255 | -0.76733 | 472.255 | 1898.01 | 493.931 | -16.165 | 493.931 | -0.966421 | 493.931 | 1.4205 | 493.931 | 2.13372 | 444.349 | -16.5978 | 444.349 | -6.71791 | 441.434 | 3.18211 | 441.434 | -1.05752 | 311.243 | 94.5798
473.083 | -0.230373 | 473.083 | 1896.81 | 494.756 | -11.0971 | 494.756 | 2.08978 | 494.756 | 2.416 | 494.756 | -0.602087 | 445.179 | -12.7324 | 445.179 | -7.80267 | 442.265 | 1.4645 | 442.265 | 0.808158 | 311.816 | 93.258
473.91 | 0.402338 | 473.91 | 1895.65 | 495.582 | 1.68562 | 495.582 | 4.4231 | 495.582 | 6.09806 | 495.582 | -1.00603 | 446.009 | -9.01883 | 446.009 | -6.85213 | 443.095 | -0.214516 | 443.095 | -1.08033 | 312.389 | 107.671
474.738 | 0.402338 | 474.738 | 1894.66 | 496.406 | 5.28508 | 496.406 | 5.69973 | 496.406 | 8.66795 | 496.406 | 0.310082 | 446.839 | -5.26113 | 446.839 | -8.5301 | 443.925 | -1.152 | 443.925 | -1.41535 | 312.961 | 112.77
475.563 | 1.28757 | 475.563 | 1893.91 | 497.231 | 10.0027 | 497.231 | 6.83935 | 497.231 | 7.39909 | 497.231 | 3.78703 | 447.669 | -4.45835 | 447.669 | -11.2829 | 444.756 | 2.91415 | 444.756 | -1.56411 | 313.534 | 127.557
476.391 | 1.20289 | 476.391 | 1894.02 | 498.057 | 10.9094 | 498.057 | 4.82642 | 498.057 | 4.1938 | 498.057 | 1.30985 | 448.499 | -2.90126 | 448.499 | -10.5608 | 445.586 | 4.35118 | 445.586 | -1.55271 | 314.106 | 151.446
477.218 | -0.245789 | 477.218 | 1895.53 | 498.882 | 8.60874 | 498.882 | 2.51465 | 498.882 | -1.75905 | 498.882 | -4.20071 | 449.329 | -7.10297 | 449.329 | -9.79017 | 446.416 | 2.94384 | 446.416 | -3.2263 | 314.679 | 142.749
478.045 | -1.40373 | 478.045 | 1897.07 | 499.707 | 8.74399 | 499.707 | 0.468777 | 499.707 | -3.23803 | 499.707 | -10.4086 | 450.159 | -16.7701 | 450.159 | -10.7591 | 447.246 | 0.300619 | 447.246 | -3.28535 | 315.251 | 125.79
478.873 | -0.843325 | 478.873 | 1897.65 | 500.53 | 11.7848 | 500.53 | -0.848922 | 500.53 | -2.9255 | 500.53 | -12.5486 | 450.988 | -17.8381 | 450.988 | -10.3423 | 448.076 | -2.51481 | 448.076 | -7.00733 | 315.824 | 108.225
479.7 | 1.23329 | 479.7 | 1897.77 | 501.355 | 15.4834 | 501.355 | -1.95805 | 501.355 | -0.965561 | 501.355 | -12.7606 | 451.818 | -18.6773 | 451.818 | -11.1143 | 448.904 | -3.8071 | 448.904 | -2.06943 | 316.395 | 33.021
480.527 | 2.66351 | 480.527 | 1898.77 | 502.181 | 13.1303 | 502.181 | -1.21036 | 502.181 | -1.22577 | 502.181 | -10.2821 | 452.647 | -12.1854 | 452.647 | -9.2292 | 449.733 | -4.69931 | 449.733 | -0.612011 | 316.967 | 38.0118
481.352 | 4.17103 | 481.352 | 1900.55 | 503.006 | 6.72971 | 503.006 | -0.195561 | 503.006 | -3.4448 | 503.006 | -7.81184 | 453.477 | -12.6532 | 453.477 | -9.56387 | 450.563 | -5.98863 | 450.563 | 0.0800809 | 317.539 | 55.772
482.178 | 3.69161 | 482.178 | 1900.95 | 503.828 | 1.62174 | 503.828 | 0.875349 | 503.828 | -1.15246 | 503.828 | -3.08691 | 454.306 | -12.6315 | 454.306 | -9.52881 | 451.393 | -4.84108 | 451.393 | 0.331474 | 318.111 | 65.7684
483.005 | 3.24888 | 483.005 | 1899.85 | 504.653 | -1.20276 | 504.653 | 1.36202 | 504.653 | -1.33405 | 504.653 | 3.30592 | 455.136 | -18.0359 | 455.136 | -10.0186 | 452.222 | -2.34112 | 452.222 | -0.924225 | 318.684 | 70.2438
483.832 | 1.40829 | 483.832 | 1898.66 | 505.478 | 4.77269 | 505.478 | 0.515127 | 505.478 | -2.14712 | 505.478 | 3.13906 | 455.965 | -22.6328 | 455.965 | -10.0678 | 453.052 | -2.59646 | 453.052 | -0.237962 | 319.256 | 75.4594
484.659 | 0.207791 | 484.659 | 1897.39 | 506.301 | 8.38361 | 506.301 | -0.199627 | 506.301 | -4.57376 | 506.301 | 3.57428 | 456.794 | -28.7862 | 456.794 | -11.0779 | 453.881 | 0.943425 | 453.881 | -1.89179 | 319.826 | 79.2141
485.483 | -0.951237 | 485.483 | 1896.93 | 507.125 | 7.31434 | 507.125 | 0.194748 | 507.125 | -6.42234 | 507.125 | 0.866978 | 457.621 | -27.6117 | 457.621 | -12.3493 | 454.711 | 0.0334021 | 454.711 | -2.89229 | 320.398 | 87.5152
486.31 | -1.62151 | 486.31 | 1896.65 | 507.95 | 7.29452 | 507.95 | 0.549279 | 507.95 | -1.90846 | 507.95 | -0.0215528 | 458.45 | -25.0653 | 458.45 | -14.1048 | 455.54 | 0.605692 | 455.54 | -2.26026 | 320.97 | 102.121
487.136 | -0.59493 | 487.136 | 1896.62 | 508.772 | 12.4756 | 508.772 | 0.00650515 | 508.772 | 1.72296 | 508.772 | -1.28135 | 459.279 | -20.7191 | 459.279 | -15.2066 | 456.369 | 1.00355 | 456.369 | 2.67105 | 321.542 | 153.399
487.962 | 0.267502 | 487.962 | 1895.87 | 509.597 | 11.5751 | 509.597 | -1.55554 | 509.597 | 5.2654 | 509.597 | -3.36362 | 460.108 | -5.92975 | 460.108 | -13.672 | 457.196 | 0.39563 | 457.196 | 5.35605 | 322.114 | 183.364
488.787 | 0.508296 | 488.787 | 1895.45 | 510.421 | 11.3006 | 510.421 | -4.31251 | 510.421 | 6.0158 | 510.421 | -5.12747 | 460.937 | -0.110355 | 460.937 | -9.29117 | 458.025 | 0.0831342 | 458.025 | 5.44119 | 322.685 | 187.339
489.613 | 0.64031 | 489.613 | 1898.57 | 511.245 | 12.7554 | 511.245 | -8.74292 | 511.245 | 5.16524 | 511.245 | -5.25957 | 461.765 | 4.09353 | 461.765 | -5.92921 | 458.854 | -1.43035 | 458.854 | 2.57703 | 323.257 | 168.574
490.439 | 0.53826 | 490.439 | 1902.65 | 512.067 | 16.1945 | 512.067 | -12.2057 | 512.067 | 4.75282 | 512.067 | -1.56292 | 462.594 | 4.91015 | 462.594 | -3.45086 | 459.683 | -0.747466 | 459.683 | -1.11733 | 323.828 | 93.4166
491.265 | 0.368466 | 491.265 | 1903.55 | 512.891 | 15.5874 | 512.891 | -12.6598 | 512.891 | 3.08946 | 512.891 | 4.67278 | 463.421 | -1.12259 | 463.421 | -1.91632 | 460.512 | 0.478022 | 460.512 | -1.34237 | 324.4 | 58.8193
492.089 | -0.290734 | 492.089 | 1901.04 | 513.713 | 14.9631 | 513.713 | -11.4966 | 513.713 | 1.40679 | 513.713 | 5.63292 | 464.249 | -13.7766 | 464.249 | 0 | 461.341 | 1.50978 | 461.341 | 0.791939 | 324.97 | 16.7612
492.915 | -0.978161 | 492.915 | 1898.91 | 514.537 | 12.1738 | 514.537 | -9.06289 | 514.537 | -0.383035 | 514.537 | 4.52191 | 465.077 | -19.8501 | 465.077 | -0.599225 | 462.169 | 5.60191 | 462.169 | 2.71439 | 325.542 | 222.288
493.741 | -1.48993 | 493.741 | 1897.77 | 515.361 | 1.70941 | 515.361 | -7.12802 | 515.361 | -2.83037 | 515.361 | 3.42689 | 465.906 | -20.7528 | 465.906 | -3.09493 | 462.996 | 8.21989 | 462.996 | 3.63101 | 326.114 | 349.846
494.566 | -1.18986 | 494.566 | 1895.88 | 516.183 | 3.66026 | 516.183 | -3.59044 | 516.183 | -4.62076 | 516.183 | 2.47787 | 466.734 | -17.2946 | 466.734 | -6.83903 | 463.824 | 10.2173 | 463.824 | 7.7676 | 326.685 | 385.837
495.39 | -1.81258 | 495.39 | 1894.36 | 517.007 | 0.165214 | 517.007 | -0.327697 | 517.007 | -2.67145 | 517.007 | -0.0104288 | 467.562 | -12.2559 | 467.562 | -9.88969 | 464.653 | 10.0466 | 464.653 | 11.0854 | 327.255 | 341.345
496.216 | -0.538911 | 496.216 | 1892.86 | 517.83 | -5.47012 | 517.83 | 1.59051 | 517.83 | -0.47033 | 517.83 | -1.5365 | 468.388 | -12.9215 | 468.388 | -11.5099 | 465.481 | 8.72241 | 465.481 | 11.9473 | 327.827 | 246.49
497.041 | 1.73724 | 497.041 | 1892.67 | 518.652 | -4.65066 | 518.652 | 0.881041 | 518.652 | -0.583925 | 518.652 | -1.50661 | 469.216 | -14.0242 | 469.216 | -9.02839 | 466.31 | 6.27366 | 466.31 | 12.2805 | 328.398 | 322.174
497.865 | 1.76243 | 497.865 | 1895.02 | 519.475 | 1.28999 | 519.475 | 0.5135 | 519.475 | 1.42134 | 519.475 | -0.168251 | 470.044 | -13.1777 | 470.044 | -7.5916 | 467.136 | 3.41667 | 467.136 | 9.87175 | 328.97 | 270.114
498.69 | 1.39049 | 498.69 | 1895.55 | 520.297 | 10.6926 | 520.297 | -0.740367 | 520.297 | 3.14122 | 520.297 | -0.135574 | 470.872 | -11.8279 | 470.872 | -7.81117 | 467.964 | 0.818723 | 467.964 | 4.07551 | 329.54 | 295.741
499.515 | 1.83994 | 499.515 | 1896.36 | 521.12 | 13.9647 | 521.12 | -2.82527 | 521.12 | 1.1077 | 521.12 | 0.49919 | 471.7 | -12.191 | 471.7 | -10.6458 | 468.792 | -2.77164 | 468.792 | -0.302838 | 330.111 | 267.057
500.34 | 0.683302 | 500.34 | 1895.95 | 521.943 | 19.3278 | 521.943 | -4.37187 | 521.943 | -3.86896 | 521.943 | 0.103592 | 472.526 | -11.377 | 472.526 | -7.0416 | 469.62 | -1.50681 | 469.62 | -1.13761 | 330.682 | 384.197
525.036 | 2.81677 | 549.655 | 1904.25 | 522.765 | 17.9691 | 522.765 | -4.49994 | 522.765 | -6.05301 | 522.765 | 0.505447 | 473.353 | -9.26637 | 473.353 | -6.14347 | 470.448 | 0.371877 | 470.448 | -1.3482 | 331.252 | 314.856
525.859 | 3.37173 | 550.474 | 1909.6 | 523.588 | 11.9698 | 523.588 | -3.52782 | 523.588 | -8.84422 | 523.588 | 1.3029 | 474.181 | -6.91948 | 474.181 | -7.40815 | 471.274 | 0.0875878 | 471.274 | -1.4374 | 331.823 | 228.039
526.68 | 4.21784 | 551.294 | 1913.87 | 524.409 | 8.58318 | 524.409 | -1.39007 | 524.409 | -11.4169 | 524.409 | -1.35574 | 475.008 | -7.21809 | 475.008 | -7.21868 | 472.102 | 5.27011 | 472.102 | 1.12747 | 332.394 | 217.223
527.501 | 2.83584 | 552.113 | 1909.53 | 525.232 | 6.15961 | 525.232 | -1.55026 | 525.232 | -8.78322 | 525.232 | 1.18471 | 475.834 | -10.0376 | 475.834 | -8.13557 | 472.929 | 9.68217 | 472.929 | 0.517738 | 332.964 | 231.679
528.323 | 0.457701 | 552.931 | 1899.75 | 526.055 | 1.04283 | 526.055 | 0.206132 | 526.055 | -7.80843 | 526.055 | -1.24937 | 476.661 | -12.5995 | 476.661 | -4.63514 | 473.757 | 10.9166 | 473.757 | -2.98834 | 333.535 | 293.247
529.144 | -3.30307 | 553.75 | 1894.77 | 526.875 | -5.44765 | 526.875 | 0.115466 | 526.875 | -6.86637 | 526.875 | -1.59769 | 477.488 | -10.4435 | 477.488 | -2.29455 | 474.582 | 10.0622 | 474.582 | -1.60339 | 334.106 | 326.347
529.966 | -4.20894 | 554.57 | 1890.71 | 527.698 | -7.77474 | 527.698 | 0.0260206 | 527.698 | -2.67621 | 527.698 | 0.241947 | 478.316 | -9.36201 | 478.316 | -1.08123 | 475.41 | 8.71722 | 475.41 | -2.69893 | 334.676 | 352.898
530.787 | -3.76904 | 555.388 | 1898.8 | 528.519 | -12.5377 | 528.519 | -0.648889 | 528.519 | -1.86145 | 528.519 | 1.581 | 479.141 | -10.2449 | 479.141 | -0.488375 | 476.237 | 6.72793 | 476.237 | -4.5674 | 335.247 | 412.1
531.609 | -0.884252 | 556.207 | 1901.62 | 529.341 | -11.8509 | 529.341 | -0.266711 | 529.341 | -1.16142 | 529.341 | 0.542991 | 479.968 | -9.24603 | 479.968 | 0.956918 | 477.065 | 1.27967 | 477.065 | -5.39457 | 335.816 | 430.708
532.43 | 1.12645 | 557.025 | 1901.18 | 530.162 | -16.176 | 530.162 | 0.702963 | 530.162 | -2.43167 | 530.162 | 0.246814 | 480.795 | -12.9341 | 480.795 | 2.59133 | 477.89 | -1.75324 | 477.89 | -3.47744 | 336.387 | 437.15
533.252 | 2.54723 | 557.845 | 1901.4 | 530.984 | -13.8533 | 530.984 | 0.131323 | 530.984 | -4.97749 | 530.984 | -1.95574 | 481.622 | -7.07311 | 481.622 | 2.85092 | 478.717 | -0.172207 | 478.717 | -0.173086 | 336.958 | 384.66
534.072 | 1.45892 | 558.663 | 1885.85 | 531.805 | -17.4942 | 531.805 | -1.8869 | 531.805 | -6.40303 | 531.805 | -2.9722 | 482.447 | -1.14639 | 482.447 | 2.49854 | 479.544 | 1.49493 | 479.544 | 2.58692 | 337.527 | 217.273
534.892 | 0.155745 | 559.481 | 1892.47 | 532.627 | -17.0527 | 532.627 | -2.54555 | 532.627 | -6.11457 | 532.627 | -1.50105 | 483.273 | -1.34547 | 483.273 | 2.30907 | 480.369 | 2.77832 | 480.369 | 2.96553 | 338.098 | 203.458
535.714 | 0.659216 | 560.298 | 1891.5 | 533.447 | -16.2059 | 533.447 | -1.48927 | 533.447 | -6.11653 | 533.447 | 1.83894 | 484.1 | 6.3002 | 484.1 | 1.82247 | 481.196 | 1.0518 | 481.196 | 0.181956 | 338.667 | 239.3
536.534 | 5.14087 | 561.118 | 1879.84 | 534.269 | -15.2481 | 534.269 | 1.9117 | 534.269 | -7.28214 | 534.269 | 2.36802 | 484.925 | 9.69957 | 484.925 | 0.538311 | 482.023 | -1.23736 | 482.023 | -0.619613 | 339.238 | 247.724
537.356 | 10.8024 | 561.936 | 1878.08 | 535.089 | -17.0906 | 535.089 | 3.25176 | 535.089 | -7.9791 | 535.089 | 1.80696 | 485.751 | 6.78403 | 485.751 | 2.69474 | 482.848 | -1.69906 | 482.848 | -2.25291 | 339.808 | 285.062
538.176 | 12.0477 | 562.753 | 1876.45 | 535.911 | -15.1367 | 535.911 | 2.69395 | 535.911 | -6.13751 | 535.911 | 0.0493628 | 486.578 | 1.65922 | 486.578 | 4.55864 | 483.674 | 0.322145 | 483.674 | 0.123669 | 340.377 | 317.065
538.995 | 10.4902 | 563.571 | 1877.61 | 536.731 | -11.4143 | 536.731 | 1.25224 | 536.731 | -2.43475 | 536.731 | -3.07231 | 487.402 | 2.29236 | 487.402 | 5.36965 | 484.501 | 0.0371135 | 484.501 | 4.93081 | 340.948 | 308.42
539.817 | 7.96717 | 564.388 | 1884.03 | 537.553 | -10.4816 | 537.553 | 3.76242 | 537.553 | -0.0033575 | 537.553 | -2.58286 | 488.228 | -3.42361 | 488.228 | 4.77397 | 485.326 | -2.44801 | 485.326 | 5.52736 | 341.517 | 297.158
540.637 | 5.68185 | 565.208 | 1887.41 | 538.373 | -11.8165 | 538.373 | 1.9857 | 538.373 | 0.29574 | 538.373 | -0.658403 | 489.054 | -5.74582 | 489.054 | 5.51627 | 486.152 | -4.94352 | 486.152 | 6.98072 | 342.087 | 316.745
541.458 | 5.6062 | 566.025 | 1893.39 | 539.195 | -12.4382 | 539.195 | 1.35714 | 539.195 | -0.874629 | 539.195 | -1.87022 | 489.879 | -5.7376 | 489.879 | 4.83346 | 486.979 | -0.780125 | 486.979 | 6.92675 | 342.656 | 326.759
542.278 | 4.50454 | 566.842 | 1895.99 | 540.014 | -9.84938 | 540.014 | 0.5135 | 540.014 | -0.534682 | 540.014 | -3.84474 | 490.705 | -3.88926 | 490.705 | 0.949127 | 487.803 | -0.0861033 | 487.803 | 3.46021 | 343.227 | 314.863
543.097 | 0.706258 | 567.659 | 1895.89 | 540.836 | -8.18667 | 540.836 | -1.29818 | 540.836 | 1.08867 | 540.836 | -4.3773 | 491.531 | -0.781574 | 491.531 | -1.55154 | 488.629 | 4.74236 | 488.629 | 6.5195 | 343.796 | 311.325
543.918 | -1.13154 | 568.476 | 1897.62 | 541.655 | -7.10683 | 541.655 | -2.18166 | 541.655 | 1.70561 | 541.655 | -0.830825 | 492.355 | 1.25199 | 492.355 | -2.11641 | 489.455 | 8.41734 | 489.455 | 2.56867 | 344.366 | 290.373
544.737 | -0.917309 | 569.293 | 1899.76 | 542.475 | -5.96532 | 542.475 | -0.727764 | 542.475 | 4.31299 | 542.475 | -0.782157 | 493.181 | 2.23437 | 493.181 | -0.983479 | 490.279 | 10.0756 | 490.279 | 4.04535 | 344.935 | 206.94
545.557 | -3.28082 | 570.112 | 1883.65 | 543.296 | -4.96963 | 543.296 | 1.75842 | 543.296 | 0.840215 | 543.296 | -0.529781 | 494.004 | -0.864665 | 494.004 | -0.239407 | 491.105 | 10.2366 | 491.105 | 3.58514 | 345.505 | 125.426
546.378 | -5.2305 | 570.929 | 1886.77 | 544.115 | -1.96714 | 544.115 | 2.15808 | 544.115 | 2.20448 | 544.115 | -0.847511 | 494.83 | -2.7143 | 494.83 | 1.15347 | 491.931 | 11.5223 | 491.931 | 3.49543 | 346.074 | 80.8709
547.197 | -3.16322 | 571.746 | 1885.26 | 544.937 | 0.0753375 | 544.937 | 2.82567 | 544.937 | 0.00615542 | 544.937 | 0.0681346 | 495.656 | -2.54639 | 495.656 | 1.35357 | 492.755 | 12.4917 | 492.755 | 5.98504 | 346.644 | 90.2351
548.016 | -3.42131 | 572.563 | 1892.68 | 545.756 | -0.769676 | 545.756 | 2.25525 | 545.756 | 2.20979 | 545.756 | 0.577753 | 496.479 | -1.29094 | 496.479 | 1.38757 | 493.581 | 13.1745 | 493.581 | 8.92066 | 347.212 | -35.8838
548.836 | -1.51931 | 573.379 | 1893.9 | 546.577 | -1.76889 | 546.577 | 1.0827 | 546.577 | 0.670661 | 546.577 | -0.528391 | 497.305 | 0.00432765 | 497.305 | 1.15453 | 494.405 | 9.10616 | 494.405 | 9.04408 | 347.782 | -7.53086
549.655 | -1.24151 | 574.196 | 1886.62 | 547.396 | -3.08311 | 547.396 | 0.328917 | 547.396 | 0.802163 | 547.396 | -2.50986 | 498.128 | 1.36927 | 498.128 | 0.407275 | 495.231 | 5.48834 | 495.231 | 7.95639 | 348.351 | 46.2893
550.474 | -5.55979 | 575.012 | 1876.89 | 548.215 | -8.80215 | 548.215 | 2.37072 | 548.215 | 0.325678 | 548.215 | -3.90036 | 498.953 | 3.82824 | 498.953 | 1.08087 | 496.056 | 4.2777 | 500.177 | -7.37163 | 348.921 | 122.874
551.294 | -3.67623 | 575.829 | 1872.3 | 549.036 | -15.497 | 549.036 | 0.148399 | 549.036 | 0.0369325 | 549.036 | -5.10384 | 499.779 | 1.04556 | 499.779 | 1.08406 | 496.88 | 3.60595 | 501.002 | -4.08969 | 349.489 | 182.945
552.113 | -1.13472 | 576.645 | 1866.86 | 549.854 | -20.1182 | 549.854 | 3.18956 | 549.854 | 1.10042 | 549.854 | -4.91264 | 500.602 | -4.63405 | 500.602 | 0.256052 | 497.705 | 4.35564 | 501.825 | -19.5199 | 350.059 | 273.27
552.931 | -1.0222 | 577.463 | 1867.66 | 550.673 | 11.8966 | 554.769 | 3.80307 | 554.769 | -1.52216 | 554.769 | 1.4074 | 501.427 | -7.19256 | 501.427 | -2.95292 | 498.528 | 4.73939 | 502.65 | -2.0035 | 350.628 | 211.246
553.75 | -3.19373 | 578.279 | 1870.69 | 551.494 | 7.37555 | 555.589 | 3.37017 | 555.589 | 1.72982 | 555.589 | 10.646 | 502.25 | -11.9171 | 502.25 | -6.17287 | 499.354 | 0.849899 | 503.473 | 14.4613 | 351.197 | 224.222
554.57 | -4.73784 | 579.096 | 1882.86 | 552.312 | 6.0965 | 556.408 | 1.01713 | 556.408 | 3.42534 | 556.408 | 18.4522 | 503.075 | -10.0782 | 503.075 | -4.16872 | 500.177 | -0.173691 | 504.298 | 35.4059 | 351.766 | 289.103
555.388 | -5.11099 | 579.912 | 1890.68 | 553.133 | 5.68735 | 557.226 | 3.85144 | 557.226 | 6.06198 | 557.226 | 23.3864 | 503.898 | -9.55892 | 503.898 | 1.40917 | 501.002 | 0.561898 | 505.123 | 42.0439 | 352.334 | 132.582
556.207 | -6.32581 | 580.728 | 1892.06 | 553.951 | 6.15769 | 558.046 | -0.163733 | 558.046 | 9.80357 | 558.046 | 20.346 | 504.723 | -4.05241 | 504.723 | 2.29349 | 501.825 | -3.98673 | 505.945 | 42.8559 | 352.903 | -111.253
557.025 | -6.0906 | 581.543 | 1891.92 | 554.769 | -4.98303 | 558.864 | -0.672297 | 558.864 | 4.31502 | 558.864 | 11.2384 | 505.545 | -0.540091 | 505.545 | 1.02527 | 502.65 | -0.584166 | 506.77 | 55.4409 | 353.472 | -323.519
557.845 | -3.30562 | 582.359 | 1900.05 | 555.589 | 14.4319 | 559.681 | 0.977435 | 559.681 | -0.161932 | 559.681 | -0.132009 | 506.37 | -0.227202 | 506.37 | -1.29478 | 503.473 | 1.31159 | 507.593 | 50.6389 | 354.041 | -589.962
558.663 | -2.52562 | 583.175 | 1896.16 | 556.408 | 22.2994 | 560.499 | 0.291494 | 560.499 | 0.56581 | 560.499 | 0.29832 | 507.195 | -1.72933 | 507.195 | -5.19895 | 504.298 | 0.314722 | 508.415 | 26.5459 | 354.609 | 115.516
559.481 | -2.5218 | 583.991 | 1882.93 | 557.226 | 18.8546 | 561.319 | -2.27241 | 561.319 | 5.36472 | 561.319 | -0.13097 | 508.017 | -3.11418 | 508.017 | -4.50198 | 505.123 | -0.316207 | 509.24 | 8.94687 | 355.177 | 172.822
560.298 | -1.50406 | 584.806 | 1881.89 | 558.046 | 3.21683 | 562.137 | -3.8564 | 562.137 | 8.07375 | 562.137 | -1.98637 | 508.842 | -5.63071 | 508.842 | -1.23741 | 505.945 | 3.64306 | 510.062 | 4.86565 | 355.747 | 193.608
561.118 | -4.24136 | 585.622 | 1884.29 | 558.864 | -12.6129 | 562.954 | -7.17075 | 562.954 | 8.97104 | 562.954 | 3.67442 | 509.664 | -3.33316 | 509.664 | -1.15241 | 506.77 | 3.39885 | 510.886 | 1.5816 | 356.315 | 241.091
561.936 | -9.17372 | 586.437 | 1887.77 | 559.681 | -22.0955 | 563.774 | -1.5443 | 563.774 | 5.54761 | 563.774 | 5.3999 | 510.488 | -1.52593 | 510.488 | -3.21251 | 507.593 | 4.08916 | 511.708 | -13.1065 | 356.884 | 290.454
562.753 | -12.3172 | 587.253 | 1894.42 | 560.499 | -14.9743 | 564.591 | -9.53123 | 564.591 | 3.77397 | 564.591 | -1.28787 | 511.31 | -1.53156 | 511.31 | -1.70737 | 508.415 | 3.34912 | 512.532 | 5.54621 | 357.452 | 353.525
563.571 | -16.6031 | 588.068 | 1896.15 | 561.319 | -14.0168 | 565.408 | -0.96255 | 565.408 | 4.48266 | 565.408 | 6.54952 | 512.133 | 0.124636 | 512.133 | 2.7677 | 509.24 | 0.55596 | 513.354 | 38.8807 | 358.02 | 333.278
564.388 | -17.7264 | 588.883 | 1894.91 | 562.137 | -8.85618 | 566.226 | 9.58209 | 566.226 | 6.09246 | 566.226 | 10.752 | 512.957 | 1.31474 | 512.957 | 3.75649 | 510.062 | 1.00206 | 514.178 | 67.1821 | 358.589 | 235.282
565.208 | -15.8422 | 589.698 | 1894.39 | 562.954 | -3.03085 | 567.045 | -1.64477 | 567.045 | 5.4714 | 567.045 | 8.03072 | 513.779 | -1.02133 | 513.779 | 3.72745 | 510.886 | 1.4311 | 515 | 75.8936 | 359.157 | 212.027
566.025 | -12.061 | 590.513 | 1898.05 | 563.774 | 0.290367 | 567.862 | -2.1769 | 567.862 | -0.742983 | 567.862 | 0.431368 | 514.603 | -5.35114 | 514.603 | 2.59806 | 511.708 | 1.72355 | 515.824 | 73.7057 | 359.724 | 190.166
566.842 | -7.23167 | 591.328 | 1898.9 | 564.591 | -5.79293 | 568.679 | -4.78794 | 568.679 | -1.86889 | 568.679 | 7.73448 | 515.424 | -7.78848 | 515.424 | 0.251802 | 512.532 | 0.038598 | 516.646 | 68.4923 | 360.293 | 176.484
567.659 | -1.98846 | 592.143 | 1896.14 | 565.408 | -2.6277 | 569.496 | -12.6905 | 569.496 | -6.39346 | 569.496 | 17.0749 | 516.248 | -9.50655 | 516.248 | -1.30328 | 513.354 | 7.04934 | 517.467 | 63.5143 | 360.861 | 180.513
568.476 | -1.84924 | 592.958 | 1894.99 | 566.226 | -12.7257 | 570.315 | -18.7548 | 570.315 | -9.65497 | 570.315 | 18.7661 | 517.07 | -10.3465 | 517.07 | -1.395 | 514.178 | 6.03094 | 518.291 | 54.4529 | 361.429 | 138.716
569.293 | -13.5778 | 593.773 | 1893.19 | 567.045 | -9.5101 | 571.132 | -16.0632 | 571.132 | -7.48889 | 571.132 | 11.6698 | 517.894 | -3.20073 | 517.894 | -0.751156 | 515 | 1.88165 | 519.113 | 42.3471 | 361.998 | 102.433
570.112 | -14.9408 | 594.588 | 1890.88 | 567.862 | -10.56 | 571.949 | -11.9041 | 571.949 | -6.83544 | 571.949 | 6.75741 | 518.715 | -1.17366 | 518.715 | -0.210012 | 515.824 | 0.195217 | 519.936 | 30.9112 | 362.565 | 57.7529
570.929 | -17.0029 | 595.402 | 1891.16 | 568.679 | -6.89561 | 572.765 | -9.87482 | 572.765 | -8.8415 | 572.765 | 9.82584 | 519.539 | 2.02837 | 519.539 | -0.107308 | 516.646 | 0.190763 | 520.757 | -1.4756 | 363.133 | -68.1623
571.746 | -11.0287 | 596.217 | 1891.1 | 569.496 | -0.547137 | 573.582 | -14.6256 | 573.582 | -0.0342915 | 573.582 | 0.640296 | 520.36 | 2.94324 | 520.36 | 0.0364776 | 517.467 | -1.75398 | 521.579 | -32.1091 | 363.7 | -113.72
572.563 | -6.8884 | 597.031 | 1892.32 | 570.315 | -2.97446 | 574.4 | -16.279 | 574.4 | 4.34359 | 574.4 | -12.3901 | 521.181 | -1.15029 | 521.181 | -2.75884 | 518.291 | -3.83308 | 522.402 | -23.8491 | 364.269 | -90.9288
573.379 | -4.2528 | 597.846 | 1898.66 | 571.132 | 1.84779 | 575.217 | -9.91452 | 575.217 | -7.3422 | 575.217 | -2.06641 | 522.005 | -9.19063 | 522.005 | -6.12683 | 519.113 | -5.85354 | 523.223 | -27.5318 | 364.836 | -49.9872
574.196 | -3.61011 | 598.66 | 1903.04 | 571.949 | 6.39766 | 576.033 | -3.96308 | 576.033 | -9.71784 | 576.033 | -1.43443 | 522.826 | -7.65259 | 522.826 | -5.90194 | 519.936 | -8.0462 | 524.046 | -6.15256 | 365.403 | 36.5541
575.012 | -6.36331 | 599.475 | 1903.6 | 572.765 | 13.712 | 576.85 | -0.636325 | 576.85 | -17.441 | 576.85 | 2.87717 | 523.649 | -5.88214 | 523.649 | -4.29905 | 520.757 | -8.43664 | 524.867 | -6.94124 | 365.971 | 40.7481
575.829 | -10.8577 | 600.289 | 1901.75 | 573.582 | 15.729 | 577.666 | 1.89905 | 577.666 | -9.1806 | 577.666 | 7.84362 | 524.47 | -12.2936 | 524.47 | -7.44144 | 521.579 | -6.89197 | 525.688 | 25.6724 | 366.539 | 41.597
576.645 | -10.3186 | 601.103 | 1899.8 | 574.4 | 10.3116 | 578.482 | 3.78818 | 578.482 | -12.9736 | 578.482 | -8.21159 | 525.291 | -15.2411 | 525.291 | -6.95412 | 522.402 | -1.93881 | 526.511 | 52.706 | 367.106 | 49.136
577.463 | -10.6377 | 601.915 | 1904.89 | 575.217 | -8.03307 | 579.3 | 1.52693 | 579.3 | -7.38792 | 579.3 | 0 | 526.114 | -8.01135 | 526.114 | -6.55287 | 523.223 | 0.0319176 | 527.332 | 70.0421 | 367.673 | 28.1839
578.279 | -16.8497 | 602.729 | 1905.95 | 576.033 | -1.67741 | 580.116 | 2.06899 | 580.116 | -16.0256 | 580.116 | -2.25559 | 526.934 | -3.27906 | 526.934 | -7.13793 | 524.046 | -2.25353 | 528.152 | 63.4083 | 368.241 | -62.2606
579.096 | -8.58189 | 603.543 | 1905.88 | 576.85 | 12.6945 | 580.932 | -2.27117 | 580.932 | -10.9809 | 580.932 | -2.65681 | 527.755 | 0.0623182 | 527.755 | -7.15493 | 524.867 | -4.15448 | 528.975 | 16.5665 | 368.809 | 105.226
579.912 | -6.28448 | 604.357 | 1906.31 | 577.666 | 18.8594 | 581.748 | -9.41712 | 581.748 | -15.7912 | 581.748 | 0.804528 | 528.578 | 1.20439 | 528.578 | -6.07547 | 525.688 | -2.01452 | 529.795 | -8.52497 | 369.376 | 194.807
580.728 | -2.66039 | 605.171 | 1905.66 | 578.482 | 19.4342 | 582.564 | -16.2133 | 582.564 | -26.6483 | 582.564 | -3.40105 | 529.398 | -1.7025 | 529.398 | -3.56914 | 526.511 | 2.0791 | 530.616 | -18.8287 | 369.943 | 231.988
581.543 | 0.0336919 | 605.984 | 1902.07 | 579.3 | 23.3709 | 583.379 | -21.9935 | 583.379 | -25.3433 | 583.379 | 1.20783 | 530.221 | -3.685 | 530.221 | 0.137411 | 527.332 | 6.56612 | 531.438 | 4.12998 | 370.51 | 179.835
582.359 | 3.93559 | 606.798 | 1902.99 | 580.116 | 33.2206 | 584.195 | -20.0486 | 584.195 | -18.2583 | 584.195 | -3.05388 | 531.041 | -5.52901 | 531.041 | 2.60372 | 528.152 | 8.58583 | 532.259 | 27.6908 | 371.077 | 180.676
583.175 | 7.5794 | 607.611 | 1902.09 | 580.932 | 35.9539 | 585.013 | -6.82468 | 585.013 | -10.6247 | 585.013 | -4.85419 | 531.862 | -3.58676 | 531.862 | 4.73749 | 528.975 | 8.3342 | 533.079 | -0.201411 | 371.645 | 200.02
583.991 | 8.44649 | 608.423 | 1893.53 | 581.748 | 9.76208 | 585.828 | 0.129002 | 585.828 | -17.702 | 585.828 | -1.36998 | 532.684 | -0.648282 | 532.684 | 3.72214 | 529.795 | 8.38839 | 533.901 | 61.8564 | 372.212 | 52.2332
584.806 | 7.62898 | 609.236 | 1896.79 | 582.564 | -5.26859 | 586.644 | -9.13058 | 586.644 | -22.4362 | 586.644 | 2.88549 | 533.504 | 4.30904 | 533.504 | 1.95102 | 530.616 | 8.41882 | 534.721 | 62.6938 | 372.778 | -46.0605
585.622 | 6.3347 | 610.05 | 1900.83 | 583.379 | -16.9924 | 587.459 | -15.8846 | 587.459 | -23.4516 | 587.459 | 15.1072 | 534.324 | 4.88635 | 534.324 | 0.565935 | 531.438 | 6.88455 | 535.541 | 44.0856 | 373.345 | -35.349
586.437 | 4.47911 | 610.863 | 1902.36 | 584.195 | -23.2905 | 588.274 | -18.6507 | 588.274 | -27.1913 | 588.274 | 21.7908 | 535.144 | 1.45106 | 535.144 | -1.65743 | 532.259 | 6.24175 | 536.361 | 51.7286 | 373.912 | 64.7837
587.253 | 4.99847 | 611.676 | 1905.64 | 585.013 | -16.2029 | 589.089 | -19.086 | 589.089 | -36.9967 | 589.089 | 16.4232 | 535.966 | 0.684202 | 535.966 | -2.33563 | 533.079 | 7.49915 | 537.183 | 35.5331 | 374.478 | 177.811
588.068 | 5.39451 | 612.489 | 1913.16 | 585.828 | 1.24426 | 589.905 | -22.7812 | 589.905 | -34.3677 | 589.905 | 12.6583 | 536.786 | -1.84834 | 536.786 | -0.687054 | 533.901 | 7.50435 | 538.003 | 27.0123 | 375.045 | 203.453
588.883 | 4.15618 | 613.3 | 1919.28 | 586.644 | 9.91086 | 590.72 | -24.3627 | 590.72 | -32.7751 | 590.72 | 13.2238 | 537.606 | 1.80506 | 537.606 | -0.0970376 | 534.721 | 3.51836 | 538.823 | 10.1384 | 375.613 | 113.761
589.698 | 1.80029 | 614.113 | 1917.25 | 587.459 | 12.9249 | 591.535 | -19.9109 | 591.535 | -33.739 | 591.535 | 8.03696 | 538.428 | -14.1181 | 538.428 | 4.0005 | 535.541 | 0.386723 | 539.642 | 3.25013 | 376.179 | 92.2524
590.513 | 0.249828 | 614.926 | 1914.35 | 588.274 | 11.929 | 592.35 | -4.05611 | 592.35 | -22.1504 | 592.35 | 14.3297 | 539.248 | -17.1237 | 539.248 | 7.17618 | 536.361 | -1.46376 | 540.464 | -5.30452 | 376.746 | 99.8854
591.328 | -3.43911 | 615.739 | 1913.06 | 589.089 | 3.96794 | 593.164 | 0.380803 | 593.164 | -16.0484 | 593.164 | 17.6227 | 540.067 | -12.3554 | 540.067 | 8.94694 | 537.183 | -0.0675465 | 541.283 | -12.7228 | 377.312 | 42.1073
592.143 | -6.96786 | 616.552 | 1909.13 | 589.905 | 0.17038 | 593.979 | 0.0421736 | 593.979 | -17.0734 | 593.979 | 21.9114 | 540.887 | 2.31443 | 540.887 | 8.71745 | 538.003 | -0.173691 | 542.103 | -33.1882 | 377.879 | -14.8248
592.958 | -11.4781 | 617.362 | 1909.41 | 590.72 | -4.07833 | 594.794 | -2.03798 | 594.794 | -13.5147 | 594.794 | 15.1987 | 541.708 | -0.428438 | 541.708 | 6.17605 | 538.823 | 3.41296 | 542.922 | -24.8541 | 378.445 | 7.12022
593.773 | -3.0952 | 618.175 | 1914.88 | 591.535 | -4.27031 | 595.609 | -0.0173656 | 595.609 | -15.6217 | 595.609 | 6.52769 | 542.528 | 1.99202 | 542.528 | 3.76888 | 539.642 | 5.98492 | 543.743 | -18.464 | 379.011 | 5.90111
594.588 | -1.54029 | 618.988 | 1915.57 | 592.35 | -3.4856 | 596.423 | -0.591671 | 596.423 | -13.3356 | 596.423 | 6.24912 | 543.347 | -0.0389489 | 543.347 | 1.99246 | 540.464 | 10.0978 | 544.563 | -20.828 | 379.577 | -39.0925
595.402 | -4.55857 | 619.8 | 1915.8 | 593.164 | 4.11913 | 597.238 | 3.23868 | 597.238 | -11.0171 | 597.238 | 10.0493 | 544.166 | 0.518885 | 544.166 | 0.913003 | 541.283 | 9.94938 | 545.382 | -7.19142 | 380.144 | -148.91
596.217 | -2.64449 | 620.61 | 1918.27 | 593.979 | 13.5788 | 598.052 | 5.52474 | 598.052 | -12.7431 | 598.052 | 13.0221 | 544.987 | -0.552208 | 544.987 | 0.377172 | 542.103 | 9.6265 | 546.201 | -19.7997 | 380.71 | -238.939
597.031 | -4.00043 | 621.423 | 1922.33 | 594.794 | 15.8286 | 598.866 | 2.92858 | 598.866 | -14.9016 | 598.866 | 18.2755 | 545.807 | -1.06417 | 545.807 | 0.93744 | 542.922 | 7.55334 | 547.02 | -17.5376 | 381.276 | -223.919
597.846 | -7.10262 | 622.235 | 1921.76 | 595.609 | 5.71254 | 599.681 | 4.54607 | 599.681 | -10.4722 | 599.681 | 13.7435 | 546.626 | -0.73873 | 546.626 | 2.76168 | 543.743 | 1.89947 | 547.841 | -34.3161 | 381.842 | -164.309
598.66 | -0.366161 | 623.047 | 1918.16 | 596.423 | -2.04216 | 600.495 | 6.14618 | 600.495 | -7.33076 | 600.495 | 3.92077 | 547.445 | -0.868992 | 547.445 | 5.48723 | 544.563 | -1.51794 | 548.66 | -44.6474 | 382.409 | 31.4486
599.475 | 2.68391 | 623.857 | 1914.41 | 597.238 | -1.45183 | 601.309 | 8.69272 | 601.309 | -5.67906 | 601.309 | 0.0582087 | 548.263 | -0.84043 | 548.263 | 5.75674 | 545.382 | -2.96685 | 549.478 | -51.1689 | 382.975 | 276.206
600.289 | -2.28977 | 624.669 | 1912.22 | 598.052 | -2.82687 | 602.123 | 5.41683 | 602.123 | -20.5273 | 602.123 | -6.39256 | 549.084 | 2.50484 | 549.084 | 3.52487 | 546.201 | -1.00281 | 550.297 | -57.1158 | 383.541 | 396.26
601.103 | -2.0177 | 625.481 | 1911.37 | 598.866 | -5.49297 | 602.937 | -0.203426 | 602.937 | -33.0742 | 602.937 | -22.0653 | 549.903 | 6.34693 | 549.903 | 0.261718 | 547.02 | 1.00429 | 551.116 | -41.8446 | 384.107 | 330.421
601.915 | -2.89496 | 626.293 | 1908.42 | 599.681 | 2.05776 | 603.751 | 1.12504 | 603.751 | -31.0434 | 603.751 | -35.3763 | 554.816 | 1.38794 | 554.816 | -3.10308 | 547.841 | 0.0734847 | 551.934 | -33.025 | 384.673 | 120.419
602.729 | -0.828311 | 627.103 | 1907.05 | 600.495 | 13.1709 | 604.565 | -2.11736 | 604.565 | -23.4021 | 604.565 | -31.4992 | 555.634 | 0.349347 | 555.634 | 1.13292 | 548.66 | -1.71464 | 552.755 | -18.0082 | 385.239 | -47.2806
603.543 | 1.91789 | 627.915 | 1905 | 601.309 | 28.7439 | 605.378 | -0.86828 | 605.378 | -14.6977 | 605.378 | -23.3064 | 556.452 | -10.7108 | 556.452 | 6.59418 | 549.478 | -4.04463 | 553.573 | 0.701757 | 385.805 | -2.99396
604.357 | -2.99794 | 628.726 | 1903.48 | 602.123 | 36.1758 | 606.192 | -5.38334 | 606.192 | -14.5529 | 606.192 | -15.2112 | 557.27 | -25.4372 | 557.27 | 0.426402 | 550.297 | -3.43597 | 554.391 | 15.7757 | 386.37 | 78.197
605.171 | 2.5199 | 629.536 | 1905.17 | 602.937 | 34.3748 | 607.006 | 0.291494 | 607.006 | -6.69637 | 607.006 | -0.567535 | 558.088 | -18.5361 | 558.088 | -4.01295 | 555.21 | -7.98655 | 555.21 | 14.8959 | 386.936 | 77.6907
605.984 | 4.01569 | 630.347 | 1909.44 | 603.751 | 33.4809 | 607.819 | 3.31931 | 607.819 | -9.99979 | 607.819 | 4.17232 | 558.908 | -8.27668 | 558.908 | -9.20343 | 556.028 | -10.6561 | 556.028 | 22.5495 | 387.502 | 86.8199
606.798 | 6.19549 | 631.159 | 1917.76 | 604.565 | 36.8238 | 608.633 | 7.09013 | 608.633 | -13.2632 | 608.633 | 1.36998 | 559.726 | -3.61243 | 559.726 | -20.0409 | 556.846 | -3.36462 | 556.846 | 30.3642 | 388.067 | -44.3047
607.611 | 8.18903 | 631.968 | 1917.98 | 605.378 | 38.8167 | 609.446 | 5.1613 | 609.446 | -12.324 | 609.446 | 3.20564 | 560.544 | -3.05725 | 560.544 | -11.156 | 557.664 | -16.7191 | 557.664 | 54.0416 | 388.633 | -8.83883
608.423 | 8.17441 | 632.78 | 1914.24 | 606.192 | 33.1126 | 610.26 | 4.59196 | 610.26 | -11.7353 | 610.26 | 2.04146 | 561.362 | -1.2822 | 561.362 | 4.32419 | 558.482 | -29.6087 | 558.482 | 71.6937 | 389.197 | -128.26
609.236 | 4.08689 | 633.591 | 1909.13 | 607.006 | 31.0968 | 611.073 | 13.0292 | 611.073 | -11.1124 | 611.073 | -4.70867 | 562.179 | 1.94595 | 562.179 | 8.95962 | 559.302 | -20.1169 | 559.302 | 81.8638 | 389.763 | -4.82995
610.05 | 4.89041 | 634.4 | 1914.13 | 607.819 | 30.8856 | 611.886 | 18.6395 | 611.886 | -6.88688 | 611.886 | -9.39863 | 562.997 | 4.87669 | 562.997 | 5.74242 | 560.12 | -10.0253 | 560.12 | 64.2351 | 390.328 | -37.086
610.863 | 3.67114 | 635.211 | 1914.18 | 608.633 | 36.123 | 612.699 | 18.0999 | 612.699 | 2.67664 | 612.699 | -8.25732 | 563.814 | 8.06991 | 563.814 | -5.88974 | 560.938 | -0.0796885 | 560.938 | 52.3816 | 390.893 | 34.9631
611.676 | 5.07412 | 636.022 | 1913.99 | 609.446 | 39.9506 | 613.51 | 12.2676 | 613.51 | 1.71458 | 613.51 | -8.34048 | 564.632 | 7.0653 | 564.632 | -10.824 | 561.755 | 1.95237 | 561.755 | 41.1938 | 391.459 | 36.0784
612.489 | 9.85392 | 636.831 | 1914.21 | 610.26 | 27.7828 | 614.323 | 10.3214 | 614.323 | -9.17679 | 614.323 | -2.52792 | 565.449 | 4.32529 | 565.449 | -19.021 | 562.573 | -9.4785 | 562.573 | 20.9849 | 392.024 | -57.476
613.3 | 8.99128 | 637.642 | 1907.09 | 611.073 | 6.16969 | 615.136 | 2.09255 | 615.136 | -9.94264 | 615.136 | -3.99561 | 566.266 | 2.44165 | 566.266 | -21.3813 | 563.39 | -20.2077 | 563.39 | -1.79573 | 392.589 | 38.6694
614.113 | 3.63046 | 638.453 | 1911.11 | 611.886 | 3.64638 | 615.949 | 6.27766 | 615.949 | -13.3108 | 615.949 | 2.80233 | 567.083 | 2.40011 | 567.083 | -21.1966 | 564.208 | -19.6344 | 564.208 | 20.4209 | 393.155 | 76.0858
614.926 | 0.354082 | 639.261 | 1905.82 | 612.699 | 11.6171 | 616.761 | 5.98741 | 616.761 | -8.64337 | 616.761 | 11.7228 | 567.903 | 0.910189 | 567.903 | -16.142 | 565.025 | -11.3135 | 565.025 | 54.1837 | 393.72 | 42.0202
615.739 | -0.244107 | 640.072 | 1905.59 | 613.51 | 32.5846 | 617.574 | 4.93803 | 617.574 | -4.26167 | 617.574 | 17.3711 | 568.72 | 2.29908 | 568.72 | -14.2248 | 565.842 | -9.54269 | 565.842 | 67.286 | 394.285 | 3.84976
616.552 | -4.55539 | 640.881 | 1907.28 | 614.323 | 42.8099 | 618.387 | 1.41158 | 618.387 | 5.35329 | 618.387 | 16.5853 | 569.537 | -11.0384 | 569.537 | -15.0102 | 566.66 | -8.03968 | 566.66 | 58.0656 | 394.85 | 16.081
617.362 | -5.1663 | 641.691 | 1909.37 | 615.136 | 37.882 | 619.199 | -0.507324 | 619.199 | 6.10008 | 619.199 | 12.1594 | 570.353 | -45.8371 | 570.353 | -11.8936 | 567.477 | -2.15602 | 567.477 | 53.7088 | 395.415 | 34.4931
618.175 | -1.21863 | 642.502 | 1902.89 | 615.949 | 26.9873 | 620.01 | -3.89237 | 620.01 | 15.7893 | 620.01 | -2.92499 | 571.17 | -46.9947 | 571.17 | -8.95028 | 568.294 | 9.79725 | 568.294 | 51.542 | 395.979 | 97.6274
618.988 | -0.140489 | 643.31 | 1913.09 | 616.761 | 19.0982 | 620.822 | -6.18835 | 620.822 | 25.5834 | 620.822 | -4.86043 | 571.987 | -39.547 | 571.987 | -3.67473 | 569.111 | 16.5973 | 569.111 | 37.2016 | 396.544 | 128.479
619.8 | 3.7506 | 644.12 | 1914.78 | 617.574 | 12.391 | 621.634 | -0.260484 | 621.634 | 34.7659 | 621.634 | -6.78547 | 572.804 | -31.682 | 572.804 | -6.81101 | 569.928 | 10.1669 | 569.928 | 20.4548 | 397.109 | 103.822
620.61 | 4.62151 | 644.928 | 1911.3 | 618.387 | 20.2753 | 622.447 | 17.9722 | 622.447 | 33.6209 | 622.447 | -5.69406 | 573.62 | -23.4619 | 573.62 | -15.3494 | 570.745 | -0.686206 | 570.745 | 26.2788 | 397.674 | 51.167
621.423 | 5.07031 | 645.739 | 1906.47 | 619.199 | 25.1035 | 623.259 | 14.2224 | 623.259 | 17.1553 | 623.259 | -2.97904 | 574.437 | -17.507 | 574.437 | -18.2668 | 571.561 | 0.0110678 | 571.561 | 31.9331 | 398.238 | 85.3639
622.235 | 1.34195 | 646.547 | 1904.73 | 620.01 | 26.5817 | 624.069 | 12.4908 | 624.069 | 2.94907 | 624.069 | 7.63158 | 575.253 | -14.1703 | 575.253 | -23.1948 | 572.378 | -3.76749 | 572.378 | 46.8587 | 398.803 | 186.021
623.047 | -0.925573 | 647.357 | 1901.56 | 620.822 | 23.0397 | 624.881 | 9.42208 | 624.881 | -2.59472 | 624.881 | 0.602876 | 576.07 | -18.6022 | 576.07 | -23.2498 | 573.195 | -9.24386 | 573.195 | 67.2393 | 399.368 | 265.685
623.857 | -3.20454 | 648.165 | 1894.93 | 621.634 | 7.30596 | 625.693 | 7.559 | 625.693 | -1.27069 | 625.693 | -4.90824 | 576.886 | -31.6187 | 576.886 | -27.2669 | 574.011 | -1.10678 | 574.011 | 87.7578 | 399.931 | 311.781
624.669 | -2.18934 | 648.974 | 1897.33 | 622.447 | 5.1978 | 626.505 | 1.71795 | 626.505 | 8.51954 | 626.505 | -3.41352 | 577.702 | -41.3626 | 577.702 | -27.7618 | 574.828 | 9.26378 | 574.828 | 97.2134 | 400.496 | 330.303
625.481 | -1.11183 | 649.782 | 1894.92 | 623.259 | 5.81453 | 627.316 | 1.5567 | 627.316 | 17.0238 | 627.316 | -5.15979 | 578.518 | -43.6485 | 578.518 | -27.1403 | 575.644 | 5.94564 | 575.644 | 113.615 | 401.061 | 314.544
626.293 | 3.45246 | 650.592 | 1900.67 | 624.069 | 8.6546 | 628.126 | 6.37069 | 628.126 | 25.1262 | 628.126 | -11.1678 | 579.334 | -47.6584 | 579.334 | -24.2177 | 576.461 | -1.49637 | 576.461 | 127.06 | 401.625 | 267.036
627.103 | 7.84766 | 651.402 | 1899.58 | 624.881 | 5.211 | 628.938 | 4.67259 | 628.938 | 34.9031 | 628.938 | -8.88099 | 580.151 | -44.6097 | 580.151 | -19.8137 | 577.277 | -5.79291 | 577.277 | 152.97 | 402.19 | 206.297
627.915 | 8.5679 | 652.209 | 1898.11 | 625.693 | 7.08398 | 629.749 | 6.25037 | 629.749 | 43.8341 | 629.749 | -4.40307 | 580.966 | -34.2454 | 580.966 | -24.4055 | 578.093 | -2.80016 | 578.093 | 156.515 | 402.753 | 149.153
628.726 | 3.77222 | 653.019 | 1894.99 | 626.505 | 10.7664 | 630.561 | -0.179858 | 630.561 | 47.8138 | 630.561 | -3.95819 | 581.782 | -24.9358 | 581.782 | -23.1325 | 578.909 | 0.0708342 | 578.909 | 144.814 | 403.317 | 157.664
629.536 | 1.56127 | 653.826 | 1898.81 | 627.316 | 10.2372 | 631.37 | 0 | 631.37 | 45.0343 | 631.37 | -13.2841 | 582.596 | -20.7823 | 582.596 | -19.1383 | 579.725 | -13.5847 | 579.725 | 64.2712 | 403.882 | 145.438
630.347 | -0.470415 | 654.635 | 1900.41 | 628.126 | 5.86972 | 632.182 | -1.49964 | 632.182 | 42.3729 | 632.182 | -40.848 | 583.412 | -17.5599 | 583.412 | -17.1899 | 580.541 | -17.0135 | 580.541 | 60.1412 | 404.446 | 87.7306
631.159 | -2.88733 | 655.443 | 1904.78 | 628.938 | -4.39149 | 632.993 | 0.43414 | 632.993 | 39.5515 | 632.993 | -35.7256 | 584.227 | -21.4149 | 584.227 | -18.7482 | 581.357 | -12.1746 | 581.357 | 55.4091 | 405.009 | 88.2114
631.968 | -1.71574 | 656.25 | 1906.87 | 629.749 | -4.67346 | 633.804 | 8.11966 | 633.804 | 35.8042 | 633.804 | -33.7423 | 585.043 | -22.6613 | 585.043 | -17.5292 | 582.173 | -9.25493 | 582.173 | 74.3947 | 405.574 | 111.935
632.78 | -2.36479 | 657.059 | 1901.44 | 630.561 | -4.05073 | 634.613 | 16.8992 | 634.613 | 33.5866 | 634.613 | -24.6285 | 585.859 | -28.6115 | 585.859 | -12.8159 | 582.989 | -2.49912 | 582.989 | 96.2764 | 406.138 | 75.8871
633.591 | -2.69726 | 657.866 | 1899.83 | 631.37 | -0.0227974 | 635.424 | 27.1933 | 635.424 | 26.7664 | 635.424 | -23.3687 | 586.674 | -36.4472 | 586.674 | -7.30381 | 583.804 | 2.65407 | 583.804 | 110.095 | 406.702 | -9.2539
634.4 | -2.23447 | 658.675 | 1898.07 | 632.182 | -9.86526 | 636.235 | 29.1358 | 636.235 | 28.9706 | 636.235 | -12.5959 | 587.489 | -41.0256 | 587.489 | -5.26933 | 584.618 | 6.48797 | 584.618 | 145.425 | 407.265 | -14.4603
635.211 | 1.83525 | 659.482 | 1899.76 | 632.993 | -22.2334 | 637.046 | 17.4475 | 637.046 | 27.7876 | 637.046 | -7.47774 | 588.305 | -47.9993 | 588.305 | -22.5142 | 585.434 | 9.76848 | 585.434 | 168.685 | 407.829 | 46.8096
636.022 | 1.77931 | 660.291 | 1898.47 | 633.804 | -27.0113 | 637.855 | 22.4301 | 637.855 | 23.7412 | 637.855 | -0.0145522 | 589.12 | -39.5385 | 589.12 | -4.47981 | 586.249 | 10.5322 | 586.249 | 163.774 | 408.393 | 96.7443
636.831 | 0.615353 | 661.098 | 1889.45 | 634.613 | -27.8212 | 638.666 | 23.7462 | 638.666 | 26.1682 | 638.666 | 1.33464 | 589.935 | -32.6394 | 589.935 | 1.50745 | 587.064 | 11.1232 | 587.064 | 172.21 | 408.956 | 202.408
637.642 | -0.615353 | 661.906 | 1889.61 | 635.424 | -22.7998 | 639.477 | 33.8914 | 639.477 | 26.132 | 639.477 | 3.36571 | 590.75 | -15.9746 | 590.75 | 16.278 | 587.88 | 6.43927 | 587.88 | 178.208 | 409.52 | 228.732
638.453 | 1.0508 | 662.713 | 1891.81 | 636.235 | -22.2034 | 640.285 | 32.914 | 640.285 | 27.3684 | 640.285 | 3.94156 | 591.563 | -5.24775 | 591.563 | 18.383 | 588.695 | -0.0863292 | 588.695 | 191.785 | 410.084 | 177.314
639.261 | 2.85872 | 663.52 | 1896.57 | 637.046 | -22.1027 | 641.096 | 25.2533 | 641.096 | 27.1722 | 641.096 | 4.19311 | 592.378 | -5.10707 | 592.378 | 10.2015 | 589.51 | -8.77901 | 589.51 | 197.84 | 410.648 | 106.697
640.072 | 1.7755 | 664.328 | 1895.41 | 637.855 | -23.8964 | 641.906 | 18.5378 | 641.906 | 22.2781 | 641.906 | 8.61905 | 593.193 | -14.0806 | 593.193 | 8.68988 | 590.325 | -11.0036 | 590.325 | 203.565 | 411.21 | 42.4952
640.881 | 2.36352 | 665.134 | 1896.67 | 638.666 | -29.621 | 642.715 | 15.6154 | 642.715 | 25.0728 | 642.715 | 11.253 | 594.008 | -30.3695 | 594.008 | 9.52816 | 591.138 | -15.9089 | 591.138 | 213.989 | 411.774 | -47.2206
641.691 | 2.29613 | 665.943 | 1905.24 | 639.477 | -32.9386 | 643.525 | 20.9491 | 643.525 | 31.331 | 643.525 | 12.2945 | 594.822 | -32.7054 | 594.822 | 5.69262 | 591.953 | -11.9577 | 591.953 | 240.039 | 412.338 | -92.8566
642.502 | 0.577211 | 666.749 | 1915.22 | 640.285 | -28.4163 | 644.335 | 22.9548 | 644.335 | 43.7541 | 644.335 | 7.15759 | 595.637 | -34.5579 | 595.637 | 1.38814 | 592.768 | -8.50453 | 592.768 | 243.283 | 412.9 | -148.089
643.31 | 0.114425 | 667.555 | 1918.06 | 641.096 | -11.9422 | 645.144 | 16.4279 | 645.144 | 35.4708 | 645.144 | 7.23867 | 596.449 | -36.7871 | 596.449 | 0.378678 | 593.583 | 0.0066407 | 593.583 | 258.969 | 413.464 | -169.197
644.12 | 0.742492 | 668.363 | 1912.99 | 641.906 | -0.595131 | 645.954 | 3.1072 | 645.954 | 9.53114 | 645.954 | 11.2592 | 597.264 | -26.8194 | 597.264 | -1.14018 | 594.398 | 1.8107 | 594.398 | 290.799 | 414.028 | -183.765
644.928 | -0.879167 | 669.169 | 1904.74 | 642.715 | 10.1688 | 646.764 | -4.14418 | 646.764 | 0.739173 | 646.764 | 14.1988 | 598.078 | -17.1812 | 598.078 | -0.651533 | 595.212 | 2.29104 | 595.212 | 341.143 | 414.59 | -109.758
645.739 | -2.84792 | 669.977 | 1901.82 | 643.525 | 2.93726 | 647.572 | -3.82787 | 647.572 | -11.8077 | 647.572 | 11.0347 | 598.893 | -8.62697 | 598.893 | -1.62883 | 596.025 | -2.26227 | 596.025 | 328.615 | 415.154 | -39.3302
646.547 | -6.33216 | 670.783 | 1899.12 | 644.335 | 0.0251971 | 648.382 | 4.92811 | 648.382 | -16.6619 | 648.382 | 13.02 | 599.707 | -7.74794 | 599.707 | -1.69523 | 596.839 | -0.19258 | 596.839 | 321.634 | 415.716 | -19.0067
647.357 | -7.93094 | 671.589 | 1897.92 | 645.144 | -0.709118 | 649.189 | 11.9463 | 649.189 | -13.1679 | 649.189 | 16.841 | 600.521 | -12.5906 | 600.521 | -1.10595 | 597.654 | 3.47309 | 597.654 | 314.716 | 416.279 | 20.3681
648.165 | -11.3383 | 672.397 | 1896.21 | 645.954 | 0.0131985 | 649.999 | 21.6437 | 649.999 | -12.0973 | 649.999 | 19.5145 | 601.333 | -14.2958 | 601.333 | -0.586173 | 598.468 | 4.95397 | 598.468 | 334.95 | 416.843 | 39.1483
648.974 | -8.56345 | 673.203 | 1889.94 | 646.764 | -4.06513 | 650.809 | 20.0039 | 650.809 | -8.89865 | 650.809 | 19.5249 | 602.147 | -29.2167 | 602.147 | -8.34544 | 599.283 | 7.94892 | 599.283 | 365.134 | 417.405 | 15.6112
649.782 | -5.11735 | 674.008 | 1882.42 | 647.572 | -10.7112 | 651.617 | 18.2674 | 651.617 | -3.24436 | 651.617 | 20.0695 | 602.961 | -38.7425 | 602.961 | 3.12798 | 600.095 | 2.38844 | 600.095 | 389.462 | 417.968 | 156.487
650.592 | -8.68678 | 674.816 | 1879.69 | 648.382 | -7.11158 | 652.426 | 15.0684 | 652.426 | 6.5192 | 652.426 | 10.5961 | 603.775 | -36.2622 | 603.775 | 7.81529 | 600.909 | 3.52621 | 600.909 | 389.178 | 418.53 | 199.622
651.402 | -6.81148 | 675.621 | 1879.48 | 649.189 | -0.920294 | 653.234 | 6.36325 | 653.234 | 18.0259 | 653.234 | 3.91038 | 604.587 | -17.9139 | 604.587 | 4.37918 | 601.723 | 8.00426 | 601.723 | 382.11 | 419.093 | 143.34
652.209 | -7.12487 | 676.427 | 1880.74 | 649.999 | 5.81933 | 654.043 | -2.81075 | 654.043 | 21.0817 | 654.043 | -0.126812 | 605.401 | -4.58399 | 605.401 | 6.55891 | 602.537 | 11.5283 | 602.537 | 387.885 | 419.657 | 31.2824
653.019 | -7.71162 | 677.234 | 1888.71 | 650.809 | -1.88378 | 654.85 | -3.82539 | 654.85 | 18.0126 | 654.85 | -1.17873 | 606.214 | -11.1555 | 606.214 | 10.4131 | 603.351 | 2.09182 | 603.351 | 405.026 | 420.219 | -77.0619
653.826 | -10.2468 | 678.039 | 1898.24 | 651.617 | 5.68495 | 655.66 | -6.05191 | 655.66 | 11.6515 | 655.66 | -2.94993 | 607.028 | -5.81992 | 607.028 | 14.4852 | 604.163 | 1.55392 | 604.163 | 402.075 | 420.782 | -141.459
654.635 | -10.3313 | 678.844 | 1903.45 | 652.426 | 2.55211 | 656.469 | -0.329946 | 656.469 | 1.21544 | 656.469 | 10.2468 | 607.84 | 0.279477 | 607.84 | -1.76267 | 604.977 | 2.88428 | 604.977 | 398.776 | 421.344 | -107.772
655.443 | -6.22282 | 679.65 | 1905.53 | 653.234 | 10.1256 | 657.276 | -1.48724 | 657.276 | -0.640108 | 657.276 | 16.8535 | 608.653 | 0.686419 | 608.653 | 3.02631 | 605.79 | 11.3069 | 605.79 | 404.398 | 421.907 | -2.16337
656.25 | -7.52536 | 680.457 | 1899.54 | 654.043 | 9.62889 | 658.085 | -7.15959 | 658.085 | -10.3884 | 658.085 | 13.7289 | 609.466 | -6.25236 | 609.466 | 0.0663983 | 606.602 | 7.50178 | 606.602 | 428.525 | 422.468 | 64.457
657.059 | -8.66389 | 681.262 | 1901.09 | 654.85 | 16.6025 | 658.892 | -8.64807 | 658.892 | -13.9738 | 658.892 | 18.4272 | 610.28 | -19.4322 | 610.28 | 5.52766 | 607.416 | -1.98336 | 607.416 | 452.752 | 423.031 | 79.0383
657.866 | -14.223 | 682.067 | 1907.03 | 655.66 | 24.6536 | 659.701 | -4.97648 | 659.701 | -16.3742 | 659.701 | 4.17855 | 611.091 | -26.6212 | 611.091 | -2.63518 | 608.229 | 1.79078 | 608.229 | 482.298 | 423.593 | 98.6724
658.675 | -6.26478 | 682.873 | 1913.43 | 656.469 | 8.47462 | 660.508 | -5.89314 | 660.508 | -8.99009 | 660.508 | 0.972917 | 611.904 | -17.8573 | 611.904 | -11.3282 | 609.043 | -3.01931 | 609.043 | 504.851 | 424.156 | 101.973
659.482 | -12.5251 | 683.678 | 1920.47 | 657.276 | 7.54353 | 661.316 | 1.50212 | 661.316 | -2.46137 | 661.316 | -9.91419 | 612.717 | -6.90573 | 612.717 | -15.4241 | 609.854 | -26.5252 | 609.854 | 524.802 | 424.717 | 116.382
660.291 | -19.0028 | 684.483 | 1924.14 | 658.085 | -2.79808 | 662.123 | 5.64382 | 662.123 | -3.65205 | 662.123 | -14.5418 | 613.528 | -9.81853 | 613.528 | -19.8884 | 610.667 | -13.9809 | 610.667 | 539.365 | 425.28 | 111.474
661.098 | -17.7899 | 685.287 | 1927.11 | 658.892 | -20.3209 | 662.932 | 6.79491 | 662.932 | -6.49824 | 662.932 | -8.24485 | 614.341 | -11.1158 | 614.341 | -20.598 | 611.48 | 5.1554 | 611.48 | 554.057 | 425.842 | 179.802
661.906 | -13.4233 | 686.094 | 1937.92 | 659.701 | -32.0015 | 663.738 | 14.3043 | 663.738 | -13.0346 | 663.738 | -1.5654 | 615.154 | -10.03 | 615.154 | -16.3859 | 612.292 | 3.99992 | 612.292 | 555.781 | 426.404 | 155.693
662.713 | -14.3756 | 686.898 | 1941.95 | 660.508 | -45.3284 | 664.547 | 16.4973 | 664.547 | -23.5145 | 664.547 | -12.2779 | 615.967 | -0.0226603 | 615.967 | -4.74955 | 613.105 | 8.13708 | 613.105 | 544.037 | 426.966 | -81.4527
663.52 | -11.1901 | 687.703 | 1944.86 | 661.316 | -43.9365 | 665.353 | 18.1433 | 665.353 | -13.8671 | 665.353 | -0.274412 | 616.778 | 5.99837 | 616.778 | 5.19774 | 613.918 | 6.85321 | 613.918 | 542.572 | 427.528 | -266.622
664.328 | -13.3992 | 688.507 | 1956.27 | 662.123 | -40.1438 | 666.161 | 10.4553 | 666.161 | -5.25041 | 666.161 | -1.37622 | 617.59 | 8.51367 | 617.59 | 5.80155 | 614.728 | 6.84657 | 614.728 | 567.036 | 428.09 | -248.578
665.134 | -6.55084 | 689.312 | 1985.27 | 662.932 | -27.4636 | 666.968 | -10.5211 | 666.968 | 0.45722 | 666.968 | 1.54877 | 618.403 | 8.47874 | 618.403 | 2.05005 | 615.541 | 5.79955 | 615.541 | 599.977 | 428.652 | 16.4925
665.943 | -0.916037 | 690.118 | 2031.56 | 663.738 | -10.0128 | 667.776 | -25.0424 | 667.776 | -0.401973 | 667.776 | 2.44269 | 619.213 | 11.3066 | 619.213 | -2.07287 | 616.354 | -4.72154 | 616.354 | 643.621 | 429.213 | 209.846
666.749 | -3.50332 | 690.922 | 2106.11 | 664.547 | -2.38892 | 668.582 | -18.8851 | 668.582 | 1.29736 | 668.582 | -6.78339 | 620.026 | 5.78216 | 620.026 | -9.38395 | 617.165 | -12.044 | 617.165 | 669.828 | 429.776 | 281.01
667.555 | -3.02337 | 691.726 | 2202.09 | 665.353 | 2.87727 | 669.39 | -17.1585 | 669.39 | 6.79925 | 669.39 | -5.93105 | 620.836 | 7.4628 | 620.836 | -17.9026 | 617.977 | -12.075 | 617.977 | 638.467 | 430.337 | 246.09
668.363 | -1.08513 | 692.53 | 2312.61 | 666.161 | 4.03753 | 670.196 | -2.07519 | 670.196 | 18.4736 | 670.196 | -6.91644 | 621.648 | 2.78816 | 621.648 | -24.7935 | 618.79 | -12.0994 | 618.79 | 705.808 | 430.898 | 233.387
669.169 | 3.3463 | 693.334 | 2394.66 | 666.968 | -15.0703 | 671.002 | 1.82215 | 671.002 | 27.9343 | 671.002 | -14.5626 | 622.461 | -5.95494 | 622.461 | -20.1104 | 619.6 | -13.7042 | 619.6 | 711.628 | 431.461 | 285.139
669.977 | 2.74175 | 694.14 | 2408.08 | 667.776 | -20.898 | 671.81 | 10.3697 | 671.81 | 28.9192 | 671.81 | -16.3047 | 623.271 | -0.718521 | 623.271 | -11.6218 | 620.413 | -12.7324 | 620.413 | 700.909 | 432.021 | 364.136
670.783 | 0.777456 | 694.943 | 2363.7 | 668.582 | -24.4484 | 672.615 | 19.839 | 672.615 | 22.2209 | 672.615 | -15.1738 | 624.083 | 7.3901 | 624.083 | -6.9988 | 621.225 | -11.6655 | 621.225 | 700.788 | 432.584 | 449.847
671.589 | -0.260635 | 695.747 | 2254.51 | 669.39 | -14.5951 | 673.423 | 23.967 | 673.423 | 16.6714 | 673.423 | -11.1948 | 624.895 | 18.3482 | 624.895 | -0.317467 | 622.035 | -10.3064 | 622.035 | 723.975 | 433.145 | 528.774
672.397 | -2.92674 | 696.551 | 2162.53 | 670.196 | -4.22711 | 674.229 | 26.1811 | 674.229 | 12.1182 | 674.229 | 8.42779 | 625.705 | 4.22143 | 625.705 | 2.97029 | 622.848 | 0.553392 | 622.848 | 768.362 | 433.706 | 577.409
673.203 | -4.97241 | 697.354 | 2097.61 | 671.002 | -10.0572 | 675.036 | 29.6145 | 675.036 | 10.036 | 675.036 | 19.7515 | 626.517 | -12.027 | 626.517 | 11.186 | 623.658 | -7.1786 | 623.658 | 806.013 | 434.268 | 639.634
674.008 | -6.54448 | 698.158 | 2052.66 | 671.81 | -8.20585 | 675.842 | 31.846 | 675.842 | 12.6936 | 675.842 | 29.173 | 627.326 | -16.8243 | 627.326 | 24.3661 | 624.47 | -5.05358 | 624.47 | 836.509 | 434.828 | 662.574
674.816 | -7.27045 | 698.961 | 2030.53 | 672.615 | 6.59084 | 676.647 | 31.046 | 676.647 | 23.8326 | 676.647 | 34.7527 | 628.138 | -10.386 | 628.138 | 22.1563 | 625.282 | -0.194794 | 625.282 | 852.357 | 435.391 | 651.14
675.621 | -5.8751 | 699.766 | 2029.07 | 673.423 | 14.6467 | 677.454 | 28.4101 | 677.454 | 29.0983 | 677.454 | 45.4464 | 628.95 | -14.5753 | 628.95 | 13.7994 | 626.092 | -2.06969 | 626.092 | 859.434 | 435.951 | 610.016
676.427 | -2.91594 | 700.57 | 2030.6 | 674.229 | 10.4124 | 678.26 | 29.6183 | 678.26 | 41.8547 | 678.26 | 50.6416 | 629.759 | -20.8173 | 629.759 | 6.63879 | 626.904 | 2.50355 | 626.904 | 870.73 | 436.512 | 458.83
677.234 | 1.0953 | 701.373 | 2033.66 | 675.036 | 14.8231 | 679.065 | 34.2276 | 679.065 | 51.2125 | 679.065 | 55.8991 | 630.571 | -35.6655 | 630.571 | 5.67187 | 627.713 | 8.15921 | 627.713 | 865.122 | 437.074 | 526.366
678.039 | 4.00933 | 702.176 | 2042.5 | 675.842 | 8.95817 | 679.872 | 41.8523 | 679.872 | 63.9003 | 679.872 | 72.2245 | 631.38 | -36.2754 | 631.38 | 2.84786 | 628.525 | 5.69108 | 628.525 | 838.523 | 437.634 | 623.076
678.844 | 11.1743 | 702.979 | 2056.92 | 676.647 | -0.619129 | 680.677 | 46.6738 | 680.677 | 65.773 | 680.677 | 89.7786 | 632.192 | -20.6926 | 632.192 | 8.34855 | 629.335 | 9.70428 | 629.335 | 821.768 | 438.195 | 657.704
679.65 | 18.015 | 703.782 | 2094.41 | 677.454 | -13.9964 | 681.484 | 50.6406 | 681.484 | 67.3181 | 681.484 | 115.218 | 633.001 | -22.2043 | 633.001 | 13.4405 | 630.146 | 9.30363 | 630.146 | 805.697 | 438.757 | 664.827
680.457 | 19.8979 | 704.585 | 2184.16 | 678.26 | 0.077991 | 682.289 | 51.6465 | 682.289 | 77.2112 | 682.289 | 135.965 | 633.812 | -10.8316 | 633.812 | -17.1806 | 630.956 | 0.272269 | 630.956 | 788.132 | 439.317 | 605.24
681.262 | 19.5 | 705.388 | 2327.05 | 679.065 | 0.440349 | 683.094 | 53.9648 | 683.094 | 92.0384 | 683.094 | 151.648 | 634.621 | 1.04237 | 634.621 | -7.17413 | 631.767 | -2.74482 | 631.767 | 766.051 | 439.878 | 607.514
682.067 | 18.4364 | 706.191 | 2527.05 | 679.872 | 5.41618 | 683.9 | 52.9924 | 683.9 | 105.5 | 683.9 | 165.733 | 635.432 | -5.66036 | 635.432 | 34.6589 | 632.578 | -4.00434 | 632.578 | 740.599 | 440.439 | 591.074
682.873 | 18.746 | 706.993 | 2833.09 | 680.677 | 8.23465 | 684.705 | 81.8279 | 684.705 | 127.058 | 684.705 | 172.265 | 636.241 | -17.1784 | 636.241 | 33.0477 | 633.388 | -7.98877 | 633.388 | 729.85 | 441 | 663.421
683.678 | 21.4045 | 707.798 | 3128.92 | 681.484 | 9.49811 | 685.51 | 101.245 | 685.51 | 138.702 | 685.51 | 187.041 | 637.052 | -28.0488 | 637.052 | 22.2206 | 634.199 | -2.13167 | 634.199 | 712.196 | 441.56 | 579.009
684.483 | 22.1565 | 708.6 | 3273.26 | 682.289 | 27.9556 | 686.316 | 116.895 | 686.316 | 162.306 | 686.316 | 209.587 | 637.861 | -30.5782 | 637.861 | 29.5462 | 635.008 | -0.276696 | 635.008 | 667.411 | 442.12 | 901.249
685.287 | 29.2121 | 709.403 | 3076.52 | 683.094 | 47.4269 | 687.121 | 139.464 | 687.121 | 192.869 | 687.121 | 238.992 | 638.672 | -15.3052 | 638.672 | 29.984 | 635.819 | -0.0531256 | 635.819 | 640.481 | 442.682 | 1109.08
686.094 | 32.7924 | 710.205 | 2758.12 | 683.9 | 60.5606 | 687.925 | 169.982 | 687.925 | 234.524 | 687.925 | 277.192 | 639.481 | -10.334 | 639.481 | 22.8773 | 636.628 | -0.728264 | 636.628 | 608.781 | 443.242 | 1206.45
686.898 | 35.6987 | 711.008 | 2537.43 | 684.705 | 64.9005 | 688.729 | 221.145 | 688.729 | 305.362 | 688.729 | 339.604 | 640.291 | -7.57232 | 640.291 | 18.5832 | 637.439 | 10.4348 | 637.439 | 599.447 | 443.802 | 1221.55
687.703 | 40.1454 | 711.81 | 2426.32 | 685.51 | 73.7843 | 689.536 | 284.287 | 689.536 | 404.175 | 689.536 | 413.847 | 641.1 | -7.2683 | 641.1 | 13.7652 | 638.247 | -1.6159 | 638.247 | 614.955 | 444.362 | 1120.88
688.507 | 47.3491 | 712.612 | 2426.04 | 686.316 | 79.588 | 690.34 | 381.703 | 690.34 | 529.158 | 690.34 | 488.976 | 641.91 | -9.37476 | 641.91 | 11.0169 | 639.056 | -14.2642 | 639.056 | 610.594 | 444.924 | 1041.73
689.312 | 68.2947 | 713.414 | 2536.19 | 687.121 | 86.504 | 691.144 | 512.902 | 691.144 | 659.157 | 691.144 | 577.732 | 642.719 | -5.12029 | 642.719 | 10.9246 | 639.867 | -11.9931 | 639.867 | 570.931 | 445.483 | 1011.83
690.118 | 108.998 | 714.216 | 2790 | 687.925 | 111.953 | 691.95 | 661.549 | 691.95 | 786.466 | 691.95 | 676.337 | 643.529 | -1.60133 | 643.529 | -15.8671 | 640.675 | -6.25997 | 640.675 | 526.971 | 446.043 | 1009.51
690.922 | 187.713 | 715.018 | 3173.61 | 688.729 | 160.691 | 692.754 | 803.883 | 692.754 | 884.193 | 692.754 | 745.591 | 644.337 | 0.205831 | 644.337 | -23.2612 | 641.486 | 3.20082 | 641.486 | 519.677 | 446.603 | 1130.31
691.726 | 299.985 | 715.82 | 3704.55 | 689.536 | 223.157 | 693.558 | 898.652 | 693.558 | 928.037 | 693.558 | 799.962 | 645.148 | -0.227547 | 645.148 | 12.0357 | 642.294 | 18.6272 | 642.294 | 496.596 | 447.165 | 1341.46
692.53 | 436.604 | 716.622 | 4366.96 | 690.34 | 312.335 | 694.362 | 919.208 | 694.362 | 900.642 | 694.362 | 806.912 | 645.956 | 2.92696 | 645.956 | 28.8158 | 643.105 | 24.3913 | 643.105 | 476.55 | 447.724 | 1503.12
693.334 | 562.496 | 717.424 | 5166.02 | 691.144 | 435.685 | 695.167 | 848.887 | 695.167 | 826.086 | 695.167 | 773.642 | 646.766 | 1.51541 | 646.766 | 33.6484 | 643.913 | 16.4822 | 643.913 | 482.611 | 448.284 | 1646.84
694.14 | 609.566 | 718.225 | 5899.79 | 691.95 | 603.148 | 695.971 | 727.299 | 695.971 | 728.038 | 695.971 | 734.646 | 647.574 | -8.13128 | 647.574 | 20.5897 | 644.723 | 8.63513 | 644.723 | 489.735 | 448.844 | 1736.94
694.943 | 523.308 | 719.027 | 5378.72 | 692.754 | 769.875 | 696.775 | 600.327 | 696.775 | 628.583 | 696.775 | 698.81 | 648.382 | -21.3309 | 648.382 | 0.942026 | 645.531 | 4.65292 | 645.531 | 489.54 | 449.404 | 1736.1
695.747 | 367.519 | 719.829 | 4219.2 | 693.558 | 881.753 | 697.578 | 498.421 | 697.578 | 554.031 | 697.578 | 675.56 | 649.191 | -27.6579 | 649.191 | -1.5697 | 646.34 | 9.87916 | 646.34 | 499.748 | 449.965 | 1740.17
696.551 | 230.338 | 720.63 | 3369.98 | 694.362 | 901.877 | 698.384 | 426.908 | 698.384 | 510.378 | 698.384 | 666.964 | 649.999 | -16.7611 | 649.999 | -0.520812 | 647.15 | 10.3086 | 647.15 | 492.623 | 450.524 | 1775.03
697.354 | 146.462 | 721.432 | 2824.09 | 695.167 | 792.361 | 699.187 | 396.823 | 699.187 | 505.724 | 699.187 | 676.944 | 650.809 | -6.24386 | 650.809 | -0.147321 | 647.958 | 9.33462 | 647.958 | 478.488 | 451.084 | 1809.58
698.158 | 98.8958 | 722.233 | 2539.11 | 695.971 | 653.885 | 699.99 | 391.339 | 699.99 | 537.754 | 699.99 | 710.585 | 651.617 | -9.67596 | 651.617 | 1.15471 | 648.767 | -1.35249 | 648.767 | 474.786 | 451.643 | 1851.07
698.961 | 84.8336 | 723.032 | 2354.39 | 696.775 | 535.69 | 700.794 | 412.595 | 700.794 | 602.66 | 700.794 | 777.602 | 652.426 | -11.4057 | 652.426 | -2.62688 | 649.575 | -6.09174 | 649.575 | 503.948 | 452.203 | 1897.55
699.766 | 82.451 | 723.833 | 2284.61 | 697.578 | 448.789 | 701.597 | 465.226 | 701.597 | 710.97 | 701.597 | 905.177 | 653.234 | -18.2954 | 653.234 | 1.54376 | 650.383 | -0.610945 | 650.383 | 490.062 | 452.762 | 1960.74
700.57 | 81.2775 | 724.635 | 2326.66 | 698.384 | 372.586 | 702.402 | 561.442 | 702.402 | 881.332 | 702.402 | 1081.36 | 654.041 | -26.8563 | 654.041 | -9.2304 | 651.193 | 8.56872 | 651.193 | 480.663 | 453.323 | 2005.23
701.373 | 84.7585 | 725.436 | 2487.07 | 699.187 | 314.567 | 703.205 | 693.132 | 703.205 | 1122.46 | 703.205 | 1318.62 | 654.85 | -29.5047 | 654.85 | -2.17351 | 652 | 13.6068 | 652 | 460.66 | 453.882 | 1948.17
702.176 | 97.0497 | 726.237 | 2760.4 | 699.99 | 298.802 | 704.008 | 897.551 | 704.008 | 1447.79 | 704.008 | 1643.96 | 655.658 | -20.3272 | 655.658 | -2.48682 | 652.81 | 17.164 | 652.81 | 438.384 | 454.442 | 1975.74
702.979 | 114.649 | 727.037 | 3140.13 | 700.794 | 312.247 | 704.811 | 1209.22 | 704.811 | 1859.53 | 704.811 | 2033.29 | 656.465 | -20.0289 | 656.465 | -11.8085 | 653.617 | -3.99106 | 653.617 | 455.321 | 455.001 | 2066.34
703.782 | 142.702 | 727.838 | 3558.63 | 701.597 | 339.833 | 705.613 | 1615.91 | 705.613 | 2335.75 | 705.613 | 2432.61 | 657.274 | -18.0178 | 657.274 | -0.133834 | 654.425 | 2.39287 | 654.425 | 458.139 | 455.56 | 2085.12
704.585 | 201.023 | 728.639 | 3711.63 | 702.402 | 396.86 | 706.416 | 2140.35 | 706.416 | 2773.8 | 706.416 | 2814.14 | 658.081 | -17.3965 | 658.081 | 12.1716 | 655.234 | -16.3096 | 655.234 | 455.33 | 456.119 | 2068.5
705.388 | 300.671 | 729.44 | 3232.75 | 703.205 | 505.531 | 707.221 | 2676.22 | 707.221 | 3028.38 | 707.221 | 3090.47 | 658.888 | -22.1155 | 658.888 | 24.0144 | 656.041 | -17.4938 | 656.041 | 456.182 | 456.679 | 1971
706.191 | 440.854 | 730.24 | 2663.97 | 704.008 | 679.353 | 708.023 | 3050.55 | 708.023 | 3010.36 | 708.023 | 3229.38 | 659.697 | -20.3452 | 659.697 | 34.4659 | 656.848 | -18.9858 | 656.848 | 457.789 | 457.238 | 1872.59
706.993 | 707.602 | 731.041 | 2393.87 | 704.811 | 967.057 | 708.826 | 2875.48 | 708.826 | 2713.21 | 708.826 | 3194.36 | 660.504 | -16.9414 | 660.504 | 29.1208 | 657.657 | -7.36233 | 657.657 | 446.398 | 457.797 | 1889.55
707.798 | 1097.56 | 731.839 | 2218.44 | 705.613 | 1355.9 | 709.628 | 2299.22 | 709.628 | 2323.58 | 709.628 | 3048.76 | 661.31 | -12.9485 | 661.31 | 38.3803 | 658.464 | -0.615372 | 658.464 | 450.36 | 458.356 | 1995.16
708.6 | 1408.81 | 732.64 | 2101.04 | 706.416 | 1889.18 | 710.431 | 1781.2 | 710.431 | 1999.17 | 710.431 | 2843.01 | 662.119 | -10.3671 | 662.119 | 38.8399 | 659.271 | 4.64628 | 659.271 | 449.345 | 458.915 | 1962.54
709.403 | 1309.14 | 733.44 | 2040.51 | 707.221 | 2536.69 | 711.233 | 1425.96 | 711.233 | 1761.04 | 711.233 | 2640.7 | 662.926 | -7.0162 | 662.926 | 32.061 | 660.08 | 3.4421 | 660.08 | 440.428 | 459.475 | 1986.34
710.205 | 845.379 | 734.241 | 1999.21 | 708.023 | 3102.15 | 712.035 | 1247.87 | 712.035 | 1629.54 | 712.035 | 2479.81 | 663.732 | -1.55506 | 663.732 | 30.9426 | 660.887 | -3.40225 | 660.887 | 425.865 | 460.034 | 2047.54
711.008 | 570.589 | 735.041 | 1982.71 | 708.826 | 3089.76 | 712.838 | 1221.25 | 712.838 | 1612.39 | 712.838 | 2409.65 | 664.541 | -0.0925296 | 664.541 | 31.2113 | 661.694 | 3.39561 | 661.694 | 413.112 | 460.593 | 2074.61
711.81 | 467.402 | 735.841 | 1979.51 | 709.628 | 2370.72 | 713.64 | 1326.28 | 713.64 | 1719.96 | 713.64 | 2445.14 | 665.347 | 0.39089 | 665.347 | 26.7253 | 662.5 | 24.544 | 662.5 | 424.781 | 461.152 | 2028.69
712.612 | 515.817 | 736.639 | 1973.89 | 710.431 | 1719.58 | 714.444 | 1545.37 | 714.444 | 1951.65 | 714.444 | 2597.43 | 666.153 | -1.8893 | 666.153 | 39.5744 | 663.309 | 20.4866 | 663.309 | 413.053 | 461.71 | 1788.6
713.414 | 710.606 | 737.439 | 1963.99 | 711.233 | 1294.63 | 715.246 | 1907.21 | 715.246 | 2307.66 | 715.246 | 2840.49 | 666.96 | -1.30391 | 666.96 | 58.4564 | 664.115 | 4.53339 | 664.115 | 391.714 | 462.269 | 1905.5
714.216 | 1046.84 | 738.239 | 1955.54 | 712.035 | 1101.69 | 716.048 | 2387.83 | 716.048 | 2757.57 | 716.048 | 3147.55 | 667.768 | -4.13268 | 667.768 | 76.8674 | 664.922 | 9.64673 | 664.922 | 386.261 | 462.828 | 1923.92
715.018 | 1526.74 | 739.039 | 1946.48 | 712.838 | 1096.93 | 716.849 | 2961.69 | 716.849 | 3278.47 | 716.849 | 3504.73 | 668.574 | -5.29968 | 668.574 | 84.4763 | 665.73 | 15.8447 | 665.73 | 417.178 | 463.387 | 2012.71
715.82 | 2148.9 | 739.839 | 1943.27 | 713.64 | 1220.82 | 717.651 | 3548.36 | 717.651 | 3776.3 | 717.651 | 3835.31 | 669.38 | 4.85781 | 669.38 | 92.1754 | 666.536 | 29.9806 | 666.536 | 463.766 | 463.945 | 2084.89
716.622 | 2945.6 | 740.636 | 1942.03 | 714.444 | 1477.3 | 718.453 | 3968.47 | 718.453 | 4038.7 | 718.453 | 3993.13 | 670.186 | 20.6747 | 670.186 | 97.8483 | 667.343 | 45.2409 | 667.343 | 534.141 | 464.504 | 2091.57
717.424 | 3925.58 | 741.436 | 1939.14 | 715.246 | 1872.74 | 719.254 | 3981.03 | 719.254 | 3934.94 | 719.254 | 3927.84 | 670.994 | 44.8023 | 670.994 | 107.478 | 668.149 | 53.5927 | 668.149 | 558.338 | 465.062 | 2004.76
718.225 | 4003.86 | 742.235 | 1937.38 | 716.048 | 2396.21 | 720.056 | 3441.28 | 720.056 | 3504.38 | 720.056 | 3642.32 | 671.8 | 58.4957 | 671.8 | 108.412 | 668.957 | 37.2455 | 668.957 | 562.603 | 465.621 | 1864.76
719.027 | 2759.14 | 743.035 | 1922.85 | 716.849 | 3029.95 | 720.857 | 2745.47 | 720.857 | 3004.86 | 720.857 | 3298.43 | 672.605 | 72.259 | 672.605 | 115.102 | 669.763 | 30.4565 | 669.763 | 562.232 | 466.179 | 1743.4
719.829 | 1488.51 | 743.834 | 1919.44 | 717.651 | 3639.09 | 721.659 | 2155.88 | 721.659 | 2611.79 | 721.659 | 2920.78 | 673.411 | 79.1516 | 673.411 | 127.314 | 670.569 | 72.1136 | 670.569 | 571.005 | 466.738 | 1599.12
720.63 | 846.967 | 744.632 | 1914.41 | 718.453 | 3991.45 | 722.46 | 1836.25 | 722.46 | 2340.75 | 722.46 | 2652.92 | 674.219 | 87.7058 | 674.219 | 146.522 | 671.375 | 85.9263 | 671.375 | 582.638 | 467.296 | 1608.36
721.432 | 503.8 | 745.431 | 1911.01 | 719.254 | 3676.11 | 723.261 | 1817.33 | 723.261 | 2232.96 | 723.261 | 2405.73 | 675.024 | 106.714 | 675.024 | 166.281 | 672.18 | 94.5127 | 672.18 | 592.164 | 467.853 | 1666.5
722.233 | 365.131 | 746.23 | 1906.32 | 720.056 | 2760.68 | 724.063 | 2072.04 | 724.063 | 2174.83 | 724.063 | 2150.34 | 675.83 | 109.315 | 675.83 | 180.015 | 672.988 | 108.73 | 672.988 | 620.826 | 468.411 | 1602.99
723.032 | 259.574 | 747.029 | 1900.68 | 720.857 | 1992.35 | 724.864 | 2432.61 | 724.864 | 1969.68 | 724.864 | 1864.01 | 676.635 | 106.216 | 676.635 | 188.711 | 673.794 | 130.589 | 673.794 | 648.061 | 468.97 | 1445.24
723.833 | 214.59 | 747.826 | 1894.03 | 721.659 | 1529.47 | 725.665 | 2650.23 | 725.665 | 1696.56 | 725.665 | 1570.15 | 677.44 | 116.639 | 677.44 | 200.468 | 674.599 | 140.756 | 674.599 | 658.782 | 469.528 | 1307
724.635 | 210.527 | 748.625 | 1894.76 | 722.46 | 1184.28 | 726.466 | 2479.33 | 726.466 | 1378 | 726.466 | 1297.77 | 678.248 | 132.859 | 678.248 | 210.137 | 675.405 | 151.572 | 675.405 | 717.865 | 470.086 | 1237.37
725.436 | 260.716 | 749.424 | 1893.07 | 723.261 | 1088.59 | 727.267 | 1977.23 | 727.267 | 1074.87 | 727.267 | 1038.15 | 679.053 | 168.683 | 679.053 | 226.424 | 676.21 | 145.52 | 676.21 | 753.699 | 470.644 | 1308.97
726.237 | 361.295 | 750.223 | 1889.35 | 724.063 | 1216.83 | 728.067 | 1411.11 | 728.067 | 808.916 | 728.067 | 834.642 | 679.858 | 187.021 | 679.858 | 241.378 | 677.018 | 140.539 | 677.018 | 769.645 | 471.202 | 1356.03
727.037 | 607.123 | 751.02 | 1889.58 | 724.864 | 1528.5 | 728.868 | 985.96 | 728.868 | 606.426 | 728.868 | 673.036 | 680.663 | 203.393 | 680.663 | 246.309 | 677.823 | 154.244 | 677.823 | 789.852 | 471.76 | 1405.06
727.838 | 1085.22 | 751.819 | 1898.69 | 725.665 | 1987.05 | 729.669 | 724.716 | 729.669 | 451.124 | 729.669 | 550.804 | 681.468 | 211.049 | 681.468 | 255.288 | 678.628 | 176.317 | 678.628 | 817.79 | 472.318 | 1401.41
728.639 | 1817.37 | 752.617 | 1900.46 | 726.466 | 2509.36 | 730.469 | 521.639 | 730.469 | 371.76 | 730.469 | 481.322 | 682.273 | 220.192 | 682.273 | 266.064 | 679.433 | 192.308 | 679.433 | 841.913 | 472.876 | 1373.08
729.44 | 2262.92 | 753.414 | 1906.38 | 727.267 | 2645.97 | 731.27 | 405.559 | 731.27 | 303.087 | 731.27 | 423.138 | 683.08 | 218.844 | 683.08 | 274.693 | 680.238 | 209.39 | 680.238 | 873.729 | 473.434 | 1314.81
730.24 | 1747.03 | 754.213 | 1886.73 | 728.067 | 2051.7 | 732.07 | 313.135 | 732.07 | 254.045 | 732.07 | 372.914 | 683.884 | 216.588 | 683.884 | 287.323 | 681.043 | 236.425 | 681.043 | 913.734 | 473.991 | 1220.47
731.041 | 963.067 | 755.011 | 1886.8 | 728.868 | 1473.71 | 732.871 | 261.982 | 732.871 | 234.914 | 732.871 | 338.224 | 684.689 | 233.799 | 684.689 | 299.021 | 681.848 | 244.225 | 681.848 | 914.881 | 474.548 | 1252.69
731.839 | 504.569 | 755.807 | 1902.24 | 729.669 | 1037.72 | 733.671 | 230.513 | 733.671 | 208.277 | 733.671 | 299.897 | 685.494 | 254.941 | 685.494 | 309.819 | 682.655 | 260.65 | 682.655 | 935.815 | 475.106 | 1217.74
732.64 | 302.875 | 756.606 | 1899.54 | 730.469 | 715.278 | 734.471 | 208.86 | 734.471 | 177.933 | 734.471 | 259.104 | 686.298 | 268.868 | 686.298 | 326.142 | 683.46 | 274.777 | 683.46 | 991.913 | 475.664 | 1184.74
733.44 | 192.859 | 757.404 | 1891.27 | 731.27 | 505.016 | 735.272 | 192.916 | 735.272 | 161.547 | 735.272 | 226.284 | 687.103 | 282.96 | 687.103 | 341.81 | 684.265 | 302.438 | 684.265 | 1021.53 | 476.222 | 1148.85
734.241 | 130.809 | 758.2 | 1888.22 | 732.07 | 341.13 | 736.072 | 166.163 | 736.072 | 158.185 | 736.072 | 209.425 | 687.907 | 296.825 | 687.907 | 362.349 | 685.069 | 339.433 | 685.069 | 1056.63 | 476.779 | 1051.27
735.041 | 99.2384 | 758.998 | 1888.24 | 732.871 | 262.094 | 736.87 | 156.042 | 736.87 | 150.601 | 736.87 | 190.91 | 688.711 | 312.866 | 688.711 | 393.126 | 685.874 | 375.955 | 685.874 | 1109.46 | 477.336 | 800.216
735.841 | 81.1027 | 759.796 | 1892.51 | 733.671 | 209.177 | 737.67 | 139.812 | 737.67 | 139.513 | 737.67 | 167.493 | 689.516 | 315.808 | 689.516 | 433.399 | 686.678 | 402.38 | 686.678 | 1162.95 | 477.893 | 683.215
736.639 | 66.8707 | 760.592 | 1904.07 | 734.471 | 189.189 | 738.47 | 130.758 | 738.47 | 116.989 | 738.47 | 160.217 | 690.322 | 343.733 | 690.322 | 471.289 | 687.483 | 428.824 | 687.483 | 1234.08 | 478.451 | 707.902
737.439 | 57.039 | 761.39 | 1905.35 | 735.272 | 185.027 | 739.269 | 120.531 | 739.269 | 102.044 | 739.269 | 159.222 | 691.126 | 391.493 | 691.126 | 508.532 | 688.287 | 458.136 | 688.287 | 1317.85 | 479.008 | 699.178
738.239 | 51.1423 | 762.186 | 1898.7 | 736.072 | 166.313 | 740.069 | 111.823 | 740.069 | 94.1397 | 740.069 | 152.821 | 691.93 | 440.982 | 691.93 | 544.519 | 689.091 | 494.212 | 689.091 | 1412.58 | 479.566 | 744.452
739.039 | 44.8451 | 762.983 | 1893.4 | 736.87 | 145.744 | 740.869 | 101.905 | 740.869 | 91.5069 | 740.869 | 140.495 | 692.734 | 501.574 | 692.734 | 611.765 | 689.896 | 537.614 | 689.896 | 1487.21 | 480.122 | 833.085
739.839 | 38.9662 | 763.781 | 1890.46 | 737.67 | 120.714 | 741.669 | 95.5889 | 741.669 | 84.5438 | 741.669 | 128.113 | 693.538 | 546.965 | 693.538 | 665.99 | 690.7 | 586.901 | 690.7 | 1596.5 | 480.679 | 860.717
740.636 | 31.9272 | 764.577 | 1893.83 | 738.47 | 105.861 | 742.468 | 82.1418 | 742.468 | 74.4659 | 742.468 | 110.9 | 694.342 | 574.196 | 694.342 | 729.82 | 691.504 | 636.987 | 691.504 | 1674.28 | 481.237 | 878.659
741.436 | 26.1767 | 765.374 | 1894.12 | 739.269 | 101.849 | 743.266 | 60.6729 | 743.266 | 63.7155 | 743.266 | 105.771 | 695.145 | 628.406 | 695.145 | 786.493 | 692.31 | 693.575 | 692.31 | 1762.77 | 481.794 | 951.319
742.235 | 24.1844 | 766.17 | 1898.66 | 740.069 | 97.3412 | 744.065 | 39.2239 | 744.065 | 49.8637 | 744.065 | 95.8573 | 695.949 | 703.231 | 695.949 | 852.194 | 693.114 | 741.973 | 693.114 | 1886.1 | 482.351 | 975.7
743.035 | 25.6287 | 766.967 | 1904.94 | 740.869 | 102.845 | 744.864 | 23.3741 | 744.864 | 42.7463 | 744.864 | 83.2301 | 696.753 | 765.161 | 696.753 | 925.831 | 693.918 | 817.767 | 693.918 | 2018.45 | 482.907 | 841.536
743.834 | 27.6299 | 767.764 | 1905.76 | 741.669 | 107.223 | 745.664 | 24.0042 | 745.664 | 38.2331 | 745.664 | 73.9874 | 697.556 | 858.815 | 697.556 | 1014.25 | 694.721 | 897.936 | 694.721 | 2160.22 | 483.464 | 729.534
744.632 | 23.8742 | 768.56 | 1907.5 | 742.468 | 100.852 | 746.463 | 29.1668 | 746.463 | 30.6871 | 746.463 | 46.8206 | 698.36 | 943.697 | 698.36 | 1113.19 | 695.525 | 973.567 | 695.525 | 2305.04 | 484.021 | 731.769
745.431 | 20.8222 | 769.357 | 1907.46 | 743.266 | 91.6646 | 747.262 | 31.6922 | 747.262 | 25.4729 | 747.262 | 43.5775 | 699.163 | 1037.96 | 699.163 | 1227.93 | 696.329 | 1067.19 | 696.329 | 2438.78 | 484.577 | 792.757
746.23 | 15.9903 | 770.152 | 1910.17 | 744.065 | 76.3028 | 748.059 | 31.7952 | 748.059 | 20.6549 | 748.059 | 29.1688 | 699.966 | 1139.13 | 699.966 | 1345.73 | 697.132 | 1183.41 | 697.132 | 2573.44 | 485.134 | 865.527
747.029 | 21.7719 | 770.949 | 1907.78 | 744.864 | 68.3705 | 748.858 | 26.6612 | 748.858 | 18.7556 | 748.858 | 33.2372 | 700.77 | 1254.84 | 700.77 | 1471.87 | 697.936 | 1306.08 | 697.936 | 2692.68 | 485.691 | 954.238
747.826 | 21.6537 | 771.744 | 1895.8 | 745.664 | 58.7632 | 749.657 | 22.9784 | 749.657 | 16.7533 | 749.657 | 28.1543 | 701.573 | 1400.19 | 701.573 | 1613.84 | 698.739 | 1429.24 | 698.739 | 2793.47 | 486.248 | 1012.91
748.625 | 18.8808 | 772.541 | 1901.03 | 746.463 | 47.3321 | 750.456 | 23.2848 | 750.456 | 14.6749 | 750.456 | 21.3751 | 702.376 | 1580.2 | 702.376 | 1782.54 | 699.543 | 1557.52 | 699.543 | 2890.9 | 486.804 | 1102.28
749.424 | 15.5777 | 773.336 | 1897.17 | 747.262 | 29.4998 | 751.255 | 27.0854 | 751.255 | 18.8222 | 751.255 | 17.631 | 703.179 | 1770.05 | 703.179 | 1991.69 | 700.346 | 1693.45 | 700.346 | 2958.57 | 487.361 | 1108.27
750.223 | 16.3584 | 774.132 | 1895.93 | 748.059 | 27.586 | 752.051 | 22.7266 | 752.051 | 15.7912 | 752.051 | 14.7123 | 703.982 | 1999.87 | 703.982 | 2255.27 | 701.149 | 1848.39 | 701.149 | 3012.45 | 487.917 | 1026.18
751.02 | 16.7849 | 774.927 | 1892.24 | 748.858 | 16.6433 | 752.85 | 21.0893 | 752.85 | 12.524 | 752.85 | 6.00381 | 704.785 | 2289.28 | 704.785 | 2564.33 | 701.952 | 2020.12 | 701.952 | 3093.85 | 488.473 | 977.252
751.819 | 12.5677 | 775.724 | 1887.18 | 749.657 | 9.74168 | 753.648 | 16.3844 | 753.648 | 4.31121 | 753.648 | 2.24104 | 705.587 | 2630.75 | 705.587 | 2904.71 | 702.755 | 2205.83 | 702.755 | 3216.73 | 489.03 | 975.516
752.617 | 10.1018 | 776.518 | 1886.56 | 750.456 | 33.7749 | 754.447 | 29.4359 | 754.447 | 6.12485 | 754.447 | 6.22417 | 706.39 | 2998.26 | 706.39 | 3246.23 | 703.558 | 2438.55 | 703.558 | 3332.61 | 489.586 | 949.229
753.414 | 7.75485 | 777.315 | 1884.45 | 751.255 | 41.1901 | 755.245 | 29.7448 | 755.245 | 10.0474 | 755.245 | 9.35497 | 707.193 | 3356.03 | 707.193 | 3580.52 | 704.359 | 2723.68 | 704.359 | 3414.88 | 490.142 | 935.61
754.213 | 4.65329 | 778.109 | 1891.12 | 752.051 | 38.1904 | 756.042 | 26.8857 | 756.042 | 10.9904 | 756.042 | 16.2756 | 707.996 | 3686.76 | 707.996 | 3838.72 | 705.162 | 3017.85 | 705.162 | 3489.08 | 490.698 | 963.955
755.011 | 4.28904 | 778.905 | 1895.87 | 752.85 | 27.5752 | 756.84 | 17.2949 | 756.84 | 16.4733 | 756.84 | 18.421 | 708.798 | 3907.73 | 708.798 | 3988.34 | 705.965 | 3326.81 | 705.965 | 3578.08 | 491.255 | 1004.81
755.807 | 5.98189 | 779.7 | 1903.89 | 753.648 | 16.9552 | 757.638 | 14.1865 | 757.638 | 14.953 | 757.638 | 12.8038 | 709.601 | 3997.02 | 709.601 | 3996.11 | 706.768 | 3614.64 | 706.768 | 3689.56 | 491.81 | 1041.1
756.606 | 0.673201 | 780.496 | 1914.08 | 754.447 | 14.7679 | 758.434 | 0.659893 | 758.434 | 23.6097 | 758.434 | -1.27851 | 710.403 | 3949.05 | 710.403 | 3856.81 | 707.57 | 3830.94 | 707.57 | 3780.97 | 492.367 | 1069.47
757.404 | 0.172273 | 781.29 | 1914.54 | 755.245 | 27.6304 | 759.232 | -11.1661 | 759.232 | 24.2822 | 759.232 | -5.72316 | 711.205 | 3750.51 | 711.205 | 3626.76 | 708.373 | 3964.18 | 708.373 | 3857.36 | 492.922 | 958.279
758.2 | 1.28283 | 782.086 | 1912.75 | 756.042 | 33.5241 | 760.03 | -5.41807 | 760.03 | 20.794 | 760.03 | -6.08281 | 712.005 | 3479.61 | 712.005 | 3354.04 | 709.175 | 3989.76 | 709.175 | 3907 | 493.478 | 837.777
758.998 | 1.88357 | 782.88 | 1908.57 | 756.84 | 39.1071 | 760.828 | -0.409332 | 760.828 | 14.3929 | 760.828 | 12.8579 | 712.808 | 3163.31 | 712.808 | 3052.14 | 709.978 | 3909 | 709.978 | 3968.88 | 494.035 | 895.921
759.796 | 2.70107 | 783.676 | 1902.34 | 757.638 | 49.0671 | 761.624 | 3.05014 | 761.624 | 3.68062 | 761.624 | 7.96836 | 713.61 | 2882.48 | 713.61 | 2767.44 | 710.78 | 3749.81 | 710.78 | 3987.94 | 494.59 | 968.973
760.592 | 4.65965 | 784.47 | 1890.53 | 758.434 | 41.9436 | 762.422 | 7.11865 | 762.422 | 4.93607 | 762.422 | 4.53612 | 714.412 | 2618.83 | 714.412 | 2512.25 | 711.582 | 3536.81 | 711.582 | 3947.17 | 495.146 | 1080.03
761.39 | 4.71559 | 785.266 | 1888.34 | 759.232 | 28.6191 | 763.22 | 7.52551 | 763.22 | 5.79527 | 763.22 | -2.451 | 715.214 | 2373.28 | 715.214 | 2318.4 | 712.385 | 3297.51 | 712.385 | 3919.96 | 495.701 | 1193.47
762.186 | 2.78498 | 786.059 | 1905.39 | 760.03 | 15.1855 | 764.015 | 3.67158 | 764.015 | 0.245756 | 764.015 | -22.2898 | 716.016 | 2145.45 | 716.016 | 2125.92 | 713.185 | 3049.83 | 713.185 | 3857.33 | 496.257 | 1279.75
762.983 | 2.22875 | 786.853 | 1913.46 | 760.828 | 8.05947 | 764.813 | -3.52646 | 764.813 | -2.1375 | 764.813 | -12.1469 | 716.818 | 1919.19 | 716.818 | 1952.03 | 713.987 | 2813.68 | 713.987 | 3789.07 | 496.813 | 1291.25
763.781 | 0.212322 | 787.648 | 1908.92 | 761.624 | -3.21083 | 765.61 | -4.50265 | 765.61 | -6.96689 | 765.61 | -15.3214 | 717.619 | 1718.45 | 717.619 | 1806.8 | 714.789 | 2609.25 | 714.789 | 3707.45 | 497.368 | 1305.55
764.577 | -3.29672 | 788.442 | 1913.16 | 762.422 | -11.6171 | 766.406 | 2.2476 | 766.406 | -5.8467 | 766.406 | -14.5397 | 718.419 | 1557.42 | 718.419 | 1667.5 | 715.591 | 2416.71 | 715.591 | 3600.05 | 497.924 | 1300.09
765.374 | -3.74425 | 789.237 | 1908.77 | 763.22 | -14.4631 | 767.203 | 9.32285 | 767.203 | -3.16053 | 767.203 | -10.4048 | 719.221 | 1458.81 | 719.221 | 1534.35 | 716.393 | 2245.06 | 716.393 | 3475.99 | 498.479 | 1199.78
766.17 | -2.53833 | 790.031 | 1901.65 | 764.015 | -27.3916 | 768 | 8.73614 | 768 | -2.93574 | 768 | -4.11411 | 720.022 | 1348.44 | 720.022 | 1412.44 | 717.194 | 2089.65 | 717.194 | 3349.39 | 499.035 | 1115.71
766.967 | -2.96488 | 790.824 | 1905.56 | 764.813 | -38.4808 | 768.796 | 6.0854 | 768.796 | -2.8119 | 768.796 | 7.98499 | 720.824 | 1250.37 | 720.824 | 1301.61 | 717.996 | 1939.64 | 717.996 | 3217.85 | 499.59 | 1116.95
767.764 | -5.34111 | 791.619 | 1911.49 | 765.61 | -44.7248 | 769.593 | 3.22132 | 769.593 | -2.46137 | 769.593 | 8.486 | 721.625 | 1160.42 | 721.625 | 1197.25 | 718.796 | 1790.27 | 718.796 | 3043.8 | 500.146 | 1130.61
768.56 | -4.96097 | 792.412 | 1913.03 | 766.406 | -44.3901 | 770.39 | 6.3372 | 770.39 | -5.17992 | 770.39 | 3.56736 | 722.426 | 1089.08 | 722.426 | 1100.29 | 719.597 | 1652.72 | 719.597 | 2847.46 | 500.7 | 1145.18
769.357 | -4.13583 | 793.206 | 1906.07 | 767.203 | -34.5428 | 771.185 | 3.9606 | 771.185 | -6.12294 | 771.185 | 0.852342 | 723.227 | 1014.14 | 723.227 | 1015.8 | 720.399 | 1535.2 | 720.399 | 2674.43 | 501.256 | 1131.64
770.152 | -6.24571 | 794 | 1907.68 | 768 | -22.4758 | 771.982 | 3.6505 | 771.982 | -2.89763 | 771.982 | 0.00623665 | 724.027 | 930.65 | 724.027 | 936.771 | 721.2 | 1424.57 | 721.2 | 2525.95 | 501.81 | 1222.7
770.949 | -10.9448 | 794.793 | 1905.46 | 768.796 | -9.44411 | 772.779 | 3.42722 | 772.779 | 0.689641 | 772.779 | -7.79997 | 724.828 | 845.27 | 724.828 | 860.622 | 722.002 | 1317.56 | 722.002 | 2369.63 | 502.366 | 1210.94
771.744 | -12.2467 | 795.586 | 1898.79 | 769.593 | 6.48405 | 773.574 | 8.14447 | 773.574 | 6.95356 | 773.574 | -18.4043 | 725.629 | 771.892 | 725.629 | 798.262 | 722.801 | 1216.77 | 722.801 | 2224.69 | 502.921 | 1160.99
772.541 | -10.8113 | 796.381 | 1891.63 | 770.39 | 14.0984 | 774.37 | 2.17318 | 774.37 | -3.25198 | 774.37 | -24.3957 | 726.43 | 705.502 | 726.43 | 732.84 | 723.602 | 1129.41 | 723.602 | 2085.9 | 503.476 | 1120.23
773.336 | -8.44966 | 797.174 | 1896.48 | 771.185 | 22.5214 | 775.165 | 1.38429 | 775.165 | 6.43347 | 775.165 | -19.9864 | 727.229 | 636.474 | 727.229 | 664.909 | 724.403 | 1034.57 | 724.403 | 1915.98 | 504.031 | 1075.07
774.132 | -5.60111 | 797.966 | 1897.27 | 771.982 | 20.5836 | 775.961 | 2.55522 | 775.961 | 3.04432 | 775.961 | -17.2734 | 728.03 | 575.777 | 728.03 | 603.343 | 725.204 | 949.515 | 725.204 | 1754.64 | 504.586 | 1061.16
774.927 | -3.03608 | 798.761 | 1901.88 | 772.779 | 8.81178 | 776.756 | 1.70927 | 776.756 | -10.3579 | 776.756 | -11.3944 | 728.83 | 518.038 | 728.83 | 546.381 | 726.005 | 869.775 | 726.005 | 1613.17 | 505.14 | 1023.04
775.724 | 0.311491 | 799.554 | 1900.32 | 773.574 | -20.2861 | 777.552 | 5.23821 | 777.552 | -24.3298 | 777.552 | -4.12866 | 729.631 | 459.245 | 729.631 | 494.231 | 726.804 | 798.306 | 726.804 | 1493.09 | 505.696 | 929.535
776.518 | 1.35594 | 800.346 | 1897.93 | 774.37 | -26.5121 | 778.349 | 6.6411 | 778.349 | -23.7107 | 778.349 | -2.16827 | 730.432 | 403.269 | 730.432 | 454.249 | 727.605 | 740.126 | 727.605 | 1378.11 | 506.25 | 982.47
777.315 | 2.53642 | 801.14 | 1896.24 | 775.165 | -28.7391 | 779.143 | 8.04895 | 779.143 | -7.9823 | 779.143 | -2.29717 | 731.23 | 338.966 | 731.23 | 409.421 | 728.406 | 684.256 | 728.406 | 1262.75 | 506.804 | 1051.23
778.109 | 0.453887 | 801.933 | 1896.51 | 775.961 | -19.5074 | 779.939 | 3.45079 | 779.939 | 2.37755 | 779.939 | -5.55893 | 732.031 | 280.806 | 732.031 | 387.681 | 729.207 | 625.09 | 729.207 | 1161.58 | 507.36 | 1096.91
778.905 | -2.31139 | 802.725 | 1897.26 | 776.756 | -22.0559 | 780.734 | -4.94299 | 780.734 | -0.491512 | 780.734 | -19.4708 | 732.831 | 233.902 | 732.831 | 360.171 | 730.005 | 570.445 | 730.005 | 1076.7 | 507.914 | 1121.73
779.7 | 1.16968 | 803.517 | 1897.89 | 777.552 | -25.1731 | 781.53 | 0.160012 | 781.53 | -10.0226 | 781.53 | -15.2985 | 733.631 | 202.714 | 733.631 | 331.469 | 730.806 | 505.243 | 730.806 | 970.265 | 508.469 | 1161.99
780.496 | 6.42243 | 804.311 | 1896.8 | 778.349 | -27.8968 | 782.324 | -6.56544 | 782.324 | -19.6452 | 782.324 | -2.35953 | 734.43 | 165.319 | 734.43 | 304.905 | 731.607 | 477.391 | 731.607 | 885.312 | 509.023 | 1210.64
781.29 | 11.2327 | 805.103 | 1896.33 | 779.143 | -18.6818 | 783.12 | -13.5117 | 783.12 | -14.8635 | 783.12 | 9.51089 | 735.23 | 147.622 | 735.23 | 275.721 | 732.407 | 435.103 | 732.407 | 820.176 | 509.578 | 1105.29
782.086 | 13.8048 | 805.895 | 1893.88 | 779.939 | -8.6858 | 783.914 | -20.0796 | 783.914 | -4.14356 | 783.914 | 22.8781 | 736.03 | 143.115 | 736.03 | 248.479 | 733.205 | 391.731 | 733.205 | 775.549 | 510.132 | 1015.88
782.88 | 10.6091 | 806.689 | 1895.9 | 780.734 | -0.304765 | 784.709 | -23.4336 | 784.709 | 0.0609627 | 784.709 | 24.8094 | 736.828 | 136.959 | 736.828 | 221.036 | 734.006 | 339.369 | 734.006 | 700.822 | 510.686 | 1152.85
783.676 | 12.4151 | 807.481 | 1903.11 | 781.53 | 11.0639 | 785.503 | -20.8511 | 785.503 | 10.939 | 785.503 | 25.3873 | 737.628 | 134.589 | 737.628 | 193.211 | 734.806 | 305.908 | 734.806 | 589.497 | 511.241 | 1259.06
784.47 | 16.6107 | 808.273 | 1905.33 | 782.324 | 22.5394 | 786.299 | -22.3173 | 786.299 | 22.5714 | 786.299 | 17.8472 | 738.428 | 135.543 | 738.428 | 164.961 | 735.604 | 282.786 | 735.604 | 506.575 | 511.795 | 1336.82
785.266 | 15.1988 | 809.064 | 1905.2 | 783.12 | 16.2053 | 787.092 | -13.7722 | 787.092 | 23.242 | 787.092 | 6.07242 | 739.226 | 145.093 | 739.226 | 146.589 | 736.404 | 261.81 | 736.404 | 461.385 | 512.348 | 1410.46
786.059 | 12.9663 | 809.856 | 1916.43 | 783.914 | 13.0137 | 787.888 | -6.55055 | 787.888 | 24.9718 | 787.888 | -8.97246 | 740.026 | 139.416 | 740.026 | 134.71 | 737.204 | 239.459 | 737.204 | 419.581 | 512.904 | 1263.13
786.853 | 14.7774 | 810.649 | 1921.14 | 784.709 | 5.62855 | 788.681 | -0.426698 | 788.681 | 23.844 | 788.681 | -22.1505 | 740.825 | 116.843 | 740.825 | 124.679 | 738.002 | 212.66 | 738.002 | 386.392 | 513.457 | 1338.85
787.648 | 15.7157 | 811.441 | 1918.58 | 785.503 | 3.11004 | 789.477 | 1.51701 | 789.477 | 11.7601 | 789.477 | -26.6554 | 741.625 | 91.8715 | 741.625 | 111.317 | 738.802 | 194.451 | 738.802 | 360.451 | 514.011 | 1314.23
788.442 | 12.3935 | 812.232 | 1911.67 | 786.299 | 1.97737 | 790.27 | -1.81719 | 790.27 | 4.55125 | 790.27 | -16.8972 | 742.422 | 71.6047 | 742.422 | 101.049 | 739.602 | 172.82 | 739.602 | 329.238 | 514.566 | 1261.47
789.237 | 9.7325 | 813.024 | 1909.33 | 787.092 | -5.29979 | 791.065 | -3.95067 | 791.065 | 0.260997 | 791.065 | -16.6518 | 743.222 | 52.639 | 743.222 | 90.7582 | 740.399 | 159.866 | 740.399 | 305.555 | 515.119 | 1175.59
790.031 | 6.93798 | 813.815 | 1901.4 | 787.888 | -0.634727 | 791.859 | 2.36916 | 791.859 | 9.84167 | 791.859 | -11.3382 | 744.019 | 33.6402 | 744.019 | 84.5385 | 741.199 | 145.024 | 741.199 | 263.589 | 515.672 | 1090.87
790.824 | 5.51402 | 814.608 | 1893.87 | 788.681 | 4.3051 | 792.654 | 9.82024 | 792.654 | 3.64062 | 792.654 | -3.44679 | 744.819 | 6.04653 | 744.819 | 75.9462 | 741.999 | 138.018 | 741.999 | 292.056 | 516.227 | 1319.26
791.619 | 10.4197 | 815.399 | 1893.04 | 789.477 | 0.602331 | 793.447 | 15.9863 | 793.447 | -1.52216 | 793.447 | 3.05388 | 745.618 | 6.52806 | 745.618 | 62.1094 | 742.796 | 123.734 | 742.796 | 283.65 | 516.781 | 1242.98
792.412 | 11.0827 | 816.19 | 1896 | 790.27 | -8.6702 | 794.242 | 23.5763 | 794.242 | 3.74921 | 794.242 | 6.98504 | 746.415 | -7.76966 | 746.415 | 47.3005 | 743.596 | 101.428 | 743.596 | 259.173 | 517.334 | 1030.1
793.206 | 12.0782 | 816.981 | 1896.27 | 791.065 | -13.0857 | 795.035 | 34.1519 | 795.035 | 4.27691 | 795.035 | -2.92083 | 747.214 | -14.2212 | 747.214 | 24.6566 | 744.395 | 82.42 | 744.395 | 211.651 | 517.889 | 751.752
794 | 12.2581 | 817.772 | 1903.74 | 791.859 | -28.3503 | 795.828 | 38.9163 | 795.828 | 8.08327 | 795.828 | -4.72322 | 748.013 | -14.9322 | 748.013 | 22.1667 | 745.192 | 72.6073 | 745.192 | 133.542 | 518.442 | 726.499
794.793 | 11.0026 | 818.563 | 1905.39 | 792.654 | -27.9652 | 796.622 | 33.8691 | 796.622 | 23.6992 | 796.622 | -9.60859 | 748.81 | -22.8444 | 748.81 | 21.2827 | 745.992 | 79.5733 | 745.992 | 178.562 | 518.995 | 842.119
795.586 | 9.09934 | 819.356 | 1902.25 | 793.447 | -40.4161 | 797.415 | 26.1687 | 797.415 | 35.2479 | 797.415 | -8.46105 | 749.609 | -46.8342 | 749.609 | 23.1087 | 746.789 | 77.7073 | 746.789 | 166.486 | 519.548 | 1011.84
796.381 | 9.81005 | 820.147 | 1894.37 | 794.242 | -48.9856 | 798.21 | 16.2406 | 798.21 | 45.0857 | 798.21 | -2.32835 | 750.406 | -19.2811 | 750.406 | 26.2657 | 747.588 | 80.1157 | 747.588 | 124.406 | 520.103 | 1192.87
797.174 | 6.24825 | 820.937 | 1893.24 | 795.035 | -64.9269 | 799.002 | 9.01647 | 799.002 | 49.5913 | 799.002 | 4.04343 | 751.205 | -4.5991 | 751.205 | 25.2552 | 748.387 | 68.5387 | 748.387 | 141.585 | 520.656 | 1352.43
797.966 | 5.64625 | 821.728 | 1884.7 | 795.828 | -64.8501 | 799.795 | 0.891847 | 799.795 | 50.1818 | 799.795 | 14.074 | 752.004 | -1.40777 | 752.004 | 27.1642 | 749.184 | 59.9146 | 749.184 | 145.382 | 521.209 | 1408.97
798.761 | 1.6153 | 822.518 | 1873.29 | 796.622 | -56.9598 | 800.589 | 0.389486 | 800.589 | 47.8824 | 800.589 | 22.7409 | 752.8 | -6.56866 | 752.8 | 32.6514 | 749.983 | 54.1549 | 749.983 | 149.247 | 521.762 | 1288.12
799.554 | 3.77984 | 823.309 | 1878.98 | 797.415 | -38.3968 | 801.381 | -1.93999 | 801.381 | 44.9714 | 801.381 | 26.5598 | 753.599 | -15.0672 | 753.599 | 36.1456 | 750.78 | 48.5657 | 750.78 | 124.317 | 522.316 | 1180.93
800.346 | 12.075 | 824.099 | 1885.4 | 798.21 | -24.0764 | 802.176 | -2.57755 | 802.176 | 35.7108 | 802.176 | 16.1654 | 754.395 | -11.2867 | 754.395 | 34.2574 | 751.578 | 52.0698 | 751.578 | 105.024 | 522.869 | 1069.74
801.14 | 11.8373 | 824.889 | 1891.86 | 799.002 | -12.7773 | 802.968 | -1.50833 | 802.968 | 25.8406 | 802.968 | 2.80649 | 755.194 | -0.225659 | 755.194 | 40.1917 | 752.375 | 56.0874 | 752.375 | 97.9873 | 523.422 | 1077.65
801.933 | 9.51573 | 825.68 | 1899.2 | 799.795 | -2.5665 | 803.76 | 1.51701 | 803.76 | 24.4784 | 803.76 | -7.09523 | 755.99 | -4.77377 | 755.99 | 37.4881 | 753.174 | 53.7698 | 753.174 | 89.5747 | 523.975 | 1097.57
802.725 | 8.06507 | 826.472 | 1900.42 | 800.589 | 12.0478 | 804.554 | 5.66739 | 804.554 | 31.7558 | 804.554 | -4.71906 | 756.788 | -14.5583 | 756.788 | 25.7926 | 753.972 | 36.9489 | 753.972 | 117.878 | 524.528 | 1156.62
803.517 | 4.78997 | 827.262 | 1898.17 | 801.381 | -0.939492 | 805.346 | 4.33148 | 805.346 | 32.657 | 805.346 | 3.0414 | 757.585 | -26.6004 | 757.585 | 21.2879 | 754.769 | 17.4385 | 754.769 | 137.033 | 525.082 | 1069.44
804.311 | 3.49442 | 828.052 | 1895.12 | 802.176 | -16.0314 | 806.138 | 2.50437 | 806.138 | 47.2956 | 806.138 | 21.3085 | 758.383 | -29.2054 | 758.383 | 35.0718 | 755.567 | 35.3042 | 755.567 | 144.076 | 525.635 | 985.369
805.103 | 2.71442 | 828.842 | 1894.71 | 802.968 | -22.957 | 806.932 | -4.79787 | 806.932 | 52.1345 | 806.932 | 26.9527 | 759.181 | -28.7984 | 759.181 | 34.9587 | 756.363 | 38.66 | 756.363 | 134.905 | 526.187 | 963.156
805.895 | -1.78058 | 829.632 | 1897.28 | 803.76 | 1.77939 | 807.724 | -7.72521 | 807.724 | 56.7906 | 807.724 | 23.3479 | 759.977 | -29.2639 | 759.977 | 35.8821 | 757.162 | 32.7962 | 757.162 | 93.1619 | 526.74 | 770.522
806.689 | -4.92092 | 830.421 | 1895.57 | 804.554 | 20.6376 | 808.516 | -10.1738 | 808.516 | 59.5777 | 808.516 | 21.1256 | 760.775 | -44.1026 | 760.775 | 35.2575 | 757.958 | 32.3756 | 757.958 | 41.9422 | 527.292 | 704.596
807.481 | -4.28777 | 831.211 | 1893.36 | 805.346 | 17.6572 | 809.309 | -13.5687 | 809.309 | 59.1624 | 809.309 | 13.6042 | 761.571 | -21.1553 | 761.571 | 27.8365 | 758.756 | 26.6159 | 758.756 | 19.77 | 527.845 | 817.615
808.273 | -2.91403 | 832.001 | 1895.57 | 806.138 | 14.9371 | 810.101 | -13.7052 | 810.101 | 47.7471 | 810.101 | 7.33846 | 762.368 | -21.8738 | 762.368 | 12.1851 | 759.552 | 21.797 | 759.552 | 0.672075 | 528.399 | 962.369
809.064 | 5.07158 | 832.79 | 1901.47 | 806.932 | -3.08484 | 810.892 | -17.9784 | 810.892 | 33.4514 | 810.892 | 1.35959 | 763.164 | -20.5699 | 763.164 | 2.46296 | 760.35 | 17.1729 | 760.35 | -22.2124 | 528.951 | 1015.95
809.856 | 9.32502 | 833.58 | 1907.67 | 807.724 | -7.33475 | 811.684 | -17.7104 | 811.684 | 12.5697 | 811.684 | 2.82936 | 763.962 | -24.899 | 763.962 | 7.78209 | 761.146 | 13.9455 | 761.146 | -33.3833 | 529.504 | 1168.16
810.649 | 8.67279 | 834.369 | 1908.99 | 808.516 | -15.759 | 812.477 | -8.77087 | 812.477 | -9.3292 | 812.477 | -4.4987 | 764.757 | -44.672 | 764.757 | 13.9187 | 761.944 | 5.37454 | 761.944 | -32.5776 | 530.056 | 1251.16
811.441 | 6.71358 | 835.159 | 1905.3 | 809.309 | -25.4071 | 813.268 | -3.45451 | 813.268 | -11.2171 | 813.268 | -10.9141 | 765.553 | -62.4924 | 765.553 | 8.68573 | 762.739 | -1.08022 | 762.739 | -29.3042 | 530.609 | 1298.79
812.232 | 1.5797 | 835.948 | 1908.39 | 810.101 | -35.3203 | 814.06 | -2.29474 | 814.06 | 8.15948 | 814.06 | -15.7808 | 766.35 | -72.26 | 766.35 | 7.37851 | 763.535 | -5.60033 | 763.535 | -0.101765 | 531.161 | 1284.6
813.024 | -1.57716 | 836.737 | 1913.92 | 810.892 | -31.2984 | 814.853 | -1.61128 | 814.853 | 24.8556 | 814.853 | -12.5668 | 767.146 | -69.5388 | 767.146 | 4.92489 | 764.333 | -9.08891 | 764.333 | 28.1169 | 531.713 | 1192.62
813.815 | -3.01765 | 837.526 | 1926.48 | 811.684 | -26.0838 | 815.644 | -1.28878 | 815.644 | 30.1918 | 815.644 | -7.26569 | 767.943 | -59.3729 | 767.943 | 0.48035 | 765.128 | 0.960689 | 765.128 | 43.4686 | 532.265 | 1066.08
814.608 | -0.0476772 | 838.316 | 1933.17 | 812.477 | -32.7274 | 816.435 | -4.83508 | 816.435 | 25.1033 | 816.435 | -1.24941 | 768.738 | -51.4059 | 768.738 | 0.529111 | 765.926 | 11.5969 | 765.926 | 49.9583 | 532.818 | 945.503
815.399 | 0.652859 | 839.105 | 1930.22 | 813.268 | -38.7375 | 817.226 | -4.81399 | 817.226 | 16.7343 | 817.226 | 3.72536 | 769.535 | -50.9527 | 769.535 | -8.7293 | 766.721 | 12.3251 | 766.721 | 43.4814 | 533.37 | 762.543
816.19 | -0.130953 | 839.894 | 1924.34 | 814.06 | -37.1633 | 818.019 | -4.22728 | 818.019 | 7.61653 | 818.019 | 2.40735 | 770.33 | -44.7626 | 770.33 | -12.6997 | 767.518 | 6.79565 | 767.518 | 48.6714 | 533.923 | 618.375
816.981 | 0.408116 | 840.683 | 1919.76 | 814.853 | -14.9983 | 818.81 | -5.14146 | 818.81 | 1.80411 | 818.81 | 3.63389 | 771.127 | -40.0691 | 771.127 | -7.21355 | 768.314 | -4.15487 | 768.314 | 31.7465 | 534.475 | 659.082
817.772 | -2.37114 | 841.471 | 1921.25 | 815.644 | 3.64878 | 819.6 | 3.11092 | 819.6 | 7.49079 | 819.6 | 0.307675 | 771.922 | -35.843 | 771.922 | -10.3177 | 769.111 | -9.15975 | 769.111 | 19.452 | 535.027 | 752.697
818.563 | -2.80405 | 842.26 | 1918.58 | 816.435 | 0.51834 | 820.391 | 7.06532 | 820.391 | 14.7701 | 820.391 | -2.09759 | 772.717 | -37.1365 | 772.717 | -14.7269 | 769.906 | -13.6666 | 769.906 | 18.763 | 535.579 | 910.932
819.356 | -2.682 | 843.049 | 1912.96 | 817.226 | -4.39869 | 821.182 | 0.018606 | 821.182 | 28.3534 | 821.182 | -5.65248 | 773.514 | -28.3934 | 773.514 | -17.1515 | 770.701 | -11.6544 | 770.701 | 34.6999 | 536.131 | 932.877
820.147 | -3.02019 | 843.837 | 1905.74 | 818.019 | -3.10044 | 821.974 | -6.62373 | 821.974 | 37.9645 | 821.974 | -11.7665 | 774.309 | -30.4451 | 774.309 | -14.6854 | 771.498 | -18.2907 | 771.498 | 26.406 | 536.683 | 883.387
820.937 | -6.28131 | 844.626 | 1904.91 | 818.81 | -5.31779 | 822.765 | -6.75894 | 822.765 | 40.7993 | 822.765 | -20.4562 | 775.105 | -40.3911 | 775.105 | -12.8377 | 772.293 | -26.9081 | 772.293 | 3.11656 | 537.235 | 858.032
821.728 | -4.53314 | 845.413 | 1902.91 | 819.6 | -12.9417 | 823.555 | -9.66395 | 823.555 | 34.0439 | 823.555 | -13.7622 | 775.9 | -46.6793 | 775.9 | -8.15973 | 773.09 | -23.3642 | 773.09 | -19.7679 | 537.787 | 812.483
822.518 | -3.99916 | 846.201 | 1897.34 | 820.391 | -17.8587 | 824.345 | -11.0036 | 824.345 | 36.8272 | 824.345 | -17.7058 | 776.695 | -51.0716 | 776.695 | -6.31406 | 773.885 | -4.13052 | 773.885 | -27.9791 | 538.339 | 776.443
823.309 | -2.21222 | 846.989 | 1900.55 | 821.182 | 4.39269 | 825.136 | -9.01151 | 825.136 | 28.8735 | 825.136 | -21.0196 | 777.491 | -50.0444 | 777.491 | -2.07183 | 774.679 | 4.42492 | 774.679 | -27.3007 | 538.89 | 625.186
824.099 | -1.68269 | 847.778 | 1906 | 821.974 | -4.03274 | 825.928 | -14.1728 | 825.928 | 25.17 | 825.928 | -11.0243 | 778.285 | -34.1935 | 778.285 | -1.13915 | 775.476 | 7.94892 | 775.476 | -18.1206 | 539.442 | 693.294
824.889 | -2.88479 | 848.566 | 1912.7 | 822.765 | -23.8017 | 826.718 | -11.8607 | 826.718 | 21.7008 | 826.718 | -0.864815 | 779.08 | -31.0597 | 779.08 | -6.49977 | 776.271 | -1.94794 | 776.271 | -16.7531 | 539.994 | 772.284
825.68 | -4.21911 | 849.354 | 1917.71 | 823.555 | -19.1666 | 827.508 | -14.7942 | 827.508 | 15.6103 | 827.508 | 8.83525 | 779.876 | -35.7146 | 779.876 | -0.704444 | 777.065 | -5.71986 | 777.065 | -17.9828 | 540.545 | 798.64
826.472 | -4.28649 | 850.142 | 1919.88 | 824.345 | -22.5358 | 828.298 | -14.927 | 828.298 | 22.9334 | 828.298 | 12.6521 | 780.67 | -51.3171 | 780.67 | -8.9617 | 777.862 | 6.77795 | 777.862 | -4.99074 | 541.097 | 882.345
827.262 | 0.462786 | 850.93 | 1925.39 | 825.136 | -24.332 | 829.088 | -18.6631 | 829.088 | 33.6305 | 829.088 | 8.66894 | 781.464 | -64.8416 | 781.464 | -19.6529 | 778.656 | 7.80725 | 778.656 | 13.1065 | 541.649 | 886.704
828.052 | -0.317848 | 851.718 | 1930.15 | 825.928 | -21.2436 | 829.878 | -11.2021 | 829.878 | 38.5151 | 829.878 | 4.21389 | 782.26 | -68.1603 | 782.26 | -31.2383 | 779.45 | 5.57155 | 779.45 | 23.7919 | 542.2 | 807.179
828.842 | -1.01012 | 852.504 | 1938.64 | 826.718 | -13.4109 | 830.668 | -4.716 | 830.668 | 36.0899 | 830.668 | -0.0873131 | 783.054 | -64.1466 | 783.054 | -30.7269 | 780.246 | 1.9413 | 780.246 | 43.6446 | 542.752 | 739.813
829.632 | -2.40738 | 853.292 | 1942.79 | 827.508 | -8.08707 | 831.459 | -3.6046 | 831.459 | 5.07133 | 831.459 | 3.97482 | 783.848 | -62.8711 | 783.848 | -20.3417 | 781.041 | -7.048 | 781.041 | 56.1363 | 543.303 | 675.345
830.421 | -2.3597 | 854.079 | 1939.18 | 828.298 | -3.05965 | 832.249 | -7.78723 | 832.249 | -1.99843 | 832.249 | 0.00831553 | 784.644 | -54.415 | 784.644 | -22.647 | 781.835 | -7.23394 | 781.835 | 51.6141 | 543.853 | 587.799
831.211 | -0.352175 | 854.867 | 1935.36 | 829.088 | -5.30219 | 833.038 | -12.0368 | 833.038 | 0.3372 | 833.038 | -5.65248 | 785.438 | -48.9029 | 785.438 | -21.5276 | 782.631 | 2.96175 | 782.631 | 38.6602 | 544.404 | 593.716
832.001 | -3.00684 | 855.655 | 1931.86 | 829.878 | -6.22488 | 833.828 | -14.3031 | 833.828 | 9.08916 | 833.828 | -10.7478 | 786.232 | -47.581 | 786.232 | -22.176 | 783.425 | 17.3787 | 783.425 | 30.025 | 544.956 | 589.677
832.79 | -4.49437 | 856.442 | 1933.96 | 830.668 | -4.46109 | 834.617 | -13.9942 | 834.617 | 17.6373 | 834.617 | -14.3422 | 787.027 | -36.434 | 787.027 | -16.225 | 784.218 | 23.2447 | 784.218 | 0.057243 | 545.507 | 499.64
833.58 | -5.32586 | 857.228 | 1949.84 | 831.459 | 1.16867 | 835.407 | -9.93436 | 835.407 | 23.5335 | 835.407 | 1.26604 | 787.821 | -31.3062 | 787.821 | -11.1715 | 785.012 | 33.0552 | 785.012 | -6.23525 | 546.058 | 420.014
834.369 | -6.6106 | 858.015 | 1980.84 | 832.249 | -0.0647925 | 836.196 | -0.181098 | 836.196 | 46.1354 | 836.196 | 8.16169 | 788.614 | -24.1238 | 788.614 | -7.8931 | 785.808 | 35.4326 | 785.808 | 5.85151 | 546.609 | 364.257
835.159 | -5.36845 | 858.802 | 2047.85 | 833.038 | -5.2002 | 836.985 | 7.25386 | 836.985 | 58.0917 | 836.985 | 15.6207 | 789.408 | -11.5577 | 789.408 | -7.21874 | 786.602 | 23.756 | 786.602 | 28.9459 | 547.161 | 600.421
835.948 | -2.78117 | 859.59 | 2158.63 | 833.828 | -12.433 | 837.774 | 9.76815 | 837.774 | 70.4443 | 837.774 | 16.4315 | 790.203 | 5.54422 | 790.203 | 4.82944 | 787.395 | 29.1151 | 787.395 | 44.9909 | 547.712 | 850.584
836.737 | -0.160195 | 860.377 | 2353.27 | 834.617 | -15.8466 | 838.564 | 6.54559 | 838.564 | 66.7656 | 838.564 | 9.58988 | 790.996 | 17.8403 | 790.996 | 5.41354 | 788.191 | 18.1468 | 788.191 | 42.9322 | 548.263 | 888.47
837.526 | 3.7061 | 861.162 | 2612.02 | 835.407 | -4.95663 | 839.353 | -1.96231 | 839.353 | 39.6867 | 839.353 | 4.78767 | 791.789 | 23.1673 | 791.789 | 7.03926 | 788.984 | 11.7031 | 788.984 | 44.0368 | 548.814 | 757.345
838.316 | 7.32385 | 861.949 | 2844.29 | 836.196 | 17.6572 | 840.142 | -9.46053 | 840.142 | 34.0896 | 840.142 | 0.401224 | 792.583 | 16.0586 | 792.583 | -0.123459 | 789.778 | 9.3811 | 789.778 | 49.7908 | 549.363 | 783.763
839.105 | 9.89968 | 862.736 | 2933.21 | 836.985 | 27.6808 | 840.93 | -13.6481 | 840.93 | 21.7084 | 840.93 | -11.463 | 793.378 | -0.438099 | 793.378 | 1.11113 | 790.571 | 6.45919 | 790.571 | 48.2516 | 549.914 | 637.716
839.894 | 11.658 | 863.523 | 2754.76 | 837.774 | 30.8125 | 841.721 | -15.0448 | 841.721 | 13.7661 | 841.721 | -12.8745 | 794.171 | -12.9211 | 794.171 | 3.19438 | 791.364 | 7.47965 | 791.364 | 33.5804 | 550.465 | 387.567
840.683 | 12.5086 | 864.308 | 2494.81 | 838.564 | 32.9878 | 842.51 | -13.2723 | 842.51 | 14.0329 | 842.51 | 2.28885 | 794.964 | -21.8691 | 794.964 | -8.44918 | 792.159 | 7.51728 | 792.159 | 31.6342 | 551.016 | 232.871
841.471 | 13.2746 | 865.094 | 2254.2 | 839.353 | 24.7615 | 843.299 | -9.43696 | 843.299 | 24.5032 | 843.299 | 13.8682 | 795.756 | -15.6932 | 795.756 | -4.34183 | 792.952 | 4.5024 | 792.952 | 45.6608 | 551.567 | 172.406
842.26 | 10.0758 | 865.881 | 2099.13 | 840.142 | 9.09495 | 844.087 | -11.0892 | 844.087 | 32.1445 | 844.087 | 15.0116 | 796.551 | -7.15688 | 796.551 | 0.745943 | 793.745 | 9.79283 | 793.745 | 61.7779 | 552.118 | 136.154
843.049 | 3.58469 | 866.668 | 2003.03 | 840.93 | -2.95286 | 844.876 | -16.4316 | 844.876 | 39.6486 | 844.876 | 11.8288 | 797.344 | 0.567452 | 797.344 | 14.7041 | 794.538 | 9.32798 | 794.538 | 53.8127 | 552.667 | 154.942
843.837 | 1.55555 | 867.452 | 1948.45 | 841.721 | -9.47531 | 845.664 | -21.0545 | 845.664 | 34.3601 | 845.664 | 7.79581 | 798.136 | 9.46729 | 798.136 | 18.0292 | 795.333 | 3.70551 | 795.333 | 44.1174 | 553.218 | 240.301
844.626 | 2.36097 | 868.239 | 1930.06 | 842.51 | -17.3176 | 846.453 | -26.33 | 846.453 | 31.6434 | 846.453 | 4.72738 | 798.929 | 10.7382 | 798.929 | 16.7178 | 796.126 | -1.19311 | 796.126 | 32.8872 | 553.768 | 406.918
845.413 | 2.2065 | 869.025 | 1923.83 | 843.299 | -13.8572 | 847.241 | -25.5882 | 847.241 | 23.1487 | 847.241 | 4.28042 | 799.722 | 7.2362 | 799.722 | 13.8088 | 796.919 | -0.998319 | 796.919 | 14.4698 | 554.319 | 462.728
846.201 | 0.327383 | 869.812 | 1935.05 | 844.087 | 2.44292 | 848.029 | -22.063 | 848.029 | 26.2711 | 848.029 | 4.27418 | 800.516 | -2.05265 | 800.516 | 6.32755 | 797.711 | -5.69551 | 797.711 | -32.2681 | 554.87 | 487.172
846.989 | -0.736135 | 870.596 | 1951.57 | 844.876 | 19.8169 | 848.817 | -15.0647 | 848.817 | 29.1821 | 848.817 | 6.32604 | 801.308 | -3.66531 | 801.308 | 0.247956 | 798.504 | -7.82496 | 798.504 | -19.9142 | 555.419 | 497.57
847.778 | -2.30694 | 871.382 | 1959.79 | 845.664 | 30.8724 | 849.606 | -10.7567 | 849.606 | 36.5929 | 849.606 | 9.02027 | 802.101 | -8.83847 | 802.101 | -2.9651 | 799.297 | -13.7308 | 799.297 | 7.02181 | 555.969 | 473.547
848.566 | -3.45119 | 872.168 | 1953.2 | 846.453 | 19.5158 | 850.392 | -2.85416 | 850.392 | 43.253 | 850.392 | 5.0205 | 802.893 | -14.6414 | 802.893 | -14.1408 | 800.091 | -13.899 | 800.091 | 26.2936 | 556.52 | 541.154
849.354 | -4.33163 | 872.952 | 1941.78 | 847.241 | 5.55416 | 851.18 | 2.27117 | 851.18 | 39.5877 | 851.18 | 3.3075 | 803.685 | -0.562731 | 803.685 | -9.13288 | 800.884 | -13.6909 | 800.884 | 23.7876 | 557.07 | 393.477
850.142 | -3.22043 | 873.738 | 1925.99 | 848.029 | -3.31642 | 851.967 | -1.46863 | 851.967 | 38.4579 | 851.967 | -0.309753 | 804.477 | -0.130297 | 804.477 | -5.71855 | 801.676 | -13.0667 | 801.676 | 12.3857 | 557.619 | 214.34
850.93 | -0.261907 | 874.524 | 1915.2 | 848.817 | -6.9508 | 852.755 | 5.79763 | 852.755 | 46.5507 | 852.755 | -5.97471 | 805.269 | -8.59959 | 805.269 | -2.70158 | 802.468 | -18.3461 | 802.468 | 0.0551229 | 558.17 | 89.6469
851.718 | 1.64327 | 875.308 | 1911.18 | 849.606 | -10.4736 | 853.543 | 7.40271 | 853.543 | 52.4946 | 853.543 | -12.9722 | 806.063 | -32.4137 | 806.063 | 0.204382 | 803.26 | -23.0831 | 803.26 | -1.19998 | 558.72 | 99.0894
852.504 | 1.04953 | 876.094 | 1908.84 | 850.392 | -6.73722 | 854.331 | 12.3085 | 854.331 | 64.8091 | 854.331 | -3.63597 | 806.855 | -40.713 | 806.855 | 1.53131 | 804.052 | -25.6818 | 804.052 | -14.6415 | 559.27 | 114.172
853.292 | -0.643324 | 876.88 | 1904.08 | 851.18 | -3.66078 | 855.118 | 21.6698 | 855.118 | 70.6558 | 855.118 | -5.16602 | 807.647 | -37.3839 | 807.647 | 1.85085 | 804.844 | -28.8007 | 804.844 | -43.7591 | 559.819 | 124.202
854.079 | -1.15124 | 877.663 | 1899.09 | 851.967 | -1.92458 | 855.906 | 42.4229 | 855.906 | 106.252 | 855.906 | 8.1908 | 808.438 | -12.77 | 808.438 | 8.53426 | 805.636 | -28.9092 | 805.636 | -64.9517 | 560.369 | 135.251
854.867 | -0.201515 | 878.449 | 1896.37 | 852.755 | 1.28625 | 856.693 | 61.7359 | 856.693 | 178.764 | 856.693 | 36.0832 | 809.23 | -19.3481 | 809.23 | 12.9051 | 806.43 | -20.0129 | 806.43 | -74.0046 | 560.919 | 180.407
855.655 | -1.80601 | 879.234 | 1889.63 | 853.543 | 9.24374 | 857.481 | 120.583 | 857.481 | 281.162 | 857.481 | 76.1869 | 810.022 | -31.3553 | 810.022 | 7.03718 | 807.222 | -10.0651 | 807.222 | -57.067 | 561.468 | 213.06
856.442 | -1.19765 | 880.018 | 1887.19 | 854.331 | 16.2389 | 858.268 | 217.334 | 858.268 | 432.574 | 858.268 | 141.634 | 810.813 | -28.9032 | 810.813 | 5.34921 | 808.014 | -11.5681 | 808.014 | -42.7605 | 562.018 | 248.307
857.228 | 2.11114 | 880.803 | 1887.18 | 855.118 | 19.3262 | 859.056 | 351.041 | 859.056 | 577.231 | 859.056 | 208.456 | 811.605 | -9.17932 | 811.605 | -0.901564 | 808.806 | -15.6012 | 808.806 | -23.7919 | 562.568 | 240.727
858.015 | 20.0536 | 881.587 | 1883.9 | 855.906 | 24.7136 | 859.841 | 550.481 | 859.841 | 713.755 | 859.841 | 261.01 | 812.396 | 2.53701 | 812.396 | -5.19255 | 809.597 | -6.89527 | 809.597 | -15.2478 | 563.117 | 230.28
858.802 | 58.7592 | 882.372 | 1885.88 | 856.693 | 42.1823 | 860.628 | 752.129 | 860.628 | 766.12 | 860.628 | 293.501 | 813.187 | -5.83126 | 813.187 | -11.2275 | 810.389 | -8.28096 | 810.389 | -7.81049 | 563.667 | 244.132
859.59 | 126.147 | 883.157 | 1894.23 | 857.481 | 81.6518 | 861.415 | 875.302 | 861.415 | 711.359 | 861.415 | 276.03 | 813.979 | -3.42454 | 813.979 | -15.062 | 811.18 | -17.3986 | 811.18 | 1.71729 | 564.217 | 296.331
860.377 | 223.401 | 883.94 | 1900.21 | 858.268 | 147.758 | 862.202 | 862.887 | 862.202 | 595.75 | 862.202 | 256.915 | 814.772 | -15.444 | 814.772 | -19.6197 | 811.972 | -29.2767 | 811.972 | 1.90386 | 564.765 | 340.821
861.162 | 421.804 | 884.725 | 1902.68 | 859.056 | 261.265 | 862.989 | 709.466 | 862.989 | 462.749 | 862.989 | 221.578 | 815.563 | -24.9301 | 815.563 | -27.5096 | 812.763 | -51.3194 | 812.763 | -2.31092 | 565.315 | 345.705
861.949 | 732.902 | 885.508 | 1901.77 | 859.841 | 415.423 | 863.776 | 507.291 | 863.776 | 330.846 | 863.776 | 169.017 | 816.354 | -13.1836 | 816.354 | -22.2569 | 813.555 | -33.3452 | 813.555 | -7.86985 | 565.865 | 337.177
862.736 | 1031.18 | 886.293 | 1901.3 | 860.628 | 606.711 | 864.563 | 330.103 | 864.563 | 218.431 | 864.563 | 114.505 | 817.145 | 9.56454 | 817.145 | -7.08594 | 814.346 | -10.9284 | 814.346 | -5.74126 | 566.413 | 299.993
863.523 | 1067.54 | 887.076 | 1900.67 | 861.415 | 801.964 | 865.347 | 193.077 | 865.347 | 146.204 | 865.347 | 76.1723 | 817.936 | 19.4284 | 817.936 | 6.04432 | 815.137 | 2.17151 | 815.137 | -0.903167 | 566.963 | 193.662
864.308 | 804.706 | 887.861 | 1903.02 | 862.202 | 887.923 | 866.134 | 118.249 | 866.134 | 109.975 | 866.134 | 33.6737 | 818.727 | 19.232 | 818.727 | 10.7275 | 815.928 | 7.65009 | 815.928 | 26.5608 | 567.511 | 140.208
865.094 | 465.378 | 888.646 | 1906.76 | 862.989 | 803.646 | 866.921 | 92.0464 | 866.921 | 94.1188 | 866.921 | 17.8992 | 819.518 | 23.0994 | 819.518 | 10.3633 | 816.719 | 7.95556 | 816.719 | 48.1392 | 568.061 | 159.49
865.881 | 242.895 | 889.428 | 1911.95 | 863.776 | 586.683 | 867.707 | 79.011 | 867.707 | 76.8606 | 867.707 | 31.3433 | 820.308 | 31.9992 | 820.308 | 8.112 | 817.51 | -0.586596 | 817.51 | 73.6993 | 568.61 | 261.691
866.668 | 128.28 | 890.213 | 1922.04 | 864.563 | 348.53 | 868.494 | 78.33 | 868.494 | 66.7865 | 868.494 | 30.2249 | 821.099 | 41.3258 | 821.099 | 9.6651 | 818.301 | -4.8455 | 818.301 | 37.8143 | 569.159 | 310.505
867.452 | 65.3133 | 890.995 | 1932.51 | 865.347 | 199.411 | 869.28 | 72.319 | 869.28 | 63.6813 | 869.28 | 27.7302 | 821.889 | 38.143 | 821.889 | 10.8862 | 819.092 | -9.81275 | 819.092 | 25.9374 | 569.708 | 297.7
868.239 | 29.2776 | 891.78 | 1939.76 | 866.134 | 98.895 | 870.065 | 59.9324 | 870.065 | 60.6198 | 870.065 | 28.6532 | 822.68 | 15.3665 | 822.68 | 7.09009 | 819.882 | -14.6317 | 819.882 | -3.96885 | 570.256 | 269.557
869.025 | 9.91685 | 892.562 | 1941.53 | 866.921 | 73.6931 | 870.851 | 40.0413 | 870.851 | 50.3228 | 870.851 | 19.2484 | 823.47 | 2.78061 | 823.47 | 3.11865 | 820.673 | -8.15036 | 820.673 | -10.6006 | 570.806 | 264.679
869.812 | 9.03578 | 893.346 | 1931.32 | 867.707 | 54.5997 | 871.637 | 27.2243 | 871.637 | 39.942 | 871.637 | 13.6208 | 824.261 | -7.84047 | 824.261 | 0.174296 | 821.464 | 6.167 | 821.464 | -31.1614 | 571.355 | 274.584
870.596 | 19.1999 | 894.129 | 1923.9 | 868.494 | 49.8579 | 872.423 | 17.7402 | 872.423 | 33.3104 | 872.423 | 5.1681 | 825.051 | -3.00155 | 825.051 | 2.49097 | 822.254 | 20.5308 | 822.254 | -45.5442 | 571.903 | 262.053
871.382 | 32.5451 | 894.913 | 1922.67 | 869.28 | 58.2713 | 873.207 | 16.052 | 873.207 | 20.1996 | 873.207 | 6.40296 | 825.841 | 10.6428 | 825.841 | 6.38669 | 823.045 | 35.1979 | 823.045 | -30.695 | 572.452 | 276.251
872.168 | 40.867 | 895.695 | 1919.48 | 870.065 | 70.2411 | 873.993 | 14.2237 | 873.993 | 8.19567 | 873.993 | 4.25339 | 826.631 | 22.7632 | 826.631 | 0.155621 | 823.835 | 41.7501 | 823.835 | 5.44869 | 573 | 344.579
872.952 | 42.5248 | 896.479 | 1922.16 | 870.851 | 81.8594 | 874.779 | 5.62025 | 874.779 | 2.8481 | 874.779 | 7.08067 | 827.421 | 19.8948 | 827.421 | -1.62468 | 824.625 | 40.9997 | 824.625 | 18.3856 | 573.549 | 390.134
873.738 | 38.792 | 897.261 | 1924.35 | 871.637 | 77.4379 | 875.565 | -0.107915 | 875.565 | -1.03827 | 875.565 | 5.67327 | 828.209 | 14.2175 | 828.209 | 10.686 | 825.415 | 34.0712 | 825.415 | 13.6662 | 574.097 | 395.864
874.524 | 29.912 | 898.045 | 1924.82 | 872.423 | 39.8186 | 876.349 | 1.80354 | 876.349 | 11.0704 | 876.349 | 11.6792 | 828.999 | 10.6249 | 828.999 | 11.9911 | 826.206 | 24.4024 | 826.206 | 21.5446 | 574.646 | 389.404
875.308 | 20.4713 | 898.809 | 1915.05 | 873.207 | 22.1542 | 877.134 | -0.532132 | 877.134 | 21.4532 | 877.134 | 16.5334 | 829.789 | 14.8444 | 829.789 | 12.5223 | 826.996 | 13.578 | 826.996 | 41.8722 | 575.194 | 345.013
876.094 | 13.6363 | 899.597 | 1901.8 | 873.993 | -2.32773 | 877.92 | -7.21168 | 877.92 | 20.0548 | 877.92 | 16.9159 | 830.579 | 18.9525 | 830.579 | 10.9443 | 827.786 | 14.1403 | 827.786 | 38.0984 | 575.743 | 307.54
876.88 | 9.88761 | 900.386 | 1904.14 | 874.779 | -5.82053 | 878.706 | 0.534612 | 878.706 | 9.45303 | 878.706 | 21.8823 | 831.369 | 31.5309 | 831.369 | 6.96871 | 828.576 | 17.0644 | 828.576 | 28.4561 | 576.291 | 280.963
877.663 | 3.89173 | 901.174 | 1901.62 | 875.565 | -6.71323 | 879.489 | 12.151 | 879.489 | 10.9847 | 879.489 | 28.9443 | 832.158 | 38.3649 | 832.158 | 11.8853 | 829.366 | 9.21951 | 829.366 | 40.2143 | 576.84 | 261.805
878.449 | -0.86391 | 901.963 | 1899.08 | 876.349 | -7.47634 | 880.275 | 20.7668 | 880.275 | 10.3332 | 880.275 | 18.5062 | 832.948 | 28.3792 | 832.948 | 13.8689 | 830.156 | 7.74306 | 830.156 | 35.5712 | 577.387 | 246.517
879.234 | -3.41686 | 902.75 | 1910.22 | 877.134 | -2.85207 | 881.06 | 21.4229 | 881.06 | 9.0301 | 881.06 | 7.75631 | 833.737 | 20.0563 | 833.737 | 10.0656 | 830.943 | 7.03029 | 830.943 | 8.13487 | 577.936 | 236.273
880.018 | -4.4041 | 903.54 | 1921.66 | 877.92 | 0.362358 | 881.843 | 12.4114 | 881.843 | 1.87651 | 881.843 | 7.05988 | 834.527 | 11.7248 | 834.527 | 7.36399 | 831.733 | 11.5482 | 831.733 | -1.95686 | 578.484 | 287.79
880.803 | -2.76464 | 904.327 | 1919.85 | 878.706 | 17.074 | 882.628 | -0.349793 | 882.628 | -3.84065 | 882.628 | 18.6497 | 835.316 | 8.12467 | 835.316 | 2.05731 | 832.523 | 18.4435 | 832.523 | 14.8281 | 579.033 | 340.929
881.587 | -1.66679 | 905.116 | 1923.4 | 879.489 | 15.3402 | 883.414 | -7.1323 | 883.414 | -6.11532 | 883.414 | 19.5145 | 836.104 | 7.24658 | 836.104 | -0.584098 | 833.312 | 19.1142 | 833.312 | 47.5477 | 579.58 | 357.438
882.372 | 0.942101 | 905.903 | 1917.53 | 880.275 | 21.7631 | 884.197 | -7.65575 | 884.197 | -9.58829 | 884.197 | -0.191257 | 836.893 | 11.4416 | 836.893 | 6.11798 | 834.102 | 10.7757 | 834.102 | 34.6893 | 580.127 | 376.092
883.157 | 5.29789 | 906.692 | 1910.99 | 881.06 | 16.9456 | 884.982 | -1.1635 | 884.982 | -10.3637 | 884.982 | 15.286 | 837.682 | 20.2262 | 837.682 | 3.97456 | 834.891 | 3.75864 | 834.891 | 40.8312 | 580.676 | 386.373
883.94 | 8.36639 | 907.479 | 1893.65 | 881.843 | 22.3438 | 885.767 | 4.2769 | 885.767 | -6.76305 | 885.767 | -2.75452 | 838.471 | 23.8169 | 838.471 | 0.9856 | 835.68 | -3.43324 | 835.68 | 18.1269 | 581.223 | 406.861
884.725 | 9.5901 | 908.266 | 1879.78 | 882.628 | 26.367 | 886.55 | 13.0875 | 886.55 | -2.42136 | 886.55 | 10.9204 | 839.26 | 23.63 | 839.26 | -0.232394 | 836.468 | -1.54507 | 836.468 | 26.883 | 581.772 | 424.686
885.508 | 6.86487 | 909.055 | 1874.76 | 883.414 | 18.3375 | 887.334 | 6.99461 | 887.334 | -2.52614 | 887.334 | 1.34712 | 840.049 | 3.41227 | 840.049 | 4.18828 | 837.257 | 5.84161 | 837.257 | -5.91299 | 582.319 | 372.556
886.293 | 2.60826 | 909.841 | 1872.51 | 884.197 | 13.8896 | 888.119 | 0.21583 | 888.119 | -6.65446 | 888.119 | 6.86863 | 840.838 | -12.9759 | 840.838 | 1.71806 | 838.046 | 8.68604 | 838.046 | -1.36323 | 582.866 | 291.057
887.076 | 0.20088 | 910.63 | 1872.54 | 884.982 | 6.70003 | 888.902 | 2.60236 | 888.902 | -6.34584 | 888.902 | 7.38003 | 841.625 | -14.8897 | 841.625 | -3.88638 | 838.835 | 17.5757 | 838.835 | -33.5168 | 583.415 | 246.808
887.861 | 1.46083 | 911.417 | 1885.16 | 885.767 | 19.2542 | 889.686 | 15.469 | 889.686 | 0.695356 | 889.686 | 3.04348 | 842.414 | -11.6077 | 842.414 | -25.4471 | 839.624 | 25.1395 | 839.624 | -63.9468 | 583.962 | 320.275
888.646 | 2.62987 | 912.203 | 1889.69 | 886.55 | 27.928 | 890.471 | 13.4596 | 890.471 | 8.68337 | 890.471 | -3.25761 | 843.202 | -2.21977 | 843.202 | -31.5911 | 840.413 | 0.143882 | 840.413 | -65.7934 | 584.51 | 441.785
889.428 | 4.78806 | 912.992 | 1894.97 | 887.334 | 24.2288 | 891.254 | 3.88989 | 891.254 | -1.23068 | 891.254 | 7.7667 | 843.991 | 21.1855 | 843.991 | -36.1508 | 841.2 | 5.9877 | 841.2 | -56.8889 | 585.057 | 534.03
890.213 | 2.18806 | 913.778 | 1896.4 | 888.119 | 13.2033 | 892.038 | -4.8909 | 892.038 | -18.4907 | 892.038 | 13.756 | 844.779 | 40.0984 | 844.779 | -26.9038 | 841.989 | -1.23738 | 841.989 | -40.5153 | 585.604 | 476.659
890.995 | -0.617896 | 914.566 | 1898.09 | 888.902 | -3.96554 | 892.82 | 0.692143 | 892.82 | -18.8946 | 892.82 | 14.8931 | 845.566 | 48.2797 | 845.566 | -13.3512 | 842.777 | 0.398442 | 842.777 | -21.0294 | 586.153 | 423.072
891.78 | -1.6153 | 915.353 | 1903.18 | 889.686 | -28.9839 | 893.605 | -1.2987 | 893.605 | -23.0058 | 893.605 | 15.0511 | 846.354 | 28.3424 | 846.354 | 2.12682 | 843.566 | 0.495839 | 843.566 | -6.76315 | 586.7 | 700.848
892.562 | -1.07115 | 916.139 | 1900.02 | 890.471 | -32.1407 | 894.389 | -1.64725 | 894.389 | -21.6494 | 894.389 | 7.04325 | 847.143 | 17.6722 | 847.143 | 0.28323 | 844.355 | 2.13167 | 844.355 | 7.21686 | 587.247 | 787.695
893.346 | -3.04625 | 916.927 | 1893.84 | 891.254 | -12.4342 | 895.171 | -7.42255 | 895.171 | -17.2143 | 895.171 | 2.69839 | 847.931 | 1.74201 | 847.931 | -1.3622 | 845.141 | 7.29592 | 845.141 | 24.2329 | 587.795 | 790.933
894.129 | -4.82874 | 917.713 | 1890.83 | 892.038 | 5.06942 | 895.955 | -12.2403 | 895.955 | -21.1083 | 895.955 | 0.511405 | 848.719 | -20.3933 | 848.719 | -6.18023 | 845.93 | 5.66895 | 845.93 | 25.9714 | 588.341 | 763.526
894.913 | -4.91965 | 918.499 | 1905.13 | 892.82 | 21.0972 | 896.737 | -1.02953 | 896.737 | -18.0145 | 896.737 | -5.01634 | 849.505 | -38.2846 | 849.505 | -30.1324 | 846.718 | 4.08625 | 846.718 | 20.8322 | 588.888 | 744.023
895.695 | -3.55163 | 919.287 | 1918.57 | 893.605 | 28.3515 | 897.521 | 2.20543 | 897.521 | -10.3427 | 897.521 | 0.644454 | 849.765 | 0.156993 | 849.765 | -2.35947 | 847.506 | -14.251 | 847.506 | 0.118726 | 589.436 | 741.394
896.479 | 0.970707 | 920.073 | 1940.3 | 894.389 | 21.5387 | 898.303 | 7.26006 | 898.303 | 2.83477 | 898.303 | 5.7585 | 850.559 | 0.683205 | 850.559 | -1.86193 | 848.293 | -22.8462 | 848.293 | -18.5849 | 589.983 | 863.83
897.261 | 3.291 | 949.899 | 1897.66 | 895.171 | 25.5295 | 899.087 | -0.805019 | 899.087 | 14.2577 | 899.087 | 0.494774 | 851.352 | 1.18554 | 851.352 | -1.92139 | 849.081 | -18.3837 | 849.081 | -38.2086 | 590.53 | 948.389
898.045 | 1.10802 | 950.684 | 1897.79 | 895.955 | 30.0565 | 899.87 | -9.61682 | 899.87 | 15.5588 | 899.87 | 0.14968 | 852.144 | 0.22952 | 852.144 | -1.39351 | 849.869 | -18.3615 | 849.869 | -43.6404 | 591.078 | 954.126
898.809 | -0.141124 | 951.467 | 1897.72 | 896.737 | 16.5125 | 900.652 | -2.93727 | 900.652 | 10.3446 | 900.652 | -4.66085 | 852.938 | -0.762539 | 852.938 | -1.09251 | 850.657 | -13.8702 | 850.657 | -36.4447 | 591.624 | 1017.7
899.597 | 0.257457 | 952.25 | 1897.49 | 897.521 | 12.3682 | 901.436 | 10.9006 | 901.436 | 7.24694 | 901.436 | -19.9365 | 853.732 | 0.510256 | 853.732 | -0.380479 | 851.443 | -14.6206 | 851.443 | -27.43 | 592.171 | 1100.25
900.386 | 0.578483 | 953.033 | 1897.38 | 898.303 | 5.92612 | 902.217 | 7.93484 | 902.217 | 5.14754 | 902.217 | -2.43021 | 854.525 | 1.42242 | 854.525 | -0.417433 | 852.231 | -10.7579 | 852.231 | -44.7513 | 592.717 | 1099.38
901.174 | 0.343911 | 953.816 | 1896.98 | 899.087 | -1.27185 | 903.001 | 1.32351 | 903.001 | 3.02908 | 903.001 | 0.476064 | 855.319 | 1.61568 | 855.319 | -0.0329281 | 853.019 | 0.152736 | 853.019 | -45.0015 | 593.265 | 1056.56
901.963 | -1.59051 | 954.599 | 1897.14 | 899.87 | 0.0203977 | 903.782 | -3.32055 | 903.782 | -1.32403 | 903.782 | 9.06601 | 856.11 | 1.00456 | 856.11 | 0.248251 | 853.804 | 4.8787 | 853.804 | -51.6925 | 593.811 | 1061.82
902.75 | -2.52371 | 955.382 | 1897.26 | 900.652 | -0.874699 | 904.565 | -4.55103 | 904.565 | -7.37839 | 904.565 | 18.3461 | 856.904 | 0.139029 | 856.904 | 0.360867 | 854.592 | -0.951834 | 854.592 | -54.1434 | 594.358 | 1076.57
903.54 | -0.331833 | 956.164 | 1897.07 | 901.436 | 1.65221 | 905.347 | -2.29226 | 905.347 | 1.18687 | 905.347 | 23.2689 | 857.697 | 0.356052 | 857.697 | 0.588886 | 855.38 | -8.26768 | 855.38 | -45.0566 | 594.904 | 1063.21
904.327 | -0.0737407 | 956.947 | 1896.44 | 902.217 | 7.66712 | 906.13 | -0.549497 | 906.13 | 14.4272 | 906.13 | 27.0858 | 858.49 | 0.799025 | 858.49 | 0.466877 | 856.165 | -12.2543 | 856.165 | -33.4723 | 595.452 | 1084.86
905.116 | -2.60699 | 957.729 | 1895.74 | 903.001 | 1.64261 | 906.911 | -1.86928 | 906.911 | 23.4059 | 906.911 | 17.9158 | 859.281 | 1.08222 | 859.281 | -0.264973 | 856.953 | -7.67223 | 856.953 | -17.6181 | 595.998 | 1125.69
905.903 | -4.17143 | 958.512 | 1895.66 | 903.782 | -4.45029 | 907.694 | -5.06827 | 907.694 | 25.6767 | 907.694 | 7.20125 | 860.074 | 0.586912 | 860.074 | -0.651542 | 857.74 | -0.814593 | 857.74 | -3.85436 | 596.544 | 1219.11
906.692 | 0.596918 | 959.294 | 1895.61 | 904.565 | 1.87658 | 908.475 | -5.0782 | 908.475 | 18.0373 | 908.475 | 1.83357 | 860.867 | 0.248601 | 860.867 | 0.210987 | 858.526 | -2.47034 | 858.526 | -7.89953 | 597.09 | 1287.03
907.479 | 0.910952 | 960.077 | 1895.88 | 905.347 | 7.03599 | 909.256 | -0.182339 | 909.256 | 20.3806 | 909.256 | 3.94988 | 861.658 | -0.25563 | 861.658 | 0.884 | 859.313 | 3.19418 | 859.313 | -28.2611 | 597.636 | 1356.54
908.266 | 0.0642052 | 960.859 | 1896.55 | 906.13 | 10.5612 | 910.039 | 6.9574 | 910.039 | 31.0205 | 910.039 | 6.85615 | 862.451 | -0.398341 | 862.451 | 1.22247 | 860.1 | 6.23784 | 860.1 | -33.6377 | 598.184 | 1349.65
909.055 | -0.0851832 | 961.641 | 1896.68 | 906.911 | 5.94891 | 910.819 | 8.21393 | 910.819 | 12.8746 | 910.819 | 6.78131 | 863.244 | -0.441411 | 863.244 | 1.72991 | 860.885 | -3.56163 | 860.885 | -22.3587 | 598.73 | 1362.21
909.841 | -3.93813 | 962.423 | 1896.3 | 907.694 | 4.21751 | 911.602 | 1.14613 | 911.602 | 6.22391 | 911.602 | 13.1323 | 864.037 | -0.814089 | 864.037 | 1.57559 | 861.672 | 0.759254 | 861.672 | -18.3305 | 599.276 | 1398.19
910.63 | -6.15035 | 963.205 | 1896.82 | 908.475 | -11.5691 | 912.383 | 1.49468 | 912.383 | 18.6908 | 912.383 | -0.151758 | 864.828 | -1.2719 | 864.828 | 0.143996 | 862.459 | 14.6295 | 862.459 | 0.648754 | 599.822 | 1391.9
911.417 | -6.35823 | 963.987 | 1897.34 | 909.256 | -15.1807 | 913.165 | 13.8801 | 913.165 | 24.7204 | 913.165 | -5.70237 | 865.62 | -1.06593 | 865.62 | -1.23403 | 863.244 | -1.60484 | 863.244 | -12.5892 | 600.368 | 1429.31
912.203 | -1.71066 | 964.769 | 1897.56 | 910.039 | 11.0171 | 913.946 | 2.32079 | 913.946 | 7.58033 | 913.946 | -12.6417 | 866.413 | -0.498317 | 866.413 | -1.25281 | 870.37 | 0.623777 | 864.031 | -15.9602 | 600.913 | 1485.76
912.992 | -0.742492 | 965.551 | 1897.67 | 910.819 | 18.7226 | 914.726 | 22.13 | 914.726 | 19.1613 | 914.726 | -5.91858 | 867.203 | -0.525208 | 867.203 | -0.339913 | 871.161 | 0.00109482 | 864.816 | -29.3466 | 601.461 | 1527.79
913.778 | -2.22366 | 966.333 | 1897.79 | 911.602 | 3.20483 | 969.69 | 0.171381 | 975.164 | 6.07044 | 969.69 | -0.709749 | 867.996 | 0.0339204 | 867.996 | 0.337022 | 871.953 | -0.446962 | 865.62 | -3.1717 | 602.006 | 1596.5
914.566 | -1.55555 | 967.114 | 1897.86 | 912.383 | -4.51028 | 970.471 | 0.300927 | 975.945 | 4.36737 | 970.471 | -0.151904 | 868.788 | 0.517843 | 868.788 | 0.0766945 | 872.745 | -1.58257 | 866.413 | -4.06856 | 602.552 | 1675.63
915.353 | -0.00572126 | 967.896 | 1898.16 | 913.165 | -17.4676 | 971.255 | 0.697081 | 976.728 | 3.53151 | 971.255 | 0.9527 | 869.578 | 0.830937 | 869.578 | -0.163092 | 873.534 | -2.27641 | 867.203 | -2.29837 | 603.098 | 1738.52
916.139 | 3.14733 | 968.678 | 1898.55 | 913.946 | -6.77082 | 972.036 | 0.891011 | 977.509 | 3.84679 | 972.036 | 1.50292 | 870.37 | -0.481468 | 870.37 | 0.501559 | 874.326 | -2.55642 | 867.996 | -0.593751 | 603.644 | 1770.73
916.927 | 4.07354 | 969.459 | 1898.37 | 914.726 | 20.7192 | 972.819 | 0.517688 | 978.289 | 3.99329 | 972.819 | 2.44862 | 871.161 | -0.885835 | 871.161 | 0.574228 | 875.118 | -2.60404 | 868.788 | -1.22371 | 604.189 | 1754.99
917.713 | 1.98273 | 970.241 | 1897.6 | 979.853 | 0.715553 | 973.6 | 0.30901 | 979.072 | 3.25763 | 973.6 | 3.5099 | 871.953 | -1.41874 | 871.953 | 0.0103223 | 875.908 | -1.75364 | 869.578 | -3.52349 | 604.735 | 1715.89
918.499 | -0.42973 | 971.022 | 1896.89 | 980.633 | 0.635288 | 974.381 | 0.393035 | 979.853 | 1.81276 | 974.381 | 4.01735 | 872.745 | -2.30268 | 872.745 | 0.486489 | 876.699 | -1.59571 | 870.37 | -1.56423 | 605.28 | 1713.72
919.287 | -3.22298 | 971.803 | 1897.14 | 981.416 | 0.689888 | 975.164 | 0.226546 | 980.633 | 0.0542004 | 975.164 | 3.82912 | 873.534 | -2.49605 | 873.534 | 0.842298 | 877.489 | -0.503619 | 871.161 | 0.487954 | 605.826 | 1652.81
920.073 | -2.63877 | 972.584 | 1897.37 | 982.196 | 0.750129 | 975.945 | -0.326524 | 981.416 | 0.201562 | 975.945 | 2.61248 | 874.326 | -1.9454 | 874.326 | 1.03522 | 878.28 | -0.396874 | 871.953 | -0.641219 | 606.371 | 1691.14
920.858 | -0.43418 | 973.366 | 1897.22 | 982.976 | 0.755262 | 976.728 | -0.71651 | 982.196 | 0.753773 | 976.728 | 1.06466 | 875.118 | -1.19848 | 875.118 | 0.776648 | 879.072 | 0.108935 | 872.745 | -0.218835 | 606.918 | 1789.78
921.646 | -0.874081 | 974.147 | 1897.18 | 983.758 | 1.32552 | 977.509 | -0.597741 | 982.976 | 1.54751 | 977.509 | -0.807558 | 875.908 | -1.61814 | 875.908 | -0.0299346 | 879.861 | 0.448605 | 873.534 | -0.475484 | 607.063 | 1819.42
922.432 | 1.79457 | 974.928 | 1896.78 | 984.539 | 1.00333 | 978.289 | -0.329715 | 983.758 | 1.33517 | 978.289 | -0.0872739 | 876.699 | -1.6265 | 876.699 | -0.543984 | 880.653 | -0.740649 | 874.326 | -2.27444 | 607.614 | 1987.63
923.217 | 5.88654 | 975.709 | 1896 | 985.319 | 0.790684 | 979.072 | -0.00453801 | 984.539 | 0.0288973 | 979.072 | -1.05318 | 877.489 | -1.83549 | 877.489 | -1.64826 | 881.442 | -2.29667 | 875.118 | -3.78738 | 608.164 | 2024.89
924.005 | 2.15374 | 976.49 | 1895.06 | 986.101 | 0.403182 | 979.853 | 0.440329 | 985.319 | 1.52465 | 979.853 | -1.70727 | 878.28 | -0.829264 | 878.28 | -2.30682 | 882.233 | -1.57627 | 875.908 | -3.4726 | 608.715 | 2106.18
924.79 | -4.10786 | 977.27 | 1894.75 | 986.881 | 0.10841 | 980.633 | 1.26022 | 986.101 | 1.25293 | 980.633 | -1.95942 | 879.072 | -0.022316 | 879.072 | -1.74828 | 883.022 | -1.88693 | 876.699 | -1.14687 | 609.264 | 2165.83
949.899 | 0.366471 | 978.051 | 1895.97 | 987.661 | -0.20977 | 981.416 | 1.65829 | 986.881 | 0.592035 | 981.416 | -1.92419 | 879.861 | 0.493519 | 879.861 | -1.08208 | 883.813 | -0.0796485 | 877.489 | 2.40819 | 609.815 | 2121.98
950.684 | 0.0376965 | 978.83 | 1896.47 | 988.442 | -1.43832 | 982.196 | 1.43734 | 987.661 | -0.1015 | 982.196 | -1.54341 | 880.653 | 0.733974 | 880.653 | -0.735772 | 884.604 | 0.405633 | 878.28 | 5.9359 | 610.365 | 2088.65
951.467 | 0.0559954 | 979.611 | 1896.47 | 989.222 | -3.19579 | 982.976 | 0.655743 | 988.442 | 0.420808 | 982.976 | -0.408221 | 881.442 | 0.76544 | 881.442 | -0.924463 | 885.393 | 0.887356 | 879.072 | 5.47329 | 610.915 | 2039.09
952.25 | 0.0936162 | 980.391 | 1897.19 | 990.002 | -2.62666 | 983.758 | 0.301423 | 989.222 | 0.055638 | 983.758 | 0.69882 | 882.233 | -0.162684 | 882.233 | -1.20255 | 886.184 | 0.709447 | 879.861 | 3.93984 | 611.465 | 2074.77
953.033 | 0.119682 | 981.172 | 1897.41 | 990.783 | -2.64178 | 984.539 | 0.0559452 | 990.002 | -0.0355106 | 984.539 | 1.01159 | 883.022 | -0.0547859 | 883.022 | -1.20781 | 886.972 | 0.556718 | 880.653 | 1.41961 | 612.016 | 2008.19
953.816 | 0.0617162 | 981.952 | 1896.71 | 991.563 | -2.19449 | 985.319 | 0.188186 | 990.783 | 0.444242 | 985.319 | 0.910085 | 883.813 | 0.00133896 | 883.813 | -0.900206 | 887.763 | -0.272338 | 881.442 | -0.193693 | 612.565 | 2178.78
954.599 | 0.171889 | 982.732 | 1897.3 | 992.343 | -1.38012 | 986.101 | 0.436146 | 991.563 | 0.427565 | 986.101 | 0.213782 | 884.604 | -0.630316 | 884.604 | -1.09055 | 888.552 | -1.27821 | 882.233 | -1.49443 | 613.114 | 2365.5
955.382 | 0.317674 | 983.513 | 1897.24 | 993.122 | -0.344352 | 986.881 | 0.335175 | 992.343 | 0.717831 | 986.881 | 0.769032 | 885.393 | 0.200175 | 885.393 | -1.58003 | 889.342 | -1.02038 | 883.022 | -1.24764 | 613.665 | 2440
956.164 | 0.277174 | 984.293 | 1896.88 | 993.903 | -0.000676859 | 987.661 | 0.21279 | 993.122 | 0.435759 | 987.661 | 2.0143 | 886.184 | 0.651851 | 886.184 | -1.4638 | 890.131 | -2.12095 | 883.813 | 0.557547 | 614.214 | 2600.92
956.947 | 0.183406 | 985.071 | 1896.79 | 994.682 | 0.198658 | 988.442 | 0.156703 | 993.903 | 1.13318 | 988.442 | 2.5035 | 886.972 | 1.26365 | 886.972 | -1.31661 | 890.921 | -0.745302 | 884.604 | 2.50976 | 614.764 | 2807.24
957.729 | -0.0378102 | 985.851 | 1896.63 | 995.462 | -0.444189 | 989.222 | -0.215697 | 994.682 | 1.24747 | 989.222 | 2.38832 | 887.763 | 1.87912 | 887.763 | -1.21287 | 891.709 | 0.00383189 | 885.393 | 2.51097 | 615.313 | 2980.38
958.512 | 0.0492138 | 986.631 | 1896.69 | 996.241 | -0.907386 | 990.002 | -0.0531089 | 995.462 | -0.13356 | 990.002 | 2.2019 | 888.552 | 1.79432 | 888.552 | -0.999196 | 892.5 | -0.165866 | 886.184 | 1.28706 | 615.864 | 3053.16
959.294 | 0.227278 | 987.411 | 1896.29 | 997.022 | -1.24942 | 990.783 | 0.00794152 | 996.241 | -0.832702 | 990.783 | 0.109525 | 889.342 | 1.77122 | 889.342 | -0.237516 | 893.288 | 0.171066 | 886.972 | 0.472064 | 616.413 | 3111.23
960.077 | 0.170259 | 988.191 | 1895.88 | 997.801 | -1.30183 | 991.563 | -0.0184357 | 997.022 | -1.18838 | 991.563 | 2.25906 | 890.131 | 0.750488 | 890.131 | 0.032412 | 894.078 | 0.268506 | 887.763 | 0.43767 | 616.962 | 3016.06
960.859 | -0.0288691 | 988.971 | 1895.66 | 998.58 | -0.998536 | 992.343 | 0.534918 | 997.801 | -1.78042 | 992.343 | 2.86706 | 890.921 | -1.136 | 890.921 | 0.235348 | 894.866 | 0.272885 | 888.552 | 1.19796 | 617.512 | 2960.47
961.641 | -0.101762 | 989.748 | 1895.54 | 999.359 | -0.438717 | 993.122 | 0.979573 | 998.58 | -2.31106 | 993.122 | 3.41414 | 891.709 | -2.60629 | 891.709 | 1.30752 | 895.656 | -0.390305 | 889.342 | 2.27886 | 618.061 | 2964.43
962.423 | -0.151847 | 990.528 | 1895.62 | 1000.14 | -0.900843 | 993.903 | 1.54321 | 999.359 | -0.465807 | 993.903 | 2.92249 | 892.5 | -3.08653 | 892.5 | 1.88413 | 896.444 | 0.367314 | 890.131 | 1.09397 | 618.61 | 3110.82
963.205 | -0.0275052 | 991.308 | 1895.34 | 1000.92 | -1.97321 | 994.682 | 1.82783 | 1000.14 | 0.391191 | 994.682 | 2.67341 | 893.288 | -3.66987 | 893.288 | 1.1819 | 897.232 | 0.704794 | 890.921 | -1.11932 | 619.16 | 3157.94
963.987 | 0.0225043 | 992.087 | 1894.59 | 1001.7 | -2.13572 | 995.462 | 2.00176 | 1000.92 | 0.732927 | 995.462 | 2.27124 | 894.078 | -4.36524 | 894.078 | 0.120358 | 898.021 | 0.679613 | 891.709 | -1.72614 | 619.708 | 3313.65
964.769 | 0.119606 | 992.867 | 1894.97 | 1002.48 | -2.23566 | 996.241 | 2.23674 | 1001.7 | 0.450999 | 996.241 | 1.38986 | 894.866 | -3.94469 | 894.866 | 0.117055 | 898.809 | 0.380725 | 892.5 | -1.96811 | 620.259 | 3414.93
965.551 | 0.338284 | 993.644 | 1895.17 | 1003.25 | -0.386261 | 997.022 | 2.25809 | 1002.48 | 0.833133 | 997.022 | 0.547231 | 895.656 | -2.16432 | 895.656 | -0.00753526 | 899.599 | -0.0525516 | 893.288 | -1.28586 | 620.807 | 3509.7
966.333 | 0.353703 | 994.423 | 1895.91 | 1004.03 | 1.17345 | 997.801 | 1.84988 | 1003.25 | 0.980782 | 997.801 | 0.0134449 | 896.444 | -1.43291 | 896.444 | 0.431781 | 900.386 | -0.322973 | 894.078 | -0.172172 | 621.356 | 3624.33
967.114 | 0.444289 | 995.203 | 1896.05 | 1004.81 | 1.31378 | 998.58 | 1.53186 | 1004.03 | -0.0539128 | 998.58 | -0.0022015 | 897.232 | -0.598516 | 897.232 | 0.90258 | 901.176 | -0.910073 | 894.866 | -0.165735 | 621.906 | 3807.36
967.896 | 0.631331 | 995.982 | 1896.34 | 1005.59 | 2.46021 | 999.359 | 1.3892 | 1004.81 | -2.90008 | 999.359 | -0.601561 | 898.021 | -0.195265 | 898.021 | 1.87597 | 901.963 | 0.717658 | 895.656 | -0.251821 | 622.454 | 3862.36
968.678 | 0.676037 | 996.759 | 1896.73 | 1006.37 | 2.74365 | 1000.14 | 1.99942 | 1005.59 | -3.82033 | 1000.14 | -0.525766 | 898.809 | -0.0117159 | 898.809 | 2.36019 | 902.75 | 1.68329 | 896.444 | 2.85652 | 623.003 | 3822.82
969.459 | 0.600492 | 997.538 | 1896.81 | 1007.15 | 1.97784 | 1000.92 | 2.71153 | 1006.37 | -2.84243 | 1000.92 | -0.250028 | 899.599 | 0.444089 | 899.599 | 2.73138 | 903.54 | 2.5597 | 897.232 | 4.72788 | 623.553 | 3784.42
970.241 | 0.592271 | 998.317 | 1896.03 | 1007.93 | 0.813189 | 1001.7 | 3.23241 | 1007.15 | -1.4568 | 1001.7 | 0.0131304 | 900.386 | 1.46047 | 900.386 | 2.31487 | 904.327 | 2.63908 | 898.021 | 6.49325 | 624.101 | 3809.84
971.022 | 0.596628 | 999.096 | 1895.54 | 1008.7 | 0.0209262 | 1002.48 | 3.82406 | 1007.93 | -2.20971 | 1002.48 | 0.719734 | 901.176 | 2.01659 | 901.176 | 1.69554 | 905.116 | 0.737365 | 898.809 | 5.245 | 624.65 | 3933.61
971.803 | 0.809358 | 999.873 | 1895.28 | 1009.48 | -0.636586 | 1003.25 | 4.38032 | 1008.7 | -3.84204 | 1003.25 | 2.06595 | 901.963 | 1.53981 | 901.963 | 1.04833 | 905.903 | -1.57956 | 899.599 | 4.54928 | 625.198 | 3998.79
972.584 | 0.956696 | 1000.65 | 1894.81 | 1010.26 | -1.00034 | 1004.03 | 4.95055 | 1009.48 | -3.67441 | 1004.03 | 3.58554 | 902.75 | 1.37612 | 902.75 | 0.527984 | 906.69 | 0.472964 | 900.386 | 3.86884 | 625.748 | 3996.01
973.366 | 0.665808 | 1001.43 | 1894.8 | 1011.04 | -1.44064 | 1004.81 | 6.15496 | 1010.26 | -4.85029 | 1004.81 | 4.89551 | 903.54 | 0.6899 | 903.54 | -0.179711 | 907.479 | 0.896114 | 901.176 | 3.20348 | 626.296 | 3950.49
974.147 | 0.416026 | 1002.21 | 1894.87 | 1011.82 | -1.48768 | 1005.59 | 6.62671 | 1011.04 | -3.63761 | 1005.59 | 4.4236 | 904.327 | -0.551987 | 904.327 | -0.687051 | 908.266 | 0.544128 | 901.963 | 0.0452554 | 626.844 | 3844.3
974.928 | 0.180564 | 1002.99 | 1895.27 | 1012.6 | -1.09809 | 1006.37 | 6.5826 | 1011.82 | -1.93784 | 1006.37 | 4.09998 | 905.116 | -0.836293 | 905.116 | -0.918476 | 909.053 | 0.394684 | 902.75 | 2.87 | 627.394 | 3725.2
975.709 | 0.0226558 | 1003.76 | 1894.9 | 1013.37 | -0.467089 | 1007.15 | 6.57062 | 1012.6 | -1.10327 | 1007.15 | 3.88408 | 905.903 | -1.07775 | 905.903 | -1.04678 | 909.841 | -1.00423 | 903.54 | 4.76389 | 627.942 | 3641.86
976.49 | 0.0793332 | 1004.54 | 1894.74 | 1014.15 | -0.319816 | 1007.93 | 6.25019 | 1013.37 | -1.24531 | 1007.93 | 3.62344 | 906.69 | -0.716345 | 906.69 | -0.405149 | 910.628 | 0.501977 | 904.327 | 3.69123 | 628.49 | 3569.17
977.27 | -0.0297405 | 1005.32 | 1894.9 | 1014.93 | -0.211913 | 1008.7 | 5.73796 | 1014.15 | -1.68582 | 1008.7 | 4.03417 | 907.479 | -0.235992 | 907.479 | 0.238238 | 911.417 | 1.15696 | 905.116 | 1.92446 | 629.038 | 3486.22
978.051 | -0.0190566 | 1006.1 | 1894.79 | 1015.71 | 0.300694 | 1009.48 | 5.29792 | 1014.93 | -2.28734 | 1009.48 | 4.55459 | 908.266 | 0.833281 | 908.266 | 0.847769 | 912.203 | 2.25862 | 905.903 | 1.37858 | 629.587 | 3271.42
978.83 | -0.0235272 | 1006.88 | 1894.86 | 1016.48 | 0.764399 | 1010.26 | 5.43058 | 1015.71 | -3.05147 | 1010.26 | 5.2542 | 909.053 | 0.716902 | 909.053 | 0.541816 | 912.99 | 2.78414 | 906.69 | 3.60776 | 630.135 | 3375.97
979.611 | 0.246827 | 1007.65 | 1894.87 | 1017.26 | 1.23989 | 1011.04 | 5.7308 | 1016.48 | -1.48311 | 1011.04 | 5.65566 | 909.841 | 0.257415 | 909.841 | 0.477818 | 913.778 | 2.42449 | 907.479 | 4.98393 | 630.683 | 3376.98
980.391 | 0.396022 | 1008.43 | 1894.66 | 1018.04 | 1.42118 | 1011.82 | 6.38023 | 1017.26 | -0.654861 | 1011.82 | 5.86103 | 910.628 | 0.858163 | 910.628 | 0.743204 | 914.564 | 2.42723 | 908.266 | 4.50362 | 631.231 | 3285.99
981.172 | 0.520212 | 1009.21 | 1894.45 | 1018.82 | 0.588303 | 1012.6 | 6.8395 | 1018.04 | -0.150956 | 1012.6 | 6.20478 | 911.417 | 1.03613 | 911.417 | 2.26822 | 915.351 | 2.93796 | 909.053 | 3.74634 | 631.779 | 3113.17
981.952 | 0.510703 | 1009.98 | 1894.56 | 1019.59 | -0.0505952 | 1013.37 | 7.51275 | 1018.82 | 0.761249 | 1013.37 | 7.12186 | 912.203 | 1.49172 | 912.203 | 3.36981 | 916.137 | 2.00271 | 909.841 | 2.83902 | 632.328 | 2945.8
982.732 | 0.59068 | 1010.76 | 1894.36 | 1020.37 | -0.172148 | 1014.15 | 7.76794 | 1019.59 | 0.142186 | 1014.15 | 8.39913 | 912.99 | 1.56848 | 912.99 | 3.34865 | 916.925 | 0.310657 | 910.628 | 1.76979 | 632.876 | 2702.68
983.513 | 0.412085 | 1011.54 | 1894.02 | 1021.15 | 0.592703 | 1014.93 | 7.9818 | 1020.37 | -1.05252 | 1014.93 | 9.19214 | 913.778 | 0.38908 | 913.778 | 1.9922 | 917.711 | 0.58491 | 911.417 | 1.22713 | 633.424 | 2518.92
984.293 | 0.226596 | 1012.32 | 1893.73 | 1021.92 | 1.8657 | 1015.71 | 8.33052 | 1021.15 | -2.59788 | 1015.71 | 9.19135 | 914.564 | 0.355829 | 914.564 | 1.02356 | 918.497 | 0.988901 | 912.203 | 0.00201135 | 633.972 | 2452.52
985.071 | -0.00659215 | 1013.09 | 1893.85 | 1022.7 | 2.63197 | 1016.48 | 7.8458 | 1021.92 | -2.23012 | 1016.48 | 8.58216 | 915.351 | 1.04785 | 915.351 | -0.148847 | 919.285 | 0.790464 | 912.99 | 0.156885 | 634.519 | 2534.32
985.851 | -0.0602765 | 1013.87 | 1893.51 | 1023.48 | 2.63569 | 1017.26 | 8.46105 | 1022.7 | -1.73542 | 1017.26 | 8.53703 | 916.137 | 0.933814 | 916.137 | -0.920747 | 920.071 | 0.158202 | 913.778 | 1.30979 | 635.068 | 2521.84
986.631 | -0.137261 | 1014.65 | 1894.78 | 1024.25 | 2.46168 | 1018.04 | 7.99414 | 1023.48 | 0.253318 | 1018.04 | 8.86026 | 916.925 | 0.552322 | 916.925 | -0.104874 | 920.856 | 1.05021 | 914.564 | 1.45139 | 635.616 | 2450.98
987.411 | -0.44785 | 1015.42 | 1895.02 | 1025.03 | 2.09279 | 1018.82 | 7.37619 | 1024.25 | 1.43236 | 1018.82 | 8.60882 | 917.711 | 0.667361 | 917.711 | 1.153 | 921.642 | 1.44106 | 915.351 | -0.25162 | 636.163 | 2493.86
988.191 | -0.683387 | 1016.2 | 1894.59 | 1025.81 | 1.39083 | 1019.59 | 8.31279 | 1025.03 | 1.93382 | 1019.59 | 8.07244 | 918.497 | -0.146839 | 918.497 | 1.75809 | 922.43 | 2.01503 | 916.137 | 1.4536 | 636.711 | 2393.77
988.971 | -0.744648 | 1016.98 | 1893.9 | 1026.58 | 0.945797 | 1020.37 | 9.27485 | 1025.81 | 2.10087 | 1020.37 | 6.04808 | 919.285 | -1.06157 | 919.285 | 1.63866 | 923.215 | 1.40576 | 916.925 | 3.52268 | 637.258 | 2367.62
989.748 | -0.947073 | 1017.75 | 1893.07 | 1027.36 | 1.04394 | 1021.15 | 10.0465 | 1026.58 | 1.55456 | 1021.15 | 7.69433 | 920.071 | -1.44284 | 920.071 | 1.65456 | 924.001 | 0.68235 | 917.711 | 4.4119 | 637.806 | 2322.54
990.528 | -0.904072 | 1018.53 | 1893.14 | 1028.14 | 1.13819 | 1021.92 | 10.0935 | 1027.36 | 1.00148 | 1021.92 | 10.2975 | 920.856 | -0.457702 | 920.856 | 1.09943 | 924.788 | 0.0544675 | 918.497 | 4.1812 | 638.353 | 2329.75
991.308 | -0.926501 | 1019.31 | 1893.35 | 1028.91 | 0.786341 | 1022.7 | 10.4193 | 1028.14 | 0.126515 | 1022.7 | 13.2464 | 921.642 | 1.18922 | 921.642 | 0.312352 | 925.573 | 0.70972 | 919.285 | 1.51716 | 638.902 | 2239.66
992.087 | -0.828528 | 1020.08 | 1892.85 | 1029.69 | 2.13053 | 1023.48 | 10.432 | 1028.91 | -0.240092 | 1023.48 | 16.606 | 922.43 | -0.146951 | 922.43 | -0.094965 | 926.359 | 0.644031 | 920.071 | -4.06856 | 639.449 | 2111.51
992.867 | -0.626634 | 1020.86 | 1893.31 | 1030.47 | 3.04643 | 1024.25 | 9.61889 | 1029.69 | 0.61705 | 1024.25 | 17.5512 | 923.215 | -1.45969 | 923.215 | 0.00619337 | 927.144 | 0.454626 | 920.856 | -4.56577 | 639.997 | 2014.35
993.644 | -0.477249 | 1021.63 | 1894.3 | 1031.24 | 3.58899 | 1025.03 | 10.2546 | 1030.47 | 3.00992 | 1025.03 | 17.5541 | 924.001 | -2.16923 | 924.001 | 0.0497534 | 927.929 | 0.589837 | 921.642 | -3.97644 | 640.544 | 1896.7
994.423 | -0.384845 | 1022.41 | 1895.03 | 1032.02 | 2.90553 | 1025.81 | 10.5864 | 1031.24 | 4.67949 | 1025.81 | 17.4502 | 924.788 | -2.90711 | 924.788 | -0.0628627 | 928.716 | 0.700688 | 922.43 | -2.13183 | 641.091 | 1784.62
995.203 | -0.506384 | 1023.19 | 1896 | 1032.79 | 3.70789 | 1026.58 | 10.7249 | 1032.02 | 5.37849 | 1026.58 | 18.3268 | 925.573 | -3.08541 | 925.573 | -0.568757 | 929.501 | 1.53577 | 923.215 | 0.301301 | 641.638 | 1784.97
995.982 | -0.562644 | 1023.96 | 1897.09 | 1033.57 | 2.11016 | 1027.36 | 11.1483 | 1032.79 | 5.7162 | 1027.36 | 19.3711 | 926.359 | -3.02326 | 926.359 | -0.295424 | 930.286 | 0.0208017 | 924.001 | 0.86287 | 642.185 | 1842.36
996.759 | -0.485622 | 1024.74 | 1897.79 | 1034.35 | 3.55526 | 1028.14 | 12.0164 | 1033.57 | 6.02889 | 1028.14 | 18.9107 | 927.144 | -2.19567 | 927.144 | -1.11563 | 931.071 | 1.44763 | 924.788 | 2.19197 | 642.732 | 1973.81
997.538 | -0.437393 | 1025.51 | 1897.87 | 1035.12 | 4.6124 | 1028.91 | 12.6702 | 1034.35 | 6.7726 | 1028.91 | 18.4062 | 927.929 | -1.53746 | 927.929 | -0.198291 | 931.856 | 2.33034 | 925.573 | 2.33256 | 643.279 | 1936.06
998.317 | -0.508467 | 1026.29 | 1896.85 | 1035.9 | 5.82375 | 1029.69 | 12.8895 | 1035.12 | 7.87084 | 1029.69 | 18.3757 | 928.716 | -1.19491 | 928.716 | 0.472554 | 932.642 | 3.735 | 926.359 | -0.578264 | 643.826 | 2035.97
999.096 | -0.602765 | 1027.06 | 1896.43 | 1036.67 | 6.03685 | 1030.47 | 12.7946 | 1035.9 | 7.97608 | 1030.47 | 18.1794 | 929.501 | -1.53211 | 929.501 | 0.283037 | 933.427 | 2.92209 | 927.144 | -0.438877 | 644.373 | 1915.43
999.873 | -0.443114 | 1027.84 | 1895.72 | 1037.45 | 5.91338 | 1031.24 | 12.6764 | 1036.67 | 8.66027 | 1031.24 | 18.7864 | 930.286 | -1.39152 | 930.286 | 0.0479986 | 934.212 | 2.0413 | 927.929 | -1.7891 | 644.92 | 1982.37
1000.65 | -0.0416745 | 1028.62 | 1895.41 | 1038.22 | 5.88089 | 1032.02 | 13.3305 | 1037.45 | 9.42526 | 1032.02 | 19.4349 | 931.071 | -0.934037 | 931.071 | -0.109416 | 934.996 | 0.437383 | 928.716 | -3.19342 | 645.469 | 1952.64
1001.43 | 0.167835 | 1029.39 | 1895.59 | 1039 | 5.98072 | 1032.79 | 14.438 | 1038.22 | 10.6135 | 1032.79 | 21.4252 | 931.856 | -1.38471 | 931.856 | -0.981752 | 935.781 | 0.91719 | 929.501 | -0.996826 | 646.015 | 1849.23
1002.21 | 0.339685 | 1030.17 | 1895.53 | 1039.77 | 5.86853 | 1033.57 | 15.4657 | 1039 | 10.8583 | 1033.57 | 23.1769 | 932.642 | -0.922098 | 932.642 | -1.25292 | 936.565 | 0.120157 | 930.286 | 1.10323 | 646.562 | 1774.67
1002.99 | 0.0107975 | 1030.94 | 1895.87 | 1040.55 | 6.14825 | 1034.35 | 16.4914 | 1039.77 | 11.488 | 1034.35 | 24.8863 | 933.427 | -0.0804493 | 933.427 | -0.658871 | 937.351 | 1.24482 | 931.071 | 1.27439 | 647.109 | 1699.07
1003.76 | -0.222012 | 1031.72 | 1895.83 | 1041.32 | 6.61252 | 1035.12 | 17.5459 | 1040.55 | 11.8781 | 1035.12 | 26.8066 | 934.212 | 0.250944 | 934.212 | -0.474618 | 938.136 | 1.3376 | 931.856 | 0.977718 | 647.656 | 1681
1004.54 | -0.0688388 | 1032.49 | 1895.87 | 1042.1 | 7.77993 | 1035.9 | 18.3661 | 1041.32 | 14.0694 | 1035.9 | 29.6255 | 934.996 | -0.519629 | 934.996 | -0.333719 | 938.92 | -0.094155 | 932.642 | 0.122692 | 648.202 | 1621.65
1005.32 | -0.0360295 | 1033.27 | 1895.95 | 1042.87 | 9.31053 | 1036.67 | 19.2372 | 1042.1 | 16.8659 | 1036.67 | 32.2319 | 935.781 | -1.65763 | 935.781 | -1.04616 | 939.704 | -0.104556 | 933.427 | -1.96046 | 648.749 | 1653.24
1006.1 | -0.0251942 | 1034.04 | 1896.36 | 1043.65 | 11.2612 | 1037.45 | 20.0268 | 1042.87 | 21.8921 | 1037.45 | 34.8182 | 936.565 | -2.78437 | 936.565 | -2.25077 | 940.488 | -0.344049 | 934.212 | -3.75741 | 649.296 | 1653.31
1006.88 | -0.0802424 | 1034.82 | 1896.69 | 1044.42 | 13.3683 | 1038.22 | 20.2351 | 1043.65 | 28.3965 | 1038.22 | 37.1213 | 937.351 | -3.42105 | 937.351 | -3.60526 | 941.272 | 0.234293 | 934.996 | -3.401 | 649.842 | 1566.75
1007.65 | -0.0439098 | 1035.59 | 1897.3 | 1045.2 | 16.1376 | 1039 | 20.6862 | 1044.42 | 32.4179 | 1039 | 38.9348 | 938.136 | -3.67512 | 938.136 | -4.01186 | 942.056 | -0.215954 | 935.781 | -1.75269 | 650.389 | 1621.24
1008.43 | -0.041523 | 1036.36 | 1897.6 | 1045.97 | 18.4208 | 1039.77 | 21.5085 | 1045.2 | 35.3647 | 1039.77 | 40.7958 | 938.92 | -3.38244 | 938.92 | -2.83285 | 942.842 | -0.227176 | 936.565 | 0.00181022 | 650.935 | 1595.87
1009.21 | -0.0254972 | 1037.14 | 1898.37 | 1046.75 | 20.46 | 1040.55 | 23.0794 | 1045.97 | 39.1111 | 1040.55 | 43.4088 | 939.704 | -2.91905 | 939.704 | -1.73858 | 943.625 | -0.527979 | 937.351 | 1.62618 | 651.482 | 1580.45
1009.98 | -0.0545937 | 1037.91 | 1898.73 | 1047.52 | 21.8528 | 1041.32 | 25.396 | 1046.75 | 44.032 | 1041.32 | 47.2071 | 940.488 | -2.36751 | 940.488 | -0.848388 | 944.409 | -1.05459 | 938.136 | -0.00160908 | 652.028 | 1585.46
1010.76 | -0.135404 | 1038.69 | 1899.05 | 1048.3 | 21.5702 | 1042.1 | 27.8567 | 1047.52 | 49.7196 | 1042.1 | 51.5535 | 941.272 | -1.87979 | 941.272 | -0.143273 | 945.193 | -0.675781 | 938.92 | -3.68057 | 652.573 | 1610.37
1011.54 | -0.347338 | 1039.46 | 1897.99 | 1049.07 | 21.8014 | 1042.87 | 30.1012 | 1048.3 | 56.2197 | 1042.87 | 57.0437 | 942.056 | -0.962937 | 942.056 | 0.20211 | 945.976 | -0.859711 | 939.704 | -3.61541 | 653.119 | 1605.67
1012.32 | -0.376283 | 1040.24 | 1899.06 | 1049.84 | 23.0205 | 1043.65 | 32.4951 | 1049.07 | 63.6452 | 1043.65 | 63.9467 | 942.842 | -0.575084 | 942.842 | -0.154937 | 946.76 | -0.524695 | 940.488 | -1.26554 | 653.666 | 1540.94
1013.09 | -0.759841 | 1041.01 | 1900.12 | 1050.62 | 25.0587 | 1044.42 | 34.5648 | 1049.84 | 72.7477 | 1044.42 | 70.4556 | 943.625 | -1.242 | 943.625 | -0.578357 | 947.543 | 1.39043 | 941.272 | -0.0325839 | 654.212 | 1501.02
1013.87 | -0.586512 | 1041.79 | 1900.93 | 1051.39 | 27.3996 | 1045.2 | 37.0116 | 1050.62 | 83.8669 | 1045.2 | 75.4938 | 944.409 | -2.15417 | 944.409 | -1.69089 | 948.327 | 3.29953 | 942.056 | -0.176597 | 654.758 | 1428.3
1014.65 | -0.318128 | 1042.56 | 1902.1 | 1052.17 | 30.8272 | 1045.97 | 38.922 | 1051.39 | 94.9717 | 1045.97 | 83.1063 | 945.193 | -2.43992 | 945.193 | -1.67985 | 949.11 | 3.78864 | 942.842 | 3.25738 | 655.304 | 1404.12
1015.42 | -0.0492896 | 1043.33 | 1902.31 | 1052.94 | 35.013 | 1046.75 | 40.9969 | 1052.17 | 109.512 | 1046.75 | 90.9008 | 945.976 | -2.3356 | 945.976 | -1.2266 | 949.893 | 3.0365 | 943.625 | 7.12863 | 655.85 | 1486.48
1016.2 | 0.141921 | 1044.11 | 1902.82 | 1053.71 | 39.4967 | 1047.52 | 43.4271 | 1052.94 | 127.976 | 1047.52 | 100.241 | 946.76 | -2.11098 | 946.76 | -0.962139 | 950.676 | 3.19744 | 944.409 | 8.61623 | 656.396 | 1523.07
1016.98 | 0.0114037 | 1044.88 | 1903.88 | 1054.49 | 44.8122 | 1048.3 | 46.442 | 1053.71 | 148.837 | 1048.3 | 110.666 | 947.543 | -0.929463 | 947.543 | -1.22391 | 951.459 | 3.85378 | 945.193 | 8.59048 | 656.942 | 1526.24
1017.75 | 0.147338 | 1045.65 | 1905.58 | 1055.26 | 51.9849 | 1049.07 | 49.9425 | 1054.49 | 174.099 | 1049.07 | 121.699 | 948.327 | 0.0303498 | 948.327 | -1.4092 | 952.242 | 3.52671 | 945.976 | 10.6927 | 657.488 | 1534.83
1018.53 | 0.239856 | 1046.43 | 1907.79 | 1056.03 | 61.1684 | 1049.84 | 54.2986 | 1055.26 | 203.493 | 1049.84 | 134.934 | 949.11 | 0.30785 | 949.11 | -1.97248 | 953.025 | 2.55833 | 946.76 | 10.4693 | 658.034 | 1553.07
1019.31 | 0.524758 | 1047.2 | 1910.32 | 1056.81 | 72.8679 | 1050.62 | 60.2828 | 1056.03 | 238.251 | 1050.62 | 150.256 | 949.893 | -0.122738 | 949.893 | -1.62122 | 953.808 | 1.09592 | 947.543 | 10.3689 | 658.58 | 1509.54
1020.08 | 0.83656 | 1047.97 | 1912.07 | 1057.58 | 87.5259 | 1051.39 | 66.8846 | 1056.81 | 280.378 | 1051.39 | 167.809 | 950.676 | -0.201067 | 950.676 | -2.04484 | 954.591 | 0.373335 | 948.327 | 10.069 | 659.125 | 1463.2
1020.86 | 1.03406 | 1048.75 | 1913.8 | 1058.36 | 108.174 | 1052.17 | 75.0905 | 1057.58 | 326.39 | 1052.17 | 187.183 | 951.459 | -0.272144 | 951.459 | -2.00521 | 955.374 | 0.162034 | 949.11 | 9.49861 | 659.671 | 1376.93
1021.63 | 1.9351 | 1049.52 | 1914.3 | 1059.13 | 135.731 | 1052.94 | 85.4197 | 1058.36 | 383.357 | 1052.94 | 210.465 | 952.242 | -0.51762 | 952.242 | -1.7457 | 956.156 | 0.223071 | 949.893 | 7.33399 | 660.217 | 1271.09
1022.41 | 2.33211 | 1050.29 | 1914.67 | 1059.9 | 171.025 | 1053.71 | 98.6148 | 1059.13 | 442.965 | 1053.71 | 237.088 | 953.025 | -0.477005 | 953.025 | -1.44605 | 956.939 | -0.0429719 | 950.676 | 5.47953 | 660.762 | 1178.54
1023.19 | 2.50422 | 1051.07 | 1914.21 | 1060.67 | 218.265 | 1054.49 | 114.36 | 1059.9 | 500.936 | 1054.49 | 266.779 | 953.808 | -0.407714 | 953.808 | -1.39846 | 957.722 | 0.490208 | 951.459 | 5.93651 | 661.308 | 1116.3
1023.96 | 2.33624 | 1051.84 | 1913.94 | 1061.45 | 277.687 | 1055.26 | 132.055 | 1060.67 | 553.333 | 1055.26 | 302.097 | 954.591 | -0.519517 | 954.591 | -1.23816 | 958.504 | 1.54015 | 952.242 | 10.6811 | 661.854 | 1082.19
1024.74 | 2.19348 | 1052.61 | 1916.29 | 1062.22 | 351.478 | 1056.03 | 155.188 | 1061.45 | 594.285 | 1056.03 | 343.898 | 955.374 | -0.189686 | 955.374 | -1.28358 | 959.286 | 1.04501 | 953.025 | 12.5685 | 662.399 | 1069.27
1025.51 | 2.36988 | 1053.39 | 1918.61 | 1062.99 | 447.092 | 1056.81 | 185.449 | 1062.22 | 613.895 | 1056.81 | 389.848 | 956.156 | -0.178528 | 956.156 | -0.957185 | 960.069 | 0.761998 | 953.808 | 14.6877 | 662.944 | 1137.41
1026.29 | 2.70585 | 1054.16 | 1921.62 | 1063.77 | 564.218 | 1057.58 | 223.958 | 1062.99 | 602.016 | 1057.58 | 440.229 | 956.939 | -0.64326 | 956.939 | -0.932721 | 960.851 | 2.51344 | 954.591 | 15.3388 | 663.489 | 1177.09
1027.06 | 3.18106 | 1054.93 | 1926.21 | 1064.54 | 699.03 | 1058.36 | 271.115 | 1063.77 | 556.209 | 1058.36 | 492.373 | 957.722 | -1.07072 | 957.722 | -0.783667 | 961.633 | 2.8241 | 955.374 | 13.962 | 664.035 | 1158.25
1027.84 | 3.40072 | 1055.7 | 1931.41 | 1065.31 | 830.374 | 1059.13 | 328.202 | 1064.54 | 490.962 | 1059.13 | 544.784 | 958.504 | -1.17762 | 958.504 | -0.555648 | 962.415 | 2.91552 | 956.156 | 10.9741 | 664.58 | 978.361
1028.62 | 3.71919 | 1056.48 | 1938.17 | 1066.08 | 851.846 | 1059.9 | 397.332 | 1065.31 | 420.397 | 1059.9 | 595.917 | 959.286 | -1.23854 | 959.286 | -0.999403 | 963.197 | 4.2991 | 956.939 | 13.78 | 665.126 | 839.129
1029.39 | 4.09134 | 1057.25 | 1946.82 | 1066.86 | 736.641 | 1060.67 | 475.534 | 1066.08 | 353.568 | 1060.67 | 641.897 | 960.069 | -1.05934 | 960.069 | -0.91538 | 963.979 | 4.55748 | 957.722 | 14.4186 | 665.67 | 775.867
1030.17 | 4.18409 | 1058.02 | 1957.21 | 1067.63 | 552.725 | 1061.45 | 565.628 | 1066.86 | 318.557 | 1061.45 | 676.154 | 960.851 | -0.956353 | 960.851 | -1.84242 | 964.761 | 4.84159 | 958.504 | 17.2588 | 666.215 | 793.856
1030.94 | 4.20485 | 1058.79 | 1971 | 1068.4 | 386.614 | 1062.22 | 662.954 | 1067.63 | 292.646 | 1062.22 | 689.936 | 961.633 | -1.05521 | 961.633 | -3.90203 | 965.543 | 3.54805 | 959.286 | 16.7224 | 666.76 | 854.499
1031.72 | 4.0394 | 1059.57 | 1989.47 | 1069.17 | 274.797 | 1062.99 | 761.454 | 1068.4 | 278.866 | 1062.99 | 686.289 | 962.415 | -1.44017 | 962.415 | -4.26052 | 966.325 | 5.68816 | 960.069 | 16.6079 | 667.306 | 878.747
1032.49 | 3.96098 | 1060.34 | 2013.86 | 1069.95 | 206.528 | 1063.77 | 843.3 | 1069.17 | 273.82 | 1063.77 | 667.373 | 963.197 | -0.630428 | 963.197 | -3.14427 | 967.107 | 6.53939 | 960.851 | 16.8533 | 667.851 | 949.864
1033.27 | 4.0441 | 1061.11 | 2048.61 | 1070.72 | 169.788 | 1064.54 | 859.195 | 1069.95 | 278.589 | 1064.54 | 645.328 | 963.979 | 0.797575 | 963.979 | -1.35831 | 967.888 | 7.88739 | 961.633 | 16.1532 | 668.395 | 1024.48
1034.04 | 4.12801 | 1061.88 | 2099.87 | 1071.49 | 150.335 | 1065.31 | 778.333 | 1070.72 | 292.606 | 1065.31 | 625.081 | 964.761 | 1.96928 | 964.761 | 1.12864 | 968.67 | 8.06585 | 962.415 | 18.8707 | 668.94 | 993.786
1034.82 | 4.60735 | 1062.65 | 2169.2 | 1072.26 | 138.271 | 1066.08 | 643.438 | 1071.49 | 313.398 | 1066.08 | 612.668 | 965.543 | 1.74177 | 965.543 | 1.99891 | 969.451 | 10.9414 | 963.197 | 21.9644 | 669.485 | 973.875
1035.59 | 5.02239 | 1063.43 | 2263.7 | 1073.03 | 131.491 | 1066.86 | 507.204 | 1072.26 | 342.383 | 1066.86 | 614.898 | 966.325 | -0.199282 | 966.325 | 2.26254 | 970.233 | 13.5132 | 963.979 | 25.8724 | 670.03 | 984.125
1036.36 | 5.19155 | 1064.2 | 2393.34 | 1073.8 | 129.645 | 1067.63 | 395.316 | 1073.03 | 378.433 | 1067.63 | 625.823 | 967.107 | -2.62883 | 967.107 | 2.09542 | 971.014 | 13.6678 | 964.761 | 28.4395 | 670.574 | 936.82
1037.14 | 5.73381 | 1064.97 | 2595.52 | 1074.58 | 132.898 | 1068.4 | 318.415 | 1073.8 | 425.138 | 1068.4 | 644.812 | 967.888 | -2.24042 | 967.888 | 1.42107 | 971.794 | 14.2163 | 965.543 | 29.984 | 671.119 | 863.218
1037.91 | 6.08687 | 1065.74 | 2880.49 | 1075.35 | 141.688 | 1069.17 | 270.179 | 1074.58 | 485.267 | 1069.17 | 672.219 | 968.67 | -2.41102 | 968.67 | 0.223374 | 972.575 | 15.9765 | 966.325 | 32.1736 | 671.664 | 846.339
1038.69 | 6.514 | 1066.51 | 3260.77 | 1076.12 | 156.557 | 1069.95 | 239.194 | 1075.35 | 558.52 | 1069.95 | 707.411 | 969.451 | -2.22881 | 969.451 | 0.190033 | 973.356 | 17.296 | 967.107 | 35.788 | 672.208 | 859.182
1039.46 | 6.71669 | 1067.28 | 3528.88 | 1076.89 | 176.886 | 1070.72 | 221.757 | 1076.12 | 651.781 | 1070.72 | 750.694 | 970.233 | -1.59482 | 970.233 | 0.19571 | 974.137 | 17.7967 | 967.888 | 40.0991 | 672.752 | 990.845
1040.24 | 7.09297 | 1068.05 | 3406.08 | 1077.66 | 203.929 | 1071.49 | 214.809 | 1076.89 | 768.601 | 1071.49 | 803.598 | 971.014 | -0.387629 | 971.014 | 1.32827 | 974.918 | 20.8936 | 968.67 | 43.6413 | 673.297 | 996.183
1041.01 | 7.25141 | 1068.83 | 2994.55 | 1078.43 | 237.945 | 1072.26 | 216.854 | 1077.66 | 942.854 | 1072.26 | 864.123 | 971.794 | 1.28473 | 971.794 | 2.26388 | 975.699 | 24.0062 | 969.451 | 48.626 | 673.842 | 982.046
1041.79 | 7.23364 | 1069.6 | 2580.62 | 1079.2 | 279.634 | 1073.03 | 226.296 | 1078.43 | 1147.98 | 1073.03 | 934.362 | 972.575 | 1.95968 | 972.575 | 1.94018 | 976.48 | 26.4321 | 970.233 | 53.7846 | 674.386 | 944.674
1042.56 | 7.59268 | 1070.37 | 2315.29 | 1079.97 | 342.194 | 1073.8 | 239.271 | 1079.2 | 1444.72 | 1073.8 | 1016.34 | 973.356 | 0.561137 | 973.356 | 1.59004 | 977.261 | 31.8441 | 971.014 | 60.1076 | 674.93 | 861.296
1043.33 | 8.07293 | 1071.14 | 2170.72 | 1080.75 | 419.82 | 1074.58 | 261.117 | 1079.97 | 1850.56 | 1074.58 | 1116.36 | 974.137 | 1.59292 | 974.137 | 0.816595 | 978.04 | 35.3601 | 971.794 | 64.0905 | 675.475 | 806.8
1044.11 | 9.10831 | 1071.91 | 2097.56 | 1081.52 | 541.312 | 1075.35 | 289.572 | 1080.75 | 2386.73 | 1075.35 | 1236.89 | 974.918 | 0.843323 | 974.918 | 1.03677 | 978.82 | 39.2172 | 972.575 | 65.8203 | 676.018 | 683.439
1044.88 | 10.2202 | 1072.68 | 2056.91 | 1082.29 | 731.3 | 1076.12 | 328.454 | 1081.52 | 3042.44 | 1076.12 | 1382.76 | 975.699 | -0.158667 | 975.699 | 1.46958 | 979.601 | 42.1081 | 973.356 | 68.7508 | 676.563 | 713.014
1045.65 | 11.5094 | 1073.45 | 2034.17 | 1083.06 | 1058.31 | 1076.89 | 375.758 | 1082.29 | 3685.27 | 1076.89 | 1564.95 | 976.48 | -1.74623 | 976.48 | 2.27647 | 980.381 | 45.2946 | 974.137 | 74.2905 | 677.107 | 875.573
1046.43 | 12.9452 | 1074.22 | 2017.62 | 1083.83 | 1592.43 | 1077.66 | 435.538 | 1083.06 | 4039.74 | 1077.66 | 1785.05 | 977.261 | -2.5399 | 977.261 | 3.5233 | 981.162 | 48.7835 | 974.918 | 82.8637 | 677.651 | 939.397
1047.2 | 14.6922 | 1074.99 | 2007.25 | 1084.6 | 2484.35 | 1078.43 | 512.781 | 1083.83 | 3856.05 | 1078.43 | 2050.72 | 978.04 | -2.43713 | 978.04 | 4.39781 | 981.94 | 51.6924 | 975.699 | 92.843 | 678.195 | 871.936
1047.97 | 16.5929 | 1075.76 | 2001.69 | 1085.37 | 3540.63 | 1079.2 | 625.395 | 1084.6 | 3192.85 | 1079.2 | 2375.98 | 978.82 | -1.73741 | 978.82 | 4.51754 | 982.721 | 56.563 | 976.48 | 98.4519 | 678.738 | 827.561
1048.75 | 18.0818 | 1076.53 | 2000.99 | 1086.14 | 4008.46 | 1079.97 | 770.537 | 1085.37 | 2414.57 | 1079.97 | 2756.31 | 979.601 | -0.495081 | 979.601 | 5.03996 | 983.501 | 61.6668 | 977.261 | 106.415 | 679.283 | 722.107
1049.52 | 19.0834 | 1077.3 | 2005.85 | 1086.91 | 3373.79 | 1080.75 | 990.474 | 1086.14 | 1716.35 | 1080.75 | 3197.53 | 980.381 | 0.670597 | 980.381 | 5.50435 | 984.281 | 65.8064 | 978.04 | 115.601 | 679.827 | 660.452
1050.29 | 19.9441 | 1078.07 | 2015.32 | 1087.68 | 2229.82 | 1081.52 | 1319 | 1086.91 | 1210.35 | 1081.52 | 3640.92 | 981.162 | 2.69834 | 981.162 | 5.15629 | 985.061 | 71.0229 | 978.82 | 124.892 | 680.37 | 608.933
1051.07 | 19.8891 | 1078.84 | 2029.26 | 1088.45 | 1305.11 | 1082.29 | 1825.35 | 1087.68 | 891.192 | 1082.29 | 3991.55 | 981.94 | 3.34495 | 981.94 | 4.83877 | 985.839 | 73.5818 | 979.601 | 133.451 | 680.914 | 613.119
1051.84 | 18.8773 | 1079.61 | 2048.53 | 1089.22 | 783.11 | 1083.06 | 2536.02 | 1088.45 | 659.969 | 1083.06 | 3955.45 | 982.721 | 4.30119 | 982.721 | 5.38193 | 986.619 | 79.6762 | 980.381 | 142.818 | 681.457 | 655.839
1052.61 | 18.1676 | 1080.39 | 2073.2 | 1089.99 | 501.11 | 1083.83 | 3391.59 | 1089.22 | 503.02 | 1083.83 | 3557.24 | 983.501 | 4.01633 | 983.501 | 6.17726 | 987.399 | 83.2844 | 981.162 | 155.209 | 682.002 | 654.761
1053.39 | 17.8424 | 1081.16 | 2106.26 | 1090.76 | 345.352 | 1084.6 | 4010.78 | 1089.99 | 400.581 | 1084.6 | 2930.19 | 984.281 | 3.23973 | 984.281 | 7.56375 | 988.179 | 85.2286 | 981.94 | 167.293 | 682.546 | 657.631
1054.16 | 17.7889 | 1081.93 | 2153.13 | 1091.53 | 256.162 | 1085.37 | 3896.88 | 1090.76 | 322.37 | 1085.37 | 2254.1 | 985.061 | 2.3173 | 985.061 | 9.38894 | 988.959 | 87.2395 | 982.721 | 178.017 | 683.089 | 654.798
1054.93 | 18.3084 | 1082.7 | 2221.8 | 1092.3 | 194.079 | 1086.14 | 3096.68 | 1091.53 | 266.552 | 1086.14 | 1719.16 | 985.839 | 1.41562 | 985.839 | 10.8419 | 989.737 | 87.4111 | 983.501 | 191.572 | 683.633 | 685.062
1055.7 | 19.6681 | 1083.47 | 2340.01 | 1093.07 | 154.021 | 1086.91 | 2141.68 | 1092.3 | 221.236 | 1086.91 | 1320.12 | 986.619 | 1.94685 | 986.619 | 10.9223 | 990.516 | 87.1774 | 984.281 | 204.433 | 684.175 | 729.137
1056.48 | 21.743 | 1084.24 | 2553.49 | 1093.84 | 123.623 | 1087.68 | 1401.68 | 1093.07 | 186.042 | 1087.68 | 1037.35 | 987.399 | 3.00976 | 987.399 | 10.8618 | 991.296 | 84.5189 | 985.061 | 217.759 | 684.719 | 783.247
1057.25 | 24.4303 | 1085 | 2971.85 | 1094.61 | 101.324 | 1088.45 | 933.706 | 1093.84 | 158.628 | 1088.45 | 818.957 | 988.179 | 3.68449 | 988.179 | 11.3268 | 992.074 | 83.0151 | 985.839 | 228.339 | 685.262 | 866.491
1058.02 | 27.6674 | 1085.77 | 3795.14 | 1095.38 | 84.769 | 1089.22 | 647.402 | 1094.61 | 135.811 | 1089.22 | 659.174 | 988.959 | 4.32139 | 988.959 | 11.833 | 992.853 | 81.2464 | 986.619 | 238.051 | 685.806 | 818.795
1058.79 | 31.4659 | 1086.54 | 5084.19 | 1096.15 | 71.677 | 1089.99 | 467.253 | 1095.38 | 119.472 | 1089.99 | 544.252 | 989.737 | 4.60313 | 989.737 | 12.4735 | 993.633 | 78.7332 | 987.399 | 247.091 | 686.35 | 802.214
1059.57 | 36.7149 | 1087.31 | 5920.28 | 1096.92 | 62.2694 | 1090.76 | 356.14 | 1096.15 | 106.648 | 1090.76 | 449.125 | 990.516 | 4.52257 | 990.516 | 13.0677 | 994.412 | 75.2446 | 988.179 | 256.277 | 686.892 | 784.998
1060.34 | 43.9437 | 1088.08 | 5292.8 | 1097.69 | 55.4302 | 1091.53 | 278.89 | 1096.92 | 96.2462 | 1091.53 | 380.697 | 991.296 | 4.54946 | 991.296 | 13.054 | 995.189 | 70.2667 | 988.959 | 266.382 | 687.436 | 737.78
1061.11 | 54.0265 | 1088.85 | 3909.63 | 1098.46 | 50.1913 | 1092.3 | 221.43 | 1097.69 | 84.8615 | 1092.3 | 324.975 | 992.074 | 3.92863 | 992.074 | 12.8875 | 995.968 | 66.9748 | 989.737 | 272.394 | 687.979 | 716.17
1061.88 | 67.4059 | 1089.62 | 2932.33 | 1099.23 | 45.6785 | 1093.07 | 182.086 | 1098.46 | 75.649 | 1093.07 | 280.705 | 992.853 | 2.47206 | 992.853 | 13.1565 | 996.747 | 60.1946 | 990.516 | 276.775 | 688.522 | 661.016
1062.65 | 85.3047 | 1090.39 | 2454.88 | 1100 | 41.493 | 1093.84 | 154.376 | 1099.23 | 68.4852 | 1093.84 | 245.079 | 993.633 | 1.56391 | 993.633 | 14.2718 | 997.525 | 54.4303 | 991.296 | 279.716 | 689.065 | 588.902
1063.43 | 108.344 | 1091.16 | 2230.07 | 1100.76 | 36.8952 | 1094.61 | 131.865 | 1100 | 62.0807 | 1094.61 | 216.754 | 994.412 | 1.04629 | 994.412 | 14.7294 | 998.304 | 52.6337 | 992.074 | 280.831 | 689.609 | 487.992
1064.2 | 141.871 | 1091.93 | 2122.87 | 1101.53 | 32.2682 | 1095.38 | 112.656 | 1100.76 | 58.1082 | 1095.38 | 193.412 | 995.189 | 0.692466 | 995.189 | 15.1213 | 999.082 | 51.0131 | 992.853 | 282.001 | 690.151 | 391.445
1064.97 | 194.068 | 1092.7 | 2058.67 | 1102.3 | 29.1267 | 1096.15 | 97.464 | 1101.53 | 52.6484 | 1096.15 | 173.858 | 995.968 | 1.17907 | 995.968 | 14.9113 | 999.861 | 47.5751 | 993.633 | 280.984 | 690.694 | 475.535
1065.74 | 274.79 | 1093.46 | 2021.86 | 1103.07 | 26.7673 | 1096.92 | 84.9108 | 1102.3 | 47.1339 | 1096.92 | 158.179 | 996.747 | 1.98244 | 996.747 | 14.721 | 1000.64 | 44.035 | 994.412 | 276.71 | 691.237 | 545.766
1066.51 | 421.627 | 1094.23 | 1997.85 | 1103.84 | 24.5854 | 1097.69 | 75.2542 | 1103.07 | 41.5689 | 1097.69 | 144.237 | 997.525 | 3.22243 | 997.525 | 13.8482 | 1001.42 | 39.7315 | 995.189 | 268.495 | 691.779 | 531.958
1067.28 | 692.467 | 1095 | 1980.03 | 1104.61 | 22.2716 | 1098.46 | 67.0794 | 1103.84 | 37.5805 | 1098.46 | 131.947 | 998.304 | 5.29381 | 998.304 | 12.61 | 1002.2 | 35.4373 | 995.968 | 257.837 | 692.322 | 408.824
1068.05 | 1173.13 | 1095.77 | 1965.45 | 1105.38 | 19.6014 | 1099.23 | 60.7824 | 1104.61 | 33.8771 | 1099.23 | 121.312 | 999.082 | 5.24449 | 999.082 | 11.4511 | 1002.97 | 30.5021 | 996.747 | 248.528 | 692.864 | 301.514
1068.83 | 1701.5 | 1096.54 | 1954.43 | 1106.15 | 17.3389 | 1100 | 56.0799 | 1105.38 | 30.9069 | 1100 | 111.675 | 999.861 | 3.54267 | 999.861 | 9.9355 | 1003.75 | 25.7736 | 997.525 | 236.797 | 693.408 | 282.771
1069.6 | 1766.86 | 1097.31 | 1946.57 | 1106.91 | 16.7144 | 1100.76 | 51.1366 | 1106.15 | 28.5563 | 1100.76 | 101.334 | 1000.64 | 1.21912 | 1000.64 | 9.1573 | 1004.53 | 21.4608 | 998.304 | 224.377 | 693.95 | 303.697
1070.37 | 1278.82 | 1098.08 | 1941.06 | 1107.68 | 16.9135 | 1101.53 | 46.4746 | 1106.91 | 27.2795 | 1101.53 | 91.6703 | 1001.42 | 0.177301 | 1001.42 | 8.94064 | 1005.31 | 18.2953 | 999.082 | 212.544 | 694.493 | 212.634
1071.14 | 724.639 | 1098.84 | 1936.6 | 1108.45 | 16.0577 | 1102.3 | 42.4268 | 1107.68 | 25.7041 | 1102.3 | 82.8819 | 1002.2 | -0.955572 | 1002.2 | 9.6887 | 1006.08 | 17.5213 | 999.861 | 197.604 | 695.035 | 180.456
1071.91 | 389.648 | 1099.61 | 1932.58 | 1109.22 | 14.455 | 1103.07 | 39.0943 | 1108.45 | 24.5361 | 1103.07 | 79.419 | 1002.97 | -0.720138 | 1002.97 | 11.3412 | 1006.86 | 16.9358 | 1000.64 | 183.231 | 695.578 | 41.9291
1072.68 | 225.971 | 1100.38 | 1929.11 | 1109.99 | 14.0635 | 1103.84 | 35.6478 | 1109.22 | 24.7549 | 1103.84 | 74.6191 | 1003.75 | -0.884942 | 1003.75 | 12.3622 | 1007.64 | 16.3756 | 1001.42 | 171.04 | 696.12 | 414.43
1073.45 | 151.32 | 1101.15 | 1925.64 | 1110.75 | 13.3317 | 1104.61 | 32.7307 | 1109.99 | 25.1815 | 1104.61 | 69.6832 | 1004.53 | -0.92221 | 1004.53 | 12.2375 | 1008.42 | 15.5887 | 1002.2 | 159.783 | 696.662 | 462.453
1074.22 | 118.678 | 1101.92 | 1922.25 | 1111.52 | 13.1225 | 1105.38 | 29.66 | 1110.75 | 24.0013 | 1105.38 | 63.9085 | 1005.31 | -0.448441 | 1005.31 | 11.9307 | 1009.19 | 14.4279 | 1002.97 | 150.785 | 697.205 | 437.976
1074.99 | 99.2225 | 1102.68 | 1919 | 1112.29 | 12.8768 | 1106.15 | 27.9391 | 1111.52 | 22.0886 | 1106.15 | 59.6996 | 1006.08 | 0.706191 | 1006.08 | 11.0989 | 1009.97 | 12.3863 | 1003.75 | 139.518 | 697.747 | 388.29
1075.76 | 87.3137 | 1103.45 | 1916.69 | 1113.06 | 12.5254 | 1106.91 | 26.9978 | 1112.29 | 20.6288 | 1106.91 | 55.6055 | 1006.86 | 1.78975 | 1006.86 | 11.4783 | 1010.75 | 11.5233 | 1004.53 | 126.979 | 698.29 | 312.832
1076.53 | 78.2573 | 1104.22 | 1915.19 | 1113.83 | 12.5542 | 1107.68 | 25.4054 | 1113.06 | 20.7012 | 1107.68 | 54.708 | 1007.64 | 2.17626 | 1007.64 | 11.9386 | 1011.52 | 10.4112 | 1005.31 | 115.983 | 698.831 | 143.957
1077.3 | 72.9478 | 1104.99 | 1914.19 | 1114.59 | 11.4184 | 1108.45 | 23.4911 | 1113.83 | 18.5572 | 1108.45 | 51.9967 | 1008.42 | 2.67357 | 1008.42 | 11.3938 | 1012.3 | 9.43274 | 1006.08 | 106.036 | 699.373 | 292.932
1078.07 | 70.9047 | 1105.75 | 1913.06 | 1115.36 | 10.6965 | 1109.22 | 21.3187 | 1114.59 | 17.4 | 1109.22 | 49.606 | 1009.19 | 3.32665 | 1009.19 | 11.2047 | 1013.08 | 9.25948 | 1006.86 | 98.8742 | 699.916 | 294.455
1078.84 | 73.2832 | 1106.52 | 1911.77 | 1116.13 | 9.62933 | 1109.99 | 18.6496 | 1115.36 | 16.6831 | 1109.99 | 47.4914 | 1009.97 | 3.0188 | 1009.97 | 11.2236 | 1013.86 | 8.65651 | 1007.64 | 95.2234 | 700.458 | 283.201
1079.61 | 77.8794 | 1107.29 | 1910.91 | 1116.9 | 9.09095 | 1110.75 | 18.3177 | 1116.13 | 15.4043 | 1110.75 | 46.477 | 1010.75 | 3.91267 | 1010.75 | 11.1014 | 1014.63 | 8.03383 | 1008.42 | 91.6607 | 700.999 | 263.996
1080.39 | 85.6125 | 1108.06 | 1909.94 | 1117.66 | 8.66171 | 1111.52 | 17.6765 | 1116.9 | 13.7728 | 1111.52 | 45.9171 | 1011.52 | 3.31382 | 1011.52 | 11.4164 | 1015.41 | 7.47984 | 1009.19 | 87.4168 | 701.542 | 256.188
1081.16 | 95.7343 | 1108.82 | 1909.07 | 1118.43 | 8.0324 | 1112.29 | 17.0251 | 1117.66 | 12.0313 | 1112.29 | 43.3788 | 1012.3 | 2.71675 | 1012.3 | 11.0607 | 1016.18 | 7.51433 | 1009.97 | 82.1623 | 702.083 | 14.7268
1081.93 | 109.361 | 1109.59 | 1907.2 | 1119.2 | 7.47833 | 1113.06 | 16.469 | 1118.43 | 10.0864 | 1113.06 | 41.5059 | 1013.08 | 2.99459 | 1013.08 | 11.5816 | 1016.96 | 8.91434 | 1010.75 | 77.3665 | 702.625 | -123.738
1082.7 | 127.997 | 1110.36 | 1906.03 | 1119.96 | 7.44054 | 1113.83 | 15.7904 | 1119.2 | 10.2013 | 1113.83 | 38.7653 | 1013.86 | 2.92161 | 1013.86 | 12.647 | 1017.74 | 9.47379 | 1011.52 | 72.9853 | 703.167 | -85.6634
1083.47 | 155.172 | 1111.13 | 1905.33 | 1120.73 | 7.14244 | 1114.59 | 15.1285 | 1119.96 | 9.5522 | 1114.59 | 36.4136 | 1014.63 | 2.91615 | 1014.63 | 13.6073 | 1018.51 | 10.123 | 1012.3 | 70.8004 | 703.709 | -9.25887
1084.24 | 197.554 | 1111.89 | 1904.73 | 1121.5 | 7.15835 | 1115.36 | 14.3081 | 1120.73 | 8.41069 | 1115.36 | 33.7574 | 1015.41 | 3.56778 | 1015.41 | 14.4119 | 1019.29 | 12.467 | 1013.08 | 68.4871 | 704.25 | 15.9371
1085 | 276.927 | 1112.66 | 1904.03 | 1122.26 | 7.73791 | 1116.13 | 13.0815 | 1121.5 | 7.34825 | 1116.13 | 33.7784 | 1016.18 | 5.17743 | 1016.18 | 15.6035 | 1020.07 | 13.7696 | 1013.86 | 66.0305 | 704.792 | 44.29
1085.77 | 429.444 | 1113.43 | 1903.57 | 1123.03 | 7.40839 | 1116.9 | 11.8077 | 1122.26 | 7.60156 | 1116.9 | 32.4187 | 1016.96 | 5.66604 | 1016.96 | 17.2815 | 1020.84 | 14.3657 | 1014.63 | 64.6105 | 705.334 | 105.254
1086.54 | 798.118 | 1114.19 | 1903.41 | 1123.8 | 7.11412 | 1117.66 | 10.667 | 1123.03 | 7.74691 | 1117.66 | 32.3699 | 1017.74 | 6.41229 | 1017.74 | 18.4605 | 1021.62 | 14.9975 | 1015.41 | 64.2796 | 705.875 | 99.8757
1087.31 | 1695.21 | 1114.96 | 1903.69 | 1124.56 | 6.18491 | 1118.43 | 10.3848 | 1123.8 | 7.97665 | 1118.43 | 30.4693 | 1018.51 | 5.71145 | 1018.51 | 17.42 | 1022.39 | 17.3043 | 1016.18 | 64.6278 | 706.416 | -17.3442
1088.08 | 3196.59 | 1115.73 | 1903.38 | 1125.33 | 4.27013 | 1119.2 | 9.91308 | 1124.56 | 8.29582 | 1119.2 | 30.21 | 1019.29 | 7.20038 | 1019.29 | 17.3031 | 1023.17 | 18.7368 | 1016.96 | 63.4199 | 706.958 | -47.963
1088.85 | 4025.64 | 1116.49 | 1902.82 | 1126.1 | 3.64911 | 1119.96 | 8.87011 | 1125.33 | 7.82886 | 1119.96 | 29.979 | 1020.07 | 8.03645 | 1020.07 | 17.299 | 1023.94 | 20.4814 | 1017.74 | 64.2058 | 707.499 | -97.0927
1089.62 | 3012.77 | 1117.26 | 1902.28 | 1126.86 | 3.30093 | 1120.73 | 8.55018 | 1126.1 | 7.5028 | 1120.73 | 29.1407 | 1020.84 | 8.48757 | 1020.84 | 18.2835 | 1024.72 | 21.2029 | 1018.51 | 64.5779 | 708.04 | -164.632
1090.39 | 1486.77 | 1118.02 | 1901.4 | 1127.63 | 3.9079 | 1121.5 | 7.76163 | 1126.86 | 7.76488 | 1121.5 | 29.0373 | 1021.62 | 9.19119 | 1021.62 | 19.9066 | 1025.5 | 22.4483 | 1019.29 | 64.9186 | 708.583 | -73.296
1091.16 | 647.97 | 1118.79 | 1900.31 | 1128.4 | 4.81557 | 1122.26 | 6.92458 | 1127.63 | 9.35107 | 1122.26 | 27.6276 | 1022.39 | 9.88098 | 1022.39 | 21.8605 | 1026.27 | 24.826 | 1020.07 | 64.7323 | 709.124 | 94.5195
1091.93 | 318.243 | 1119.56 | 1900.13 | 1129.16 | 4.3214 | 1123.03 | 6.38364 | 1128.4 | 9.00632 | 1123.03 | 25.2655 | 1023.17 | 8.67279 | 1023.17 | 23.7989 | 1027.05 | 28.4113 | 1020.84 | 65.6809 | 709.664 | 226.982
1092.7 | 183.057 | 1120.32 | 1899.84 | 1129.93 | 3.48187 | 1123.8 | 5.49532 | 1129.16 | 6.90055 | 1123.8 | 23.5489 | 1023.94 | 10.5027 | 1023.94 | 25.3856 | 1027.82 | 32.3532 | 1021.62 | 68.293 | 710.205 | 284.444
1093.46 | 124.535 | 1121.09 | 1900.18 | 1130.69 | 2.81686 | 1124.56 | 4.9214 | 1129.93 | 5.43858 | 1124.56 | 22.5523 | 1024.72 | 12.1006 | 1024.72 | 27.4518 | 1028.6 | 34.4254 | 1022.39 | 70.9134 | 710.746 | 225.468
1094.23 | 92.7104 | 1121.85 | 1901.26 | 1131.46 | 1.92403 | 1125.33 | 4.51844 | 1130.69 | 4.81808 | 1125.33 | 21.2325 | 1025.5 | 13.8379 | 1025.5 | 29.1392 | 1029.37 | 37.1017 | 1023.17 | 73.9763 | 711.288 | 114.875
1095 | 71.4221 | 1122.62 | 1901.54 | 1132.22 | 1.59964 | 1126.1 | 4.46796 | 1131.46 | 4.33445 | 1126.1 | 20.4323 | 1026.27 | 15.0562 | 1026.27 | 30.5881 | 1030.15 | 40.3202 | 1023.94 | 77.8065 | 711.829 | 23.4986
1095.77 | 55.2659 | 1123.38 | 1901.92 | 1132.99 | 1.64567 | 1126.86 | 4.46136 | 1132.22 | 4.80313 | 1126.86 | 21.2628 | 1027.05 | 15.4218 | 1027.05 | 31.6085 | 1030.92 | 44.0952 | 1024.72 | 80.9459 | 712.37 | -93.5803
1096.54 | 46.384 | 1124.15 | 1901.87 | 1133.76 | 1.53653 | 1127.63 | 4.70705 | 1132.99 | 5.27699 | 1127.63 | 22.2696 | 1027.82 | 16.6485 | 1027.82 | 32.1291 | 1031.7 | 47.496 | 1025.5 | 83.7346 | 712.91 | -169.595
1097.31 | 39.4871 | 1124.92 | 1900.73 | 1134.52 | 1.54826 | 1128.4 | 3.80434 | 1133.76 | 4.91024 | 1128.4 | 21.4205 | 1028.6 | 18.1819 | 1028.6 | 34.4481 | 1032.47 | 51.8047 | 1026.27 | 88.6192 | 713.452 | -255.41
1098.08 | 33.9088 | 1125.68 | 1900.32 | 1135.29 | 2.49281 | 1129.16 | 2.9173 | 1134.52 | 4.16293 | 1129.16 | 20.8978 | 1029.37 | 19.6277 | 1029.37 | 36.431 | 1033.25 | 56.387 | 1027.05 | 93.3334 | 713.993 | -305.362
1098.84 | 29.1726 | 1126.45 | 1900.73 | 1136.05 | 2.45728 | 1129.93 | 2.15761 | 1135.29 | 4.16006 | 1129.93 | 20.3006 | 1030.15 | 21.2808 | 1030.15 | 38.4211 | 1034.02 | 62.1327 | 1027.82 | 102.957 | 714.533 | -235.162
1099.61 | 25.3011 | 1127.21 | 1901.15 | 1136.82 | 2.02324 | 1130.69 | 3.20093 | 1136.05 | 4.0288 | 1130.69 | 19.6603 | 1030.92 | 24.0432 | 1030.92 | 40.4555 | 1034.8 | 67.6041 | 1028.6 | 108.656 | 715.074 | -307.095
1100.38 | 22.4717 | 1127.98 | 1900.09 | 1137.58 | 1.84777 | 1131.46 | 3.68494 | 1136.82 | 4.17501 | 1131.46 | 19.1042 | 1031.7 | 26.5416 | 1031.7 | 42.0178 | 1035.57 | 75.552 | 1029.37 | 113.365 | 715.614 | -253.463
1101.15 | 20.3017 | 1128.74 | 1898.85 | 1138.35 | 1.30871 | 1132.22 | 3.45896 | 1137.58 | 3.52389 | 1132.22 | 18.4348 | 1032.47 | 29.1364 | 1032.47 | 44.9657 | 1036.35 | 81.8688 | 1030.15 | 118.352 | 716.155 | -199.619
1101.92 | 18.5305 | 1129.51 | 1898.17 | 1139.11 | 1.96001 | 1132.99 | 2.95964 | 1138.35 | 3.53438 | 1132.99 | 16.7149 | 1033.25 | 30.8769 | 1033.25 | 47.9642 | 1037.12 | 89.3645 | 1030.92 | 124.923 | 716.696 | -177.424
1102.68 | 16.8887 | 1130.27 | 1898.43 | 1139.88 | 1.89368 | 1133.76 | 2.88114 | 1139.11 | 3.6517 | 1133.76 | 17.9699 | 1034.02 | 33.7437 | 1034.02 | 51.5608 | 1037.9 | 98.8132 | 1031.7 | 131.429 | 717.237 | -96.5071
1103.45 | 15.3443 | 1131.04 | 1899.02 | 1140.64 | 1.54002 | 1134.52 | 2.57227 | 1139.88 | 3.89711 | 1134.52 | 17.0455 | 1034.8 | 35.9978 | 1034.8 | 54.7982 | 1038.67 | 109.224 | 1032.47 | 136.075 | 717.777 | -121.376
1104.22 | 13.8866 | 1131.8 | 1899.45 | 1141.41 | 1.34576 | 1135.29 | 1.95142 | 1140.64 | 3.61633 | 1135.29 | 16.1428 | 1035.57 | 37.9901 | 1035.57 | 58.8847 | 1039.44 | 119.771 | 1033.25 | 146.195 | 718.317 | -178.943
1104.99 | 12.6246 | 1132.57 | 1899.79 | 1142.17 | 0.993854 | 1136.05 | 1.10096 | 1141.41 | 2.82633 | 1136.05 | 15.2167 | 1036.35 | 41.057 | 1036.35 | 64.0404 | 1040.22 | 131.254 | 1034.02 | 159.879 | 718.857 | -215.413
1105.75 | 11.8483 | 1133.33 | 1900.07 | 1142.94 | 0.754585 | 1136.82 | 0.544065 | 1142.17 | 3.41232 | 1136.82 | 14.9901 | 1037.12 | 44.8467 | 1037.12 | 69.3673 | 1040.99 | 141.373 | 1034.8 | 174.118 | 719.398 | -266.454
1106.52 | 11.2109 | 1134.1 | 1899.95 | 1143.7 | 0.345029 | 1137.58 | -0.217754 | 1142.94 | 3.61101 | 1137.58 | 14.4383 | 1037.9 | 48.7851 | 1037.9 | 74.1451 | 1041.77 | 152.689 | 1035.57 | 189.401 | 719.938 | -298.311
1107.29 | 10.2744 | 1134.86 | 1900.49 | 1144.47 | 0.0274128 | 1138.35 | -0.695096 | 1143.7 | 3.26582 | 1138.35 | 16.4776 | 1038.67 | 54.0611 | 1038.67 | 78.7492 | 1042.54 | 165.715 | 1036.35 | 206.854 | 720.478 | -277.603
1108.06 | 9.33836 | 1135.63 | 1901.26 | 1145.23 | -0.305433 | 1139.11 | -0.35673 | 1144.47 | 0.00503186 | 1139.11 | 15.069 | 1039.44 | 58.6534 | 1039.44 | 84.0701 | 1043.31 | 181.034 | 1037.12 | 225.834 | 721.018 | -282.05
1108.82 | 8.37018 | 1136.39 | 1901.28 | 1146 | -0.569069 | 1139.88 | 0.573491 | 1145.23 | -1.7232 | 1139.88 | 14.8707 | 1040.22 | 63.1557 | 1040.22 | 90.5997 | 1044.09 | 199.09 | 1037.9 | 242.106 | 721.559 | -143.619
1109.59 | 7.57901 | 1137.15 | 1900.7 | 1146.76 | -0.617013 | 1140.64 | 1.07494 | 1146 | -1.82355 | 1140.64 | 14.985 | 1040.99 | 68.4212 | 1040.99 | 97.8452 | 1044.86 | 218.655 | 1038.67 | 264.097 | 722.099 | -165.284
1110.36 | 7.07785 | 1137.92 | 1899.84 | 1147.52 | -1.20092 | 1141.41 | 1.22136 | 1146.76 | -0.365745 | 1141.41 | 15.1282 | 1041.77 | 73.7063 | 1041.77 | 105.781 | 1045.63 | 239.014 | 1039.44 | 285.912 | 722.639 | -225.31
1111.13 | 6.15211 | 1138.68 | 1899.34 | 1148.29 | -1.27543 | 1142.17 | 1.13585 | 1147.52 | 1.03211 | 1142.17 | 14.3782 | 1042.54 | 80.1843 | 1042.54 | 113.38 | 1046.41 | 261.813 | 1040.22 | 307.198 | 723.179 | -287.365
1111.89 | 5.86706 | 1139.45 | 1899 | 1149.05 | -0.893397 | 1142.94 | 0.766428 | 1148.29 | 3.86677 | 1142.94 | 13.2682 | 1043.31 | 86.8734 | 1043.31 | 121.665 | 1047.18 | 287.795 | 1040.99 | 334.625 | 723.719 | -300.734
1112.66 | 5.38272 | 1140.21 | 1897.72 | 1149.82 | -0.238593 | 1143.7 | 0.554205 | 1149.05 | 4.53975 | 1143.7 | 12.614 | 1044.09 | 95.714 | 1044.09 | 132.78 | 1047.96 | 318.496 | 1041.77 | 366.111 | 724.259 | -312.443
1113.43 | 5.25133 | 1140.97 | 1897.77 | 1150.58 | 0.0463084 | 1144.47 | 0.0206338 | 1149.82 | 5.2133 | 1144.47 | 12.3788 | 1044.86 | 104.2 | 1044.86 | 142.361 | 1048.73 | 347.565 | 1042.54 | 398.744 | 724.799 | -236.14
1114.19 | 4.73002 | 1141.74 | 1898.18 | 1151.34 | 0.586216 | 1145.23 | -0.81585 | 1150.58 | 4.91139 | 1145.23 | 12.257 | 1045.63 | 114.828 | 1045.63 | 154.539 | 1049.5 | 377.495 | 1043.31 | 433.343 | 725.338 | -100.803
1114.96 | 4.24959 | 1142.5 | 1898.31 | 1152.11 | 0.537764 | 1146 | -1.82208 | 1151.34 | 3.68491 | 1146 | 11.5988 | 1046.41 | 126.426 | 1046.41 | 167.965 | 1050.27 | 409.668 | 1044.09 | 471.699 | 725.878 | -19.1967
1115.73 | 3.73521 | 1143.27 | 1898.49 | 1152.87 | 0.130747 | 1146.76 | -0.259518 | 1152.11 | 2.43427 | 1146.76 | 12.0143 | 1047.18 | 139.113 | 1047.18 | 183.261 | 1051.05 | 446.818 | 1044.86 | 512.312 | 726.418 | -0.494819
1116.49 | 3.36427 | 1144.03 | 1898.54 | 1153.63 | -0.00778388 | 1147.52 | -0.221937 | 1152.87 | 1.73858 | 1147.52 | 12.5311 | 1047.96 | 152.781 | 1047.96 | 201.564 | 1051.82 | 487.737 | 1045.63 | 556.481 | 726.957 | -50.1024
1117.26 | 3.02152 | 1144.79 | 1898.01 | 1154.4 | -0.281517 | 1148.29 | -0.053038 | 1153.63 | 1.74347 | 1148.29 | 12.1157 | 1048.73 | 167.534 | 1048.73 | 221.24 | 1052.59 | 533.392 | 1046.41 | 605.6 | 727.497 | -89.0484
1118.02 | 3.28361 | 1145.56 | 1897.78 | 1155.16 | -0.152462 | 1149.05 | -0.0306316 | 1154.4 | 2.51162 | 1149.05 | 11.2195 | 1049.5 | 182.219 | 1049.5 | 242.136 | 1053.37 | 583.252 | 1047.18 | 659.542 | 728.036 | -39.6699
1118.79 | 3.1817 | 1146.32 | 1897.79 | 1155.93 | -0.217441 | 1149.82 | -0.0121959 | 1155.16 | 3.22643 | 1149.82 | 11.0177 | 1050.27 | 198.51 | 1050.27 | 264.341 | 1054.14 | 636.988 | 1047.96 | 720.341 | 728.576 | -46.5606
1119.56 | 2.82485 | 1147.08 | 1897.94 | 1156.69 | -0.374416 | 1150.58 | 0.0364459 | 1155.93 | 3.63444 | 1150.58 | 9.65996 | 1051.05 | 217.053 | 1051.05 | 287.721 | 1054.91 | 692.096 | 1048.73 | 788.11 | 729.115 | -91.3427
1120.32 | 2.67467 | 1147.85 | 1898.03 | 1157.45 | 0.174291 | 1151.34 | -0.0450256 | 1156.69 | 3.75147 | 1151.34 | 9.20393 | 1051.82 | 240.301 | 1051.82 | 313.798 | 1055.68 | 751.019 | 1049.5 | 862.58 | 729.655 | -118.178
1121.09 | 2.58072 | 1148.61 | 1897.78 | 1158.21 | 0.166451 | 1152.11 | -0.367437 | 1157.45 | 3.45272 | 1152.11 | 9.36307 | 1052.59 | 266.752 | 1052.59 | 342.031 | 1056.45 | 813.491 | 1050.27 | 944.52 | 730.194 | -274.394
1121.85 | 2.50801 | 1149.37 | 1897.93 | 1158.98 | 1.11394 | 1152.87 | -0.286533 | 1158.21 | 3.27172 | 1152.87 | 9.94961 | 1053.37 | 294.591 | 1053.37 | 374.126 | 1057.23 | 879.879 | 1051.05 | 1034.93 | 730.734 | -455.293
1122.62 | 2.35935 | 1150.14 | 1897.94 | 1159.74 | 1.15043 | 1153.63 | 0.431324 | 1158.98 | 3.05592 | 1153.63 | 10.8382 | 1054.14 | 324.931 | 1054.14 | 409.283 | 1058 | 949.786 | 1051.82 | 1133.83 | 731.273 | -486.421
1123.38 | 2.25277 | 1150.9 | 1897.97 | 1160.5 | 1.15252 | 1154.4 | 0.269374 | 1159.74 | 4.04131 | 1154.4 | 11.1571 | 1054.91 | 357.073 | 1054.91 | 447.806 | 1058.77 | 1025.02 | 1052.59 | 1239.17 | 731.812 | -478.185
1124.15 | 2.16064 | 1151.66 | 1898.12 | 1161.27 | 0.744545 | 1155.16 | -0.215839 | 1160.5 | 2.96477 | 1155.16 | 10.5334 | 1055.68 | 390.866 | 1055.68 | 488.523 | 1059.54 | 1102.89 | 1053.37 | 1360.09 | 732.351 | -118.672
1124.92 | 1.99992 | 1152.42 | 1898.36 | 1162.03 | 0.349767 | 1155.93 | -0.482873 | 1161.27 | 2.75502 | 1155.93 | 9.55436 | 1056.45 | 421.163 | 1056.45 | 531.427 | 1060.32 | 1185.29 | 1054.14 | 1489.59 | 732.891 | 90.6929
1125.68 | 1.92461 | 1153.19 | 1898.04 | 1162.79 | 0.77066 | 1156.69 | -0.348789 | 1162.03 | 2.11928 | 1156.69 | 8.39189 | 1057.23 | 466.265 | 1057.23 | 577.737 | 1061.09 | 1269.3 | 1054.91 | 1629.02 | 733.43 | 77.3786
1126.45 | 1.70108 | 1153.95 | 1898.57 | 1163.55 | 0.765753 | 1157.45 | -0.084166 | 1162.79 | 2.82704 | 1157.45 | 7.2019 | 1058 | 507.757 | 1058 | 626.248 | 1061.86 | 1357.24 | 1055.68 | 1780.01 | 733.969 | 89.6334
1127.21 | 1.67911 | 1154.71 | 1898.95 | 1164.32 | 1.11732 | 1158.21 | 0.2832 | 1163.55 | 2.52197 | 1158.21 | 7.08412 | 1058.77 | 553.891 | 1058.77 | 678.992 | 1062.63 | 1448.71 | 1056.45 | 1940.21 | 734.508 | -126.573
1127.98 | 1.02023 | 1155.47 | 1899.21 | 1165.08 | 1.46089 | 1158.98 | 0.749623 | 1164.32 | 1.48469 | 1158.98 | 6.5236 | 1059.54 | 602.472 | 1059.54 | 734.095 | 1063.4 | 1543.06 | 1057.23 | 2109.34 | 735.046 | -132.155
1128.74 | 0.339193 | 1156.24 | 1899.72 | 1165.84 | 0.40228 | 1159.74 | 1.33921 | 1165.08 | -0.315426 | 1159.74 | 5.64104 | 1060.32 | 653.535 | 1060.32 | 791.519 | 1064.17 | 1642.7 | 1058 | 2287.97 | 735.585 | -47.2587
1129.51 | -0.154461 | 1157 | 1899.95 | 1166.6 | -0.750185 | 1160.5 | 1.25668 | 1165.84 | -0.159726 | 1160.5 | 5.06707 | 1061.09 | 706.848 | 1061.09 | 850.861 | 1064.95 | 1745.72 | 1058.77 | 2468.25 | 736.124 | 24.1166
1130.27 | -0.175488 | 1157.76 | 1899.77 | 1167.37 | -0.340009 | 1161.27 | 1.29064 | 1166.6 | 0.0403987 | 1161.27 | 4.95024 | 1061.86 | 760.394 | 1061.86 | 911.4 | 1065.72 | 1852.42 | 1059.54 | 2654.75 | 736.663 | 94.5284
1131.04 | 0.123811 | 1158.52 | 1899.45 | 1168.13 | -0.0844381 | 1162.03 | 0.680489 | 1167.37 | -0.552499 | 1162.03 | 5.12824 | 1062.63 | 813.754 | 1062.63 | 973.582 | 1066.49 | 1967.56 | 1060.32 | 2841.38 | 737.201 | -31.0969
1131.8 | 0.451563 | 1159.29 | 1898.23 | 1168.89 | 0.0443342 | 1162.79 | 0.0168757 | 1168.13 | -0.664062 | 1162.79 | 5.56084 | 1063.4 | 866.734 | 1063.4 | 1036.14 | 1067.26 | 2090.34 | 1061.09 | 3030.27 | 737.74 | -151.027
1132.57 | 0.712635 | 1160.05 | 1897.96 | 1169.65 | 0.244459 | 1163.55 | -0.844425 | 1168.89 | 0.0162457 | 1163.55 | 7.32668 | 1064.17 | 920.627 | 1064.17 | 1100.22 | 1068.03 | 2219.11 | 1061.86 | 3208.51 | 738.279 | -221.645
1133.33 | 0.973745 | 1160.81 | 1898.28 | 1170.42 | 0.39929 | 1164.32 | -1.27405 | 1169.65 | 0.37739 | 1164.32 | 7.71265 | 1064.95 | 975.797 | 1064.95 | 1167.46 | 1068.8 | 2354.4 | 1062.63 | 3369.87 | 738.818 | -250.054
1134.1 | 0.87312 | 1161.57 | 1898.57 | 1171.18 | 0.664957 | 1165.08 | -1.14053 | 1170.42 | 0.504049 | 1165.08 | 7.31866 | 1065.72 | 1034.95 | 1065.72 | 1238.47 | 1069.58 | 2495.78 | 1063.4 | 3509.56 | 739.357 | -268.069
1134.86 | 0.722712 | 1162.33 | 1898.4 | 1171.94 | 0.21118 | 1165.84 | -1.21484 | 1171.18 | 0.677001 | 1165.84 | 6.47273 | 1066.49 | 1096.58 | 1066.49 | 1313.47 | 1070.35 | 2641.56 | 1064.17 | 3631.05 | 739.894 | -240.217
1135.63 | 0.611062 | 1163.09 | 1897.74 | 1172.7 | 0.321734 | 1166.6 | -1.20179 | 1171.94 | 0.319595 | 1166.6 | 5.1387 | 1067.26 | 1163.08 | 1067.26 | 1394.57 | 1071.12 | 2790.59 | 1064.95 | 3735.47 | 740.433 | -256.344
1136.39 | 0.481871 | 1163.86 | 1897.79 | 1173.46 | 0.375093 | 1167.37 | -1.24916 | 1172.7 | -0.284803 | 1167.37 | 3.88038 | 1068.03 | 1234.32 | 1068.03 | 1479.29 | 1071.89 | 2952.16 | 1065.72 | 3817.69 | 740.971 | -241.723
1137.15 | 0.62167 | 1164.62 | 1897.85 | 1174.22 | 0.541713 | 1168.13 | -1.31418 | 1173.46 | -0.874825 | 1168.13 | 2.21652 | 1068.8 | 1309.65 | 1068.8 | 1570.36 | 1072.66 | 3110.72 | 1066.49 | 3887.31 | 741.51 | -230.275
1137.92 | 0.65842 | 1165.38 | 1897.81 | 1174.99 | -0.130295 | 1168.89 | -1.24327 | 1174.22 | -2.50227 | 1168.89 | 0.81888 | 1069.58 | 1390.88 | 1069.58 | 1668.81 | 1073.43 | 3268.22 | 1067.26 | 3938.34 | 742.048 | -80.54
1138.68 | 0.592082 | 1166.14 | 1897.4 | 1175.75 | -1.07592 | 1169.65 | -0.756997 | 1174.99 | -4.26659 | 1169.65 | 0.725002 | 1070.35 | 1478.34 | 1070.35 | 1774.87 | 1074.2 | 3417.48 | 1068.03 | 3972.12 | 742.587 | 171.769
1139.45 | 0.498049 | 1166.9 | 1897.13 | 1176.51 | -2.00542 | 1170.42 | -0.128412 | 1175.75 | -3.67585 | 1170.42 | -0.546838 | 1071.12 | 1572.52 | 1071.12 | 1889.58 | 1074.97 | 3556.07 | 1068.8 | 3995.61 | 743.124 | 86.9416
1140.21 | 0.230688 | 1167.66 | 1897.1 | 1177.27 | -2.58024 | 1171.18 | 0.357581 | 1176.51 | -2.31049 | 1171.18 | -0.987688 | 1071.89 | 1677.47 | 1071.89 | 2013.66 | 1075.74 | 3681.49 | 1069.58 | 4009.1 | 743.662 | 16.8647
1140.97 | -0.202652 | 1168.42 | 1897.39 | 1178.03 | -2.75718 | 1171.94 | 0.775859 | 1177.27 | -1.43883 | 1171.94 | -1.23127 | 1072.66 | 1791.64 | 1072.66 | 2148.43 | 1076.51 | 3791.29 | 1070.35 | 4011.36 | 744.201 | -1.03229
1141.74 | -0.530062 | 1169.19 | 1897.95 | 1178.79 | -2.52829 | 1172.7 | 0.639009 | 1178.03 | -0.225859 | 1172.7 | -2.3983 | 1073.43 | 1918.77 | 1073.43 | 2290.9 | 1077.28 | 3882.02 | 1071.12 | 4006.27 | 744.739 | 37.1049
1142.5 | -0.305664 | 1169.95 | 1898.18 | 1179.55 | -2.29122 | 1173.46 | -0.253278 | 1178.79 | 0.150956 | 1173.46 | -0.0638436 | 1074.2 | 2062.27 | 1074.2 | 2448.26 | 1078.05 | 3960.11 | 1071.89 | 3994 | 745.277 | 44.4715
1143.27 | -0.0271642 | 1170.71 | 1898.13 | 1180.31 | -2.27622 | 1174.22 | -1.34495 | 1179.55 | 0.233478 | 1174.22 | 0.000471751 | 1074.97 | 2225.56 | 1074.97 | 2620.5 | 1078.82 | 4006.75 | 1072.66 | 3969.96 | 745.814 | 44.9679
1144.03 | 0.203751 | 1171.47 | 1898.1 | 1181.07 | -1.87512 | 1174.99 | -1.28121 | 1180.31 | 0.903148 | 1174.99 | -0.814477 | 1075.74 | 2409.67 | 1075.74 | 2804.64 | 1079.59 | 4011.76 | 1073.43 | 3924.8 | 746.353 | -14.8078
1144.79 | 0.675885 | 1172.23 | 1898.08 | 1181.83 | -1.30549 | 1175.75 | -1.18272 | 1181.07 | 1.96962 | 1175.75 | -2.51978 | 1076.51 | 2609.99 | 1076.51 | 2999.49 | 1080.36 | 3967.96 | 1074.2 | 3857.47 | 746.891 | -59.864
1145.56 | 0.372002 | 1172.99 | 1897.39 | 1182.59 | -0.699816 | 1176.51 | -1.22576 | 1181.83 | 2.15278 | 1176.51 | -4.33751 | 1077.28 | 2826.81 | 1077.28 | 3198.77 | 1081.13 | 3851.92 | 1074.97 | 3760.35 | 747.429 | -41.1073
1146.32 | 0.226785 | 1173.75 | 1896.97 | 1183.36 | -1.09634 | 1177.27 | -1.29716 | 1182.59 | 1.75598 | 1177.27 | -1.98395 | 1078.05 | 3056.21 | 1078.05 | 3399.41 | 1081.9 | 3645.38 | 1075.74 | 3642.79 | 747.966 | -20.7682
1147.08 | -0.208562 | 1174.51 | 1896.01 | 1184.12 | -0.356423 | 1178.03 | -2.21746 | 1183.36 | 0.0523314 | 1178.03 | -0.91323 | 1078.82 | 3293.11 | 1078.82 | 3596.34 | 1082.67 | 3356.94 | 1076.51 | 3492.18 | 748.504 | -16.4019
1147.85 | -0.592953 | 1175.27 | 1895.7 | 1184.88 | -0.841166 | 1178.79 | -2.39671 | 1184.12 | 0.0117889 | 1178.79 | 0.0822418 | 1079.59 | 3524.03 | 1079.59 | 3774.64 | 1083.44 | 2978.99 | 1077.28 | 3311.73 | 749.042 | -27.3974
1148.61 | -0.75537 | 1176.03 | 1895.19 | 1185.64 | -0.848386 | 1179.55 | -2.34239 | 1184.88 | 0.469401 | 1179.55 | 0.86464 | 1080.36 | 3742.17 | 1080.36 | 3921.21 | 1084.21 | 2585.34 | 1078.05 | 3109.44 | 749.58 | -22.2242
1149.37 | -0.722864 | 1176.79 | 1895.18 | 1186.4 | -0.611373 | 1180.31 | -1.48294 | 1185.64 | 1.3461 | 1180.31 | 1.00829 | 1081.13 | 3916.36 | 1081.13 | 4009.77 | 1084.98 | 2205.46 | 1078.82 | 2891.67 | 750.116 | -109.903
1150.14 | -0.568706 | 1177.55 | 1895.02 | 1187.16 | -1.1294 | 1181.07 | -0.787913 | 1186.4 | 1.60056 | 1181.07 | 0.125722 | 1081.9 | 4013.45 | 1081.9 | 3984.28 | 1085.75 | 1859.1 | 1079.59 | 2660.52 | 750.654 | -243.785
1150.9 | -0.164804 | 1178.31 | 1895.1 | 1187.92 | -2.28677 | 1181.83 | -0.0895549 | 1187.16 | 2.30229 | 1181.83 | 0.283208 | 1082.67 | 3910.7 | 1082.67 | 3797.87 | 1086.52 | 1572.83 | 1080.36 | 2426.54 | 751.192 | -88.7936
1151.66 | 0.0380375 | 1179.07 | 1895.86 | 1188.68 | -3.08913 | 1182.59 | -0.0305607 | 1187.92 | 2.36181 | 1182.59 | 1.63194 | 1083.44 | 3649.88 | 1083.44 | 3438.08 | 1087.29 | 1337.33 | 1081.13 | 2197.39 | 751.729 | -48.4552
1152.42 | 0.151582 | 1179.83 | 1896.11 | 1189.44 | -3.09606 | 1183.36 | -0.259447 | 1188.68 | 1.01399 | 1183.36 | 1.91767 | 1084.21 | 3207.64 | 1084.21 | 2991.93 | 1088.06 | 1135 | 1081.9 | 1974.95 | 752.266 | -5.42985
1153.19 | 0.254139 | 1180.59 | 1895.71 | 1190.2 | -3.20267 | 1184.12 | 0.615114 | 1189.44 | -0.294005 | 1184.12 | 1.31414 | 1084.98 | 2714.39 | 1084.98 | 2522.99 | 1088.83 | 964.841 | 1082.67 | 1765.55 | 752.804 | -25.4497
1153.95 | 0.562455 | 1181.35 | 1895.21 | 1190.96 | -2.53484 | 1184.88 | 0.887678 | 1190.2 | 0.252025 | 1184.88 | 0.479534 | 1085.75 | 2232.79 | 1085.75 | 2091.06 | 1089.6 | 825.981 | 1083.44 | 1566.96 | 753.341 | 76.1479
1154.71 | 0.537223 | 1182.11 | 1894.93 | 1191.72 | -1.84258 | 1185.64 | 0.73218 | 1190.96 | -0.36517 | 1185.64 | -0.333685 | 1086.52 | 1815.11 | 1086.52 | 1726.01 | 1090.36 | 715.865 | 1084.21 | 1389.03 | 753.878 | 111.794
1155.47 | -0.171775 | 1182.87 | 1895.2 | 1192.48 | -1.22427 | 1186.4 | 0.516199 | 1191.72 | -1.03858 | 1186.4 | -0.732943 | 1087.29 | 1481.71 | 1087.29 | 1429.31 | 1091.13 | 626.553 | 1084.98 | 1228.37 | 754.416 | -26.5376
1156.24 | -0.0883121 | 1183.63 | 1895.25 | 1193.24 | -1.16487 | 1187.16 | 0.366445 | 1192.48 | -2.38108 | 1187.16 | -0.807558 | 1088.06 | 1221.87 | 1088.06 | 1186.57 | 1091.9 | 549.089 | 1085.75 | 1088.27 | 754.952 | -155.39
1157 | 0.0110248 | 1184.39 | 1895.32 | 1193.99 | -1.30944 | 1187.92 | 0.303621 | 1193.24 | -3.93319 | 1187.92 | 0.104021 | 1088.83 | 1002.52 | 1088.83 | 989.852 | 1092.67 | 483.776 | 1086.52 | 962.945 | 755.49 | 166.63
1157.76 | -0.106914 | 1185.15 | 1895.31 | 1194.75 | -2.1052 | 1188.68 | -0.399912 | 1193.99 | -3.93894 | 1188.68 | 0.801504 | 1089.6 | 832.843 | 1089.6 | 833.196 | 1093.44 | 429.48 | 1087.29 | 850.556 | 756.027 | 42.1645
1158.52 | -0.122031 | 1185.91 | 1895.49 | 1195.51 | -2.49383 | 1189.44 | -0.738774 | 1194.75 | -2.01562 | 1189.44 | 1.49128 | 1090.36 | 700.362 | 1090.36 | 710.361 | 1094.21 | 383.755 | 1088.06 | 754.273 | 756.563 | -74.131
1159.29 | -0.154613 | 1186.67 | 1895.4 | 1196.27 | -2.63225 | 1190.2 | -0.954472 | 1195.51 | 0.032779 | 1190.2 | 1.24259 | 1091.13 | 599.195 | 1091.13 | 615.473 | 1094.98 | 342.953 | 1088.83 | 673.038 | 757.101 | -160.596
1160.05 | -0.0665656 | 1187.43 | 1895.58 | 1197.03 | -1.82492 | 1190.96 | -1.27703 | 1196.27 | -0.0635452 | 1190.96 | 0.341076 | 1091.9 | 516.994 | 1091.9 | 537.987 | 1095.74 | 307.685 | 1089.6 | 600.58 | 757.638 | -286.793
1160.81 | 0.0300057 | 1188.18 | 1895.62 | 1197.79 | -0.825824 | 1191.72 | -1.52385 | 1197.03 | 0.372645 | 1191.72 | -0.233123 | 1092.67 | 446.876 | 1092.67 | 471.526 | 1096.51 | 274.908 | 1090.36 | 536.284 | 758.174 | -181.498
1161.57 | 0.0831218 | 1188.94 | 1895.35 | 1198.55 | -0.0534718 | 1192.48 | -1.47826 | 1197.79 | 0.608712 | 1192.48 | 0.199079 | 1093.44 | 393.36 | 1093.44 | 412.636 | 1097.28 | 247.428 | 1091.13 | 480.508 | 758.712 | -42.4242
1162.33 | -0.111574 | 1189.7 | 1895.63 | 1199.31 | -0.254668 | 1193.24 | -1.40338 | 1198.55 | 0.996597 | 1193.24 | 0.766831 | 1094.21 | 347.795 | 1094.21 | 363.192 | 1098.05 | 224.008 | 1091.9 | 428.905 | 759.248 | -111.491
1163.09 | -0.166774 | 1190.46 | 1895.56 | 1200.07 | -0.561003 | 1193.99 | -1.84669 | 1199.31 | -0.323477 | 1193.99 | 1.41557 | 1094.98 | 306.427 | 1094.98 | 322.579 | 1098.82 | 203.568 | 1092.67 | 383.54 | 759.785 | 8.86074
1163.86 | -0.0950558 | 1191.22 | 1895.84 | 1200.83 | -0.79294 | 1194.75 | -1.45592 | 1200.07 | -2.03014 | 1194.75 | 1.8322 | 1095.74 | 272.047 | 1095.74 | 289.668 | 1099.59 | 185.035 | 1093.44 | 348.976 | 760.322 | 93.0049
1164.62 | -0.0236029 | 1191.98 | 1895.9 | 1201.59 | -1.29037 | 1195.51 | -0.864492 | 1200.83 | -2.9192 | 1195.51 | 1.83542 | 1096.51 | 244.094 | 1096.51 | 261.032 | 1100.35 | 167.916 | 1094.21 | 324.276 | 760.858 | 119.862
1165.38 | 0.12885 | 1192.74 | 1895.53 | 1202.35 | -1.79356 | 1196.27 | -0.217683 | 1201.59 | -3.38414 | 1196.27 | 1.32758 | 1097.28 | 220.73 | 1097.28 | 237.039 | 1101.12 | 152.289 | 1094.98 | 300.547 | 761.395 | 200.496
1166.14 | 0.30214 | 1193.5 | 1895.15 | 1203.1 | -2.40274 | 1197.03 | 0.0907603 | 1202.35 | -2.66444 | 1197.03 | 0.3042 | 1098.05 | 199.286 | 1098.05 | 214.994 | 1101.89 | 139.622 | 1095.74 | 276.579 | 761.931 | 219.692
1166.9 | 0.211745 | 1194.26 | 1895.11 | 1203.86 | -2.79091 | 1197.79 | -0.290007 | 1203.1 | -1.43092 | 1197.79 | -0.613433 | 1098.82 | 180.754 | 1098.82 | 195.418 | 1102.66 | 128.169 | 1096.51 | 251.924 | 762.468 | 129.193
1167.66 | -0.0406137 | 1195.01 | 1895.2 | 1204.62 | -1.95206 | 1198.55 | -1.13535 | 1203.86 | 0.0405424 | 1198.55 | -0.896955 | 1099.59 | 165.052 | 1099.59 | 176.964 | 1103.42 | 119.367 | 1097.28 | 229.268 | 763.004 | 98.0567
1168.42 | -0.067437 | 1195.77 | 1894.67 | 1205.38 | -0.84692 | 1199.31 | -0.0398494 | 1204.62 | 0.349643 | 1199.31 | -0.631517 | 1100.35 | 152.021 | 1100.35 | 162.653 | 1104.19 | 110.499 | 1098.05 | 210.076 | 763.541 | 80.8648
1169.19 | -0.0354991 | 1196.53 | 1894.9 | 1206.14 | -0.190028 | 1200.07 | 0.116854 | 1205.38 | -0.531365 | 1200.07 | 0.398393 | 1101.12 | 140.27 | 1101.12 | 149.605 | 1104.96 | 100.287 | 1098.82 | 194.581 | 764.076 | 23.729
1169.95 | -0.154688 | 1197.29 | 1894.65 | 1206.9 | 0.141069 | 1200.83 | 0.28157 | 1206.14 | -1.11549 | 1200.83 | 1.35314 | 1101.89 | 127.473 | 1101.89 | 137.097 | 1105.73 | 91.3963 | 1099.59 | 178.872 | 764.613 | -74.4237
1170.71 | -0.0266338 | 1198.05 | 1894.68 | 1207.65 | 0.276892 | 1201.59 | 0.646454 | 1206.9 | -2.35721 | 1201.59 | 1.49907 | 1102.66 | 118.097 | 1102.66 | 127.075 | 1106.49 | 83.1416 | 1100.35 | 163.702 | 765.15 | -120.404
1171.47 | 0.0343247 | 1198.8 | 1894.12 | 1208.41 | 0.184726 | 1202.35 | 0.524779 | 1207.65 | -2.50946 | 1202.35 | 1.09989 | 1103.42 | 108.86 | 1103.42 | 118.625 | 1107.26 | 75.1436 | 1101.12 | 152.936 | 765.686 | -133.115
1172.23 | -0.364046 | 1199.56 | 1893.53 | 1209.17 | -0.11061 | 1203.1 | 0.358432 | 1208.41 | -2.80936 | 1203.1 | 0.697326 | 1104.19 | 100.377 | 1104.19 | 110.786 | 1108.03 | 68.7219 | 1101.89 | 143.526 | 766.222 | -120.892
1172.99 | -0.0731957 | 1200.32 | 1894.07 | 1209.93 | -0.171132 | 1203.86 | 0.595189 | 1209.17 | -3.56357 | 1203.86 | 0.717533 | 1104.96 | 94.4398 | 1104.96 | 103.75 | 1108.8 | 62.7764 | 1102.66 | 132.659 | 766.758 | 0.391626
1173.75 | 0.0899034 | 1201.08 | 1893.49 | 1210.68 | 0.47476 | 1204.62 | 0.660848 | 1209.93 | -3.88661 | 1204.62 | 0.51012 | 1105.73 | 86.8056 | 1105.73 | 96.4481 | 1109.56 | 57.0092 | 1103.42 | 124.364 | 767.295 | 42.8765
1174.51 | -0.0823641 | 1201.84 | 1892.27 | 1211.44 | 0.77224 | 1205.38 | 0.301636 | 1210.68 | -2.45871 | 1205.38 | 0.675468 | 1106.49 | 80.5055 | 1106.49 | 88.9964 | 1110.33 | 54.5685 | 1104.19 | 115.301 | 767.83 | 33.3929
1175.27 | -0.0110248 | 1202.59 | 1892.23 | 1212.2 | 0.792038 | 1206.14 | 0.151953 | 1211.44 | -0.748022 | 1206.14 | 0.566337 | 1107.26 | 74.6122 | 1107.26 | 81.8219 | 1111.1 | 50.7821 | 1104.96 | 105.97 | 768.365 | 1.92018
1176.03 | 0.0166319 | 1203.35 | 1892.32 | 1212.96 | 0.342152 | 1206.9 | -0.0177975 | 1212.2 | 0.737671 | 1206.9 | -0.0323149 | 1108.03 | 70.145 | 1108.03 | 75.4679 | 1111.86 | 47.5387 | 1105.73 | 100.23 | 768.902 | -14.1515
1176.79 | -0.0214813 | 1204.11 | 1892.78 | 1213.72 | -0.0914323 | 1207.65 | -0.11735 | 1212.96 | 0.940096 | 1207.65 | -0.211187 | 1108.8 | 66.1994 | 1108.8 | 70.0997 | 1112.63 | 44.0005 | 1106.49 | 96.1688 | 769.437 | -17.1176
1177.55 | -0.0900928 | 1204.87 | 1892.97 | 1214.47 | -0.321959 | 1208.41 | -0.513434 | 1213.72 | 0.394354 | 1208.41 | 0.494552 | 1109.56 | 62.6909 | 1109.56 | 66.2089 | 1113.4 | 40.6511 | 1107.26 | 92.9985 | 769.974 | -141.223
1178.31 | -0.263042 | 1205.62 | 1893.47 | 1215.23 | -0.673926 | 1209.17 | -0.707434 | 1214.47 | 0.0950303 | 1209.17 | 1.50748 | 1110.33 | 59.2263 | 1110.33 | 63.7907 | 1114.16 | 36.7125 | 1108.03 | 86.8836 | 770.509 | -266.308
1179.07 | -0.425914 | 1206.38 | 1893.97 | 1215.99 | -1.02617 | 1209.93 | -0.54598 | 1215.23 | -0.232472 | 1209.93 | 1.89321 | 1111.1 | 56.0514 | 1111.1 | 60.686 | 1114.93 | 31.8665 | 1108.8 | 80.8978 | 771.045 | -223.079
1179.83 | -0.691532 | 1207.14 | 1894.19 | 1216.74 | -0.968529 | 1210.68 | -0.461956 | 1215.99 | 0.402262 | 1210.68 | 1.73494 | 1111.86 | 53.3184 | 1111.86 | 58.0114 | 1115.7 | 30.2106 | 1109.56 | 74.0737 | 771.58 | -194.452
1180.59 | -0.641295 | 1207.89 | 1894.58 | 1217.5 | -0.534098 | 1211.44 | -0.95979 | 1216.74 | 0.993434 | 1211.44 | 2.11557 | 1112.63 | 51.3648 | 1112.63 | 55.1635 | 1116.46 | 27.8179 | 1110.33 | 68.0127 | 772.117 | -2.0544
1181.35 | -0.487327 | 1208.65 | 1894.52 | 1218.26 | 0.0454059 | 1212.2 | -1.03268 | 1217.5 | 0.882014 | 1212.2 | 2.15252 | 1113.4 | 48.3241 | 1113.4 | 51.4555 | 1117.23 | 24.8035 | 1111.1 | 66.7314 | 772.652 | 17.47
1182.11 | -0.286759 | 1209.41 | 1894.44 | 1219.02 | 0.788146 | 1212.96 | -1.1428 | 1218.26 | 0.352518 | 1212.96 | 3.01032 | 1114.16 | 44.5466 | 1114.16 | 48.6182 | 1117.99 | 23.3387 | 1111.86 | 63.7824 | 773.187 | 8.29974
1182.87 | -0.251108 | 1210.17 | 1894.46 | 1219.77 | 1.16984 | 1213.72 | -0.793443 | 1219.02 | 0.959361 | 1213.72 | 3.60504 | 1114.93 | 41.5379 | 1114.93 | 45.2126 | 1118.76 | 20.606 | 1112.63 | 60.6543 | 773.723 | 54.0199
1183.63 | -0.190832 | 1210.92 | 1894.43 | 1220.53 | 1.44098 | 1214.47 | -0.390978 | 1219.77 | 1.97479 | 1214.47 | 3.35155 | 1115.7 | 40.4071 | 1115.7 | 42.4053 | 1119.53 | 19.3762 | 1113.4 | 56.624 | 774.258 | 105.083
1184.39 | -0.13548 | 1211.68 | 1894.75 | 1221.29 | 1.88274 | 1215.23 | -0.0863641 | 1220.53 | 2.87636 | 1215.23 | 1.61582 | 1116.46 | 38.7855 | 1116.46 | 39.8588 | 1120.29 | 16.5562 | 1114.16 | 51.5936 | 774.794 | 127.521
1185.15 | -0.245766 | 1212.44 | 1895.2 | 1222.04 | 1.31192 | 1215.99 | 0.210167 | 1221.29 | 2.85379 | 1215.99 | -0.894832 | 1117.23 | 37.9662 | 1117.23 | 37.7908 | 1121.06 | 14.7306 | 1114.93 | 50.3289 | 775.863 | 8.71407
1185.91 | -0.443682 | 1213.19 | 1895.86 | 1222.8 | 0.834849 | 1216.74 | 0.387717 | 1222.04 | 2.01878 | 1216.74 | 2.06194 | 1117.99 | 37.8898 | 1117.99 | 36.0357 | 1121.82 | 12.7536 | 1115.7 | 46.1368 | 776.4 | -8.27492
1186.67 | -0.0621708 | 1213.95 | 1896.07 | 1223.56 | 1.23747 | 1217.5 | 0.195135 | 1222.8 | 0.42397 | 1217.5 | 2.04826 | 1118.76 | 36.7968 | 1118.76 | 33.2175 | 1122.59 | 10.6962 | 1116.46 | 47.5926 | 776.934 | -18.6376
1187.43 | -0.199848 | 1214.7 | 1895.8 | 1224.31 | 1.3879 | 1218.26 | 0.753239 | 1223.56 | -1.49015 | 1218.26 | 1.19699 | 1119.53 | 35.8528 | 1119.53 | 30.6243 | 1123.35 | 9.40044 | 1117.23 | 46.6549 | 777.47 | -20.9971
1188.18 | -0.283728 | 1215.46 | 1895.29 | 1225.07 | 1.48351 | 1219.02 | 0.832442 | 1224.31 | -1.14094 | 1219.02 | 0.961585 | 1120.29 | 34.591 | 1120.29 | 28.5838 | 1124.12 | 8.79993 | 1117.99 | 45.7538 | 778.005 | 7.12123
1188.94 | -0.395605 | 1216.22 | 1894.97 | 1225.83 | 2.24627 | 1219.77 | 0.289582 | 1225.07 | -1.77625 | 1219.77 | 1.9819 | 1121.06 | 32.0304 | 1121.06 | 26.0783 | 1124.89 | 6.5591 | 1118.76 | 42.8639 | 778.539 | 34.1529
1189.7 | -0.304035 | 1216.97 | 1894.43 | 1226.58 | 2.22591 | 1220.53 | 0.0923911 | 1225.83 | -0.850816 | 1220.53 | 2.91864 | 1121.82 | 30.0672 | 1121.82 | 25.0033 | 1125.65 | 5.25434 | 1119.53 | 40.5171 | 779.075 | 47.4091
1190.46 | -0.519303 | 1217.73 | 1895.99 | 1227.34 | 1.9533 | 1221.29 | 0.110756 | 1226.58 | -0.152681 | 1221.29 | 3.90193 | 1122.59 | 28.0457 | 1122.59 | 25.1517 | 1126.42 | 4.89907 | 1120.29 | 38.027 | 779.61 | 54.856
1191.22 | -0.682856 | 1218.49 | 1895.99 | 1228.09 | 1.31801 | 1222.04 | 0.60469 | 1227.34 | -0.881151 | 1222.04 | 4.9456 | 1123.35 | 26.6545 | 1123.35 | 24.7566 | 1127.18 | 4.46032 | 1121.06 | 38.5608 | 780.144 | 47.2845
1191.98 | -0.65448 | 1219.24 | 1895.49 | 1228.85 | 0.431441 | 1222.8 | 1.01765 | 1228.09 | -0.395792 | 1222.8 | 5.22818 | 1124.12 | 25.6745 | 1124.12 | 24.9773 | 1127.95 | 4.31416 | 1121.82 | 38.5037 | 780.68 | 32.5787
1192.74 | -0.50555 | 1220 | 1894.88 | 1229.61 | -0.516612 | 1223.56 | 1.21654 | 1228.85 | -0.387597 | 1223.56 | 4.6112 | 1124.89 | 24.3122 | 1124.89 | 24.3673 | 1128.71 | 5.29923 | 1122.59 | 36.4356 | 781.214 | 10.4334
1193.5 | -0.48888 | 1220.75 | 1894.38 | 1230.36 | -1.11608 | 1224.31 | 1.29865 | 1229.61 | -1.09263 | 1224.31 | 4.34632 | 1125.65 | 22.6629 | 1125.65 | 23.2893 | 1129.48 | 3.43146 | 1123.35 | 34.685 | 781.749 | -17.8468
1194.26 | -0.370146 | 1221.51 | 1895.27 | 1231.12 | -0.451296 | 1225.07 | 1.22207 | 1230.36 | -0.727032 | 1225.07 | 4.00611 | 1126.42 | 21.94 | 1126.42 | 21.9168 | 1130.24 | 2.32103 | 1124.12 | 32.6716 | 782.283 | -27.7146
1195.01 | -0.155635 | 1222.26 | 1895.46 | 1231.87 | 0.0936321 | 1225.83 | 1.57079 | 1231.12 | 0.0212776 | 1225.83 | 3.32333 | 1127.18 | 21.8027 | 1127.18 | 20.3514 | 1131.01 | 1.03461 | 1124.89 | 27.6018 | 782.819 | -42.5078
1195.77 | -0.125024 | 1223.02 | 1895.42 | 1232.63 | 0.758307 | 1226.58 | 1.46237 | 1231.87 | 0.397086 | 1226.58 | 1.43499 | 1127.95 | 22.1059 | 1127.95 | 18.9135 | 1131.77 | -0.865459 | 1125.65 | 27.0446 | 783.353 | -30.2973
1196.53 | 0.155901 | 1223.78 | 1895.34 | 1233.38 | 1.82538 | 1227.34 | 1.47875 | 1232.63 | 0.843915 | 1227.34 | -0.384241 | 1128.71 | 21.8656 | 1128.71 | 18.5789 | 1132.54 | -2.33116 | 1126.42 | 24.1781 | 783.887 | -6.33784
1197.29 | 0.0758098 | 1224.53 | 1895.87 | 1234.14 | 2.71296 | 1228.09 | 1.44848 | 1233.38 | 2.22509 | 1228.09 | 0.0946646 | 1129.48 | 21.3509 | 1129.48 | 17.5174 | 1133.3 | -2.86543 | 1127.18 | 22.5279 | 784.423 | 30.3811
1198.05 | -0.0676264 | 1225.29 | 1894.98 | 1234.89 | 3.13792 | 1228.85 | 1.67665 | 1234.14 | 3.94987 | 1228.85 | 1.36226 | 1130.24 | 19.5371 | 1130.24 | 16.562 | 1134.06 | -3.02856 | 1127.95 | 23.1812 | 784.957 | 53.8121
1198.8 | -0.314946 | 1226.04 | 1893.99 | 1235.65 | 3.98157 | 1229.61 | 1.89909 | 1234.89 | 4.86495 | 1229.61 | 2.49635 | 1131.01 | 18.2567 | 1131.01 | 16.9343 | 1134.83 | -2.87966 | 1128.71 | 24.3128 | 785.491 | 54.8318
1199.56 | -0.534647 | 1226.8 | 1894.11 | 1236.4 | 4.34487 | 1230.36 | 1.69098 | 1235.65 | 3.9365 | 1230.36 | 3.55606 | 1131.77 | 18.1287 | 1131.77 | 16.5921 | 1135.59 | -2.43188 | 1129.48 | 24.7191 | 786.025 | 37.2734
1200.32 | -0.905436 | 1227.55 | 1895.24 | 1237.16 | 4.18316 | 1231.12 | 1.2598 | 1236.4 | 1.84483 | 1231.12 | 3.73029 | 1132.54 | 18.1158 | 1132.54 | 15.653 | 1136.36 | -2.84463 | 1130.24 | 24.1575 | 786.56 | 20.7217
1201.08 | -0.974389 | 1228.31 | 1894.73 | 1237.91 | 4.09607 | 1231.87 | 1.32382 | 1237.16 | 0.223846 | 1231.87 | 2.94734 | 1133.3 | 18.1204 | 1133.3 | 14.6567 | 1137.12 | -2.81014 | 1131.01 | 20.8754 | 787.094 | -8.87223
1201.84 | -0.768062 | 1229.06 | 1893.57 | 1238.67 | 3.14412 | 1232.63 | 0.951281 | 1237.91 | -0.552067 | 1232.63 | 1.96712 | 1134.06 | 18.1464 | 1134.06 | 12.9947 | 1137.89 | -2.25178 | 1131.77 | 19.2852 | 787.628 | 50.2226
1202.59 | -0.96791 | 1229.82 | 1892.24 | 1239.43 | 2.09849 | 1233.38 | 0.765932 | 1238.67 | -1.25739 | 1233.38 | 1.31123 | 1134.83 | 17.4246 | 1134.83 | 11.0824 | 1138.65 | -1.83055 | 1132.54 | 17.3395 | 788.162 | 72.5018
1203.35 | -0.369388 | 1230.57 | 1892.08 | 1240.18 | 1.06363 | 1234.14 | 0.639718 | 1239.43 | -1.00839 | 1234.14 | 1.52446 | 1135.59 | 16.4334 | 1135.59 | 9.56111 | 1139.41 | -1.81276 | 1133.3 | 14.9834 | 788.697 | 68.008
1204.11 | -0.253495 | 1231.33 | 1892.89 | 1240.93 | 0.352361 | 1234.89 | 1.45068 | 1240.18 | -0.264389 | 1234.89 | 2.58197 | 1136.36 | 15.1971 | 1136.36 | 8.63004 | 1140.18 | -1.69479 | 1134.06 | 14.7923 | 789.231 | 24.7801
1204.87 | -0.548626 | 1232.08 | 1894.07 | 1241.69 | 0.665803 | 1235.65 | 2.29857 | 1240.93 | -0.139311 | 1235.65 | 3.27143 | 1137.12 | 14.6471 | 1137.12 | 7.39705 | 1140.94 | -1.61897 | 1134.83 | 15.4041 | 789.765 | -20.3403
1205.62 | -0.261148 | 1232.83 | 1894.82 | 1242.44 | 1.60912 | 1236.4 | 2.01289 | 1241.69 | -0.554368 | 1236.4 | 3.21325 | 1137.89 | 14.4872 | 1137.89 | 8.44569 | 1141.71 | 0.224165 | 1135.59 | 13.4708 | 790.298 | -33.1946
1206.38 | -0.207236 | 1233.59 | 1895.2 | 1243.2 | 2.07773 | 1237.16 | 1.95298 | 1242.44 | -1.25437 | 1237.16 | 3.05765 | 1138.65 | 14.3678 | 1138.65 | 9.78056 | 1142.47 | 1.76896 | 1136.36 | 10.4546 | 790.832 | 1.86451
1207.14 | -0.122826 | 1234.34 | 1895.34 | 1243.95 | 2.21355 | 1237.91 | 1.3563 | 1243.2 | -0.836871 | 1237.91 | 2.9302 | 1139.41 | 13.2935 | 1139.41 | 10.8868 | 1143.23 | 1.92279 | 1137.12 | 9.00402 | 791.366 | 44.5435
1207.89 | -0.087365 | 1235.1 | 1894.91 | 1244.71 | 2.1338 | 1238.67 | 1.37551 | 1243.95 | -2.28159 | 1238.67 | 2.02169 | 1140.18 | 12.3423 | 1140.18 | 11.0456 | 1144 | -0.953866 | 1137.89 | 9.23894 | 791.901 | 51.3447
1208.65 | -0.1681 | 1235.85 | 1894.7 | 1245.46 | 2.21739 | 1239.43 | 2.38856 | 1244.71 | -4.05338 | 1239.43 | 1.2727 | 1140.94 | 12.0543 | 1140.94 | 10.6294 | 1144.76 | -1.68165 | 1138.65 | 9.7627 | 792.434 | 45.8442
1209.41 | -0.227808 | 1236.61 | 1894.55 | 1246.21 | 2.01112 | 1240.18 | 3.2122 | 1245.46 | -0.907748 | 1240.18 | 1.21405 | 1141.71 | 11.1282 | 1141.71 | 9.66351 | 1145.52 | -2.82164 | 1139.41 | 11.3054 | 792.968 | 31.7692
1210.17 | -0.140292 | 1237.36 | 1894.87 | 1246.97 | 1.95037 | 1240.93 | 3.52426 | 1246.21 | 1.56448 | 1240.93 | 1.57793 | 1142.47 | 10.6174 | 1142.47 | 8.49812 | 1146.29 | -1.58202 | 1140.18 | 13.1945 | 793.501 | 11.9742
1210.92 | -0.33692 | 1238.11 | 1895.77 | 1247.72 | 2.17836 | 1241.69 | 3.21298 | 1246.97 | 2.81482 | 1241.69 | 2.07437 | 1143.23 | 10.7578 | 1143.23 | 7.4149 | 1147.05 | -0.3862 | 1140.94 | 9.13033 | 794.035 | 39.123
1211.68 | -0.797082 | 1238.87 | 1896.24 | 1248.48 | 1.9942 | 1242.44 | 2.07323 | 1247.72 | 1.49849 | 1242.44 | 3.03398 | 1144 | 11.6477 | 1144 | 6.86958 | 1147.81 | 0.860806 | 1141.71 | 7.67572 | 794.568 | 27.7667
1212.44 | -0.797272 | 1239.62 | 1896.25 | 1249.23 | 2.46038 | 1243.2 | 1.78131 | 1248.48 | 0.474002 | 1243.2 | 3.50857 | 1144.76 | 12.4189 | 1144.76 | 6.77183 | 1148.58 | 2.35579 | 1142.47 | 6.90497 | 795.103 | 16.3917
1213.19 | -0.341049 | 1240.38 | 1896.26 | 1249.99 | 3.21457 | 1243.95 | 1.27405 | 1249.23 | 0.678727 | 1243.95 | 2.07429 | 1145.52 | 12.2786 | 1145.52 | 7.2355 | 1149.34 | 1.99806 | 1143.23 | 6.13342 | 795.636 | 15.7367
1213.95 | -0.00734987 | 1241.13 | 1895.97 | 1250.74 | 3.2932 | 1244.71 | 1.10635 | 1249.99 | 1.04174 | 1244.71 | 2.63882 | 1146.29 | 11.7425 | 1146.29 | 6.92047 | 1150.1 | 0.66319 | 1144 | 3.58544 | 796.17 | 14.9961
1214.7 | 0.235688 | 1241.88 | 1895.3 | 1251.49 | 3.14745 | 1245.46 | 1.00545 | 1250.74 | 0.0501749 | 1245.46 | 3.1222 | 1147.05 | 10.8609 | 1147.05 | 5.62389 | 1150.86 | -0.136579 | 1144.76 | 4.94752 | 796.703 | 4.30214
1215.46 | 0.120326 | 1242.64 | 1894.65 | 1252.24 | 2.30482 | 1246.21 | 1.51903 | 1251.49 | 0.268702 | 1246.21 | 2.02491 | 1147.81 | 10.069 | 1147.81 | 5.33775 | 1151.63 | -1.74296 | 1145.52 | 0.833504 | 797.236 | -17.9864
1216.22 | 0.0430763 | 1243.39 | 1894.87 | 1253 | 1.55446 | 1246.97 | 2.2639 | 1252.24 | -0.820338 | 1246.97 | 1.57478 | 1148.58 | 9.98944 | 1148.58 | 4.90721 | 1152.39 | -1.78566 | 1146.29 | -1.95423 | 797.769 | -37.2678
1216.97 | -0.0700132 | 1244.14 | 1894.48 | 1253.75 | 0.986747 | 1247.72 | 2.77826 | 1253 | -2.44462 | 1247.72 | 2.69417 | 1149.34 | 9.54501 | 1149.34 | 4.93849 | 1153.15 | -1.64388 | 1147.05 | -3.08421 | 798.302 | -0.0558236
1217.73 | -0.195984 | 1244.9 | 1894.3 | 1254.51 | 1.24999 | 1248.48 | 3.08521 | 1253.75 | -3.30119 | 1248.48 | 2.10015 | 1150.1 | 8.75692 | 1150.1 | 4.95872 | 1153.91 | -1.04802 | 1147.81 | -1.19877 | 798.836 | 52.1616
1218.49 | -0.595378 | 1245.65 | 1894.68 | 1255.26 | 1.74387 | 1249.23 | 2.63481 | 1254.51 | -3.28408 | 1249.23 | 0.220622 | 1150.86 | 7.66611 | 1150.86 | 5.48681 | 1154.68 | -1.44188 | 1148.58 | -2.09301 | 799.369 | 95.5849
1219.24 | -0.557075 | 1246.4 | 1895.34 | 1256.01 | 2.56264 | 1249.99 | 2.70742 | 1255.26 | -3.28034 | 1249.99 | 0.232888 | 1151.63 | 7.77457 | 1151.63 | 6.0088 | 1155.44 | -2.42805 | 1149.34 | -3.58584 | 799.902 | 94.9746
1220 | -0.345596 | 1247.16 | 1896.36 | 1256.77 | 3.09285 | 1250.74 | 2.46967 | 1256.01 | -1.44414 | 1250.74 | 0.900886 | 1152.39 | 7.82913 | 1152.39 | 5.65516 | 1156.2 | -2.34293 | 1150.1 | -4.75323 | 800.435 | 90.3505
1220.75 | -0.122523 | 1247.91 | 1896.64 | 1257.52 | 3.60044 | 1251.49 | 1.91596 | 1256.77 | 0.0474433 | 1251.49 | 1.67739 | 1153.15 | 8.79709 | 1153.15 | 5.05626 | 1156.96 | -2.36729 | 1150.86 | -3.95231 | 800.968 | 75.4214
1221.51 | -0.00481152 | 1248.66 | 1896.27 | 1258.27 | 3.74991 | 1252.24 | 1.10486 | 1257.52 | 0.796903 | 1252.24 | 2.73623 | 1153.91 | 9.2491 | 1153.91 | 4.16029 | 1157.72 | -1.04912 | 1151.63 | -2.47195 | 801.501 | 55.0272
1222.26 | -0.124039 | 1249.42 | 1895.82 | 1259.02 | 2.63766 | 1253 | 0.594692 | 1258.27 | 1.45306 | 1253 | 3.19226 | 1154.68 | 8.71564 | 1154.68 | 4.54903 | 1158.49 | -0.650052 | 1152.39 | -1.134 | 802.035 | 39.7129
1223.02 | -0.413677 | 1250.17 | 1895.51 | 1259.78 | 3.26043 | 1253.75 | 0.104587 | 1259.02 | 1.07912 | 1253.75 | 3.41878 | 1155.44 | 8.17949 | 1155.44 | 4.8044 | 1159.25 | -0.23484 | 1153.15 | 0.763911 | 802.568 | -0.463336
1223.78 | -0.370259 | 1300.27 | 1916.15 | 1260.53 | 2.78697 | 1254.51 | 0.110685 | 1259.78 | -0.21177 | 1254.51 | 3.93291 | 1156.2 | 7.82043 | 1156.2 | 5.7652 | 1160.01 | 0.291497 | 1153.91 | 0.78483 | 803.101 | 2.02081
1224.53 | -0.162379 | 1301.02 | 1920.47 | 1261.28 | 1.70106 | 1255.26 | 0.132808 | 1260.53 | -1.52811 | 1255.26 | 2.54415 | 1156.96 | 7.04093 | 1156.96 | 6.07714 | 1160.77 | -1.27657 | 1154.68 | 0.172172 | 803.633 | 9.04901
1225.29 | 0.168933 | 1301.77 | 1845.65 | 1262.04 | 0.989793 | 1256.01 | 0.131177 | 1261.28 | -2.95414 | 1256.01 | 1.31414 | 1157.72 | 6.73866 | 1157.72 | 5.69346 | 1161.53 | -1.85682 | 1155.44 | 1.57529 | 804.166 | 11.1964
1226.04 | 0.557151 | 1302.52 | 1898.2 | 1262.79 | 1.02099 | 1256.77 | 0.652978 | 1262.04 | -3.08856 | 1256.77 | 0.0123441 | 1158.49 | 5.287 | 1158.49 | 4.6186 | 1162.3 | -0.721216 | 1156.2 | 3.17391 | 804.699 | 13.18
1226.8 | 0.631369 | 1303.27 | 1953.17 | 1263.54 | 1.85189 | 1257.52 | 2.30212 | 1262.79 | -2.1719 | 1257.52 | 0.0303493 | 1159.25 | 4.66729 | 1159.25 | 3.0908 | 1163.06 | -0.409465 | 1156.96 | 1.43088 | 805.231 | -7.86182
1227.55 | 0.524683 | 1304.02 | 1963.61 | 1264.29 | 3.61877 | 1258.27 | 2.82023 | 1263.54 | -1.26214 | 1258.27 | -0.750948 | 1160.01 | 4.2695 | 1160.01 | 1.83613 | 1163.82 | -0.485829 | 1157.72 | 1.62839 | 805.764 | -36.5272
1228.31 | 0.152756 | 1304.77 | 1931.18 | 1265.04 | 3.85697 | 1259.02 | 3.42606 | 1264.29 | -2.32702 | 1259.02 | 0.455397 | 1160.77 | 4.25968 | 1160.77 | 1.02634 | 1164.58 | -1.00395 | 1158.49 | -0.24096 | 806.297 | -49.7407
1229.06 | 0.372873 | 1305.52 | 1906.56 | 1265.8 | 4.64032 | 1259.78 | 3.09769 | 1265.04 | -3.16202 | 1259.78 | 2.08514 | 1161.53 | 4.84849 | 1161.53 | 1.10903 | 1165.34 | -1.99778 | 1159.25 | -3.37827 | 806.828 | -48.6112
1229.82 | 0.205342 | 1306.27 | 1900.26 | 1266.55 | 3.9378 | 1260.53 | 2.64602 | 1265.8 | -3.61374 | 1260.53 | 3.62666 | 1162.3 | 5.68177 | 1162.3 | 1.54999 | 1166.1 | -2.91908 | 1160.01 | -6.35989 | 807.36 | -35.3252
1230.57 | 0.12885 | 1307.02 | 1898.64 | 1267.3 | 3.17362 | 1261.28 | 2.19555 | 1266.55 | -4.21397 | 1261.28 | 3.79539 | 1163.06 | 5.92669 | 1163.06 | 1.86678 | 1166.86 | -2.35524 | 1160.77 | -7.12823 | 807.893 | -12.257
1231.33 | -0.157909 | 1307.77 | 1893.91 | 1268.05 | 4.12241 | 1262.04 | 1.42033 | 1267.3 | -4.2548 | 1262.04 | 3.89721 | 1163.82 | 6.18634 | 1163.82 | 1.5437 | 1167.63 | -2.0476 | 1161.53 | -5.00988 | 808.425 | 23.2431
1232.08 | -0.323016 | 1308.52 | 1917.5 | 1268.81 | 3.48413 | 1262.79 | 1.11408 | 1268.05 | -2.62189 | 1262.79 | 3.4665 | 1164.58 | 6.5309 | 1164.58 | 1.94823 | 1168.39 | -1.5396 | 1162.3 | -1.08492 | 808.958 | 53.6558
1232.83 | -0.28119 | 1309.28 | 1921.51 | 1269.56 | 2.40257 | 1263.54 | 0.784793 | 1268.81 | -0.0294723 | 1263.54 | 3.65748 | 1165.34 | 6.28319 | 1165.34 | 2.46145 | 1169.15 | -0.950855 | 1163.06 | 1.76396 | 809.49 | 78.8099
1233.59 | -0.022921 | 1310.03 | 1964.36 | 1270.31 | 1.31649 | 1264.29 | 0.891932 | 1269.56 | 1.55643 | 1264.29 | 3.11528 | 1166.1 | 5.51831 | 1166.1 | 0.980513 | 1169.91 | -0.411928 | 1163.82 | 3.35856 | 810.022 | 99.5298
1234.34 | -0.0412957 | 1310.78 | 1909.25 | 1271.06 | 0.591518 | 1265.04 | 1.17669 | 1270.31 | 3.74601 | 1265.04 | 1.155 | 1166.86 | 3.94748 | 1166.86 | 0.290572 | 1170.67 | -1.29135 | 1164.58 | 6.2191 | 810.555 | 107.874
1235.1 | -0.0880848 | 1311.53 | 1914.78 | 1271.81 | 0.00592251 | 1265.8 | 1.27766 | 1271.06 | 4.50984 | 1265.8 | -0.709906 | 1167.63 | 2.22591 | 1167.63 | -0.338055 | 1171.43 | -1.23907 | 1165.34 | 9.54266 | 811.087 | 117.349
1235.85 | -0.0576624 | 1312.28 | 1925.98 | 1272.56 | 0.663886 | 1266.55 | 1.34311 | 1271.81 | 3.65083 | 1266.55 | -1.02606 | 1168.39 | 1.36608 | 1168.39 | 0.226677 | 1172.19 | -0.997933 | 1166.1 | 10.1509 | 811.619 | 70.1331
1236.61 | 0.124796 | 1313.03 | 1902.89 | 1273.31 | 0.0351967 | 1267.3 | 0.992903 | 1272.56 | 2.99583 | 1267.3 | -0.990362 | 1169.15 | 1.25595 | 1169.15 | 1.17447 | 1172.95 | -1.2689 | 1166.86 | 8.14034 | 812.151 | 95.0825
1237.36 | 0.336086 | 1313.78 | 1901.66 | 1274.07 | -1.16561 | 1268.05 | 0.739342 | 1273.31 | 2.03762 | 1268.05 | 0.231472 | 1169.91 | 1.49127 | 1169.91 | 3.01968 | 1173.71 | -1.26151 | 1167.63 | 4.57663 | 812.683 | 94.9262
1238.11 | 0.404925 | 1314.53 | 1892.84 | 1274.82 | -2.68865 | 1268.81 | 0.367012 | 1274.07 | 0.922269 | 1268.81 | 0.453824 | 1170.67 | 2.723 | 1170.67 | 3.46189 | 1174.47 | -2.20087 | 1168.39 | -0.786841 | 813.215 | 84.0964
1238.87 | 0.374427 | 1315.28 | 1882.14 | 1275.57 | -2.67816 | 1269.56 | -0.206196 | 1274.82 | 1.01816 | 1269.56 | 1.82607 | 1171.43 | 3.42585 | 1171.43 | 3.27123 | 1175.23 | -1.96466 | 1169.15 | -0.652885 | 813.746 | 65.8533
1239.62 | 0.361508 | 1316.03 | 1886.16 | 1276.32 | -1.50973 | 1270.31 | -0.370061 | 1275.57 | -1.08358 | 1270.31 | 2.80456 | 1172.19 | 3.91055 | 1172.19 | 2.28102 | 1175.99 | -1.59352 | 1169.91 | 2.61677 | 814.278 | 47.5971
1240.38 | -0.0462209 | 1316.77 | 1905.23 | 1277.07 | -0.166394 | 1271.06 | -0.471882 | 1276.32 | -2.0773 | 1271.06 | 4.47809 | 1172.95 | 3.65302 | 1172.95 | 0.874916 | 1176.75 | -0.814824 | 1170.67 | -0.228892 | 814.81 | 14.8267
1241.13 | -0.378102 | 1317.52 | 1920.65 | 1277.82 | 0.356592 | 1271.81 | -0.570017 | 1277.07 | -3.3518 | 1271.81 | 5.45013 | 1173.71 | 1.8452 | 1173.71 | -0.936953 | 1177.51 | 0.0509094 | 1171.43 | -1.30054 | 815.342 | -6.81978
1241.88 | -0.0648229 | 1318.27 | 1945.03 | 1278.57 | -0.128829 | 1272.56 | -0.469684 | 1277.82 | -2.6781 | 1272.56 | 5.47317 | 1174.47 | -0.00435163 | 1174.47 | -2.78072 | 1178.27 | -0.501156 | 1172.19 | -1.95946 | 815.874 | -8.12606
1242.64 | -0.260542 | 1319.02 | 1950.1 | 1279.32 | 0.0213211 | 1273.31 | 0.166063 | 1278.57 | -1.68553 | 1273.31 | 4.12223 | 1175.23 | -0.228516 | 1175.23 | -2.24128 | 1179.03 | -0.433551 | 1172.95 | -0.455772 | 816.406 | 6.76024
1243.39 | -0.201288 | 1319.77 | 1938.43 | 1280.08 | -0.372385 | 1274.07 | 0.457559 | 1279.32 | -0.0109263 | 1274.07 | 1.60891 | 1175.99 | 0.120507 | 1175.99 | -1.67035 | 1179.79 | 0.171066 | 1173.71 | -0.0394225 | 816.938 | 23.5855
1244.14 | -0.0714908 | 1320.52 | 1895.56 | 1280.83 | -1.35699 | 1274.82 | 0.617595 | 1280.08 | 1.17846 | 1274.82 | -0.105279 | 1176.75 | 0.76968 | 1176.75 | -1.61399 | 1180.55 | -0.597774 | 1174.47 | 2.9941 | 817.468 | 41.315
1244.9 | 0.00234893 | 1321.27 | 1914.17 | 1281.58 | -1.65678 | 1275.57 | 1.26185 | 1280.83 | 1.38937 | 1275.57 | -1.06946 | 1177.51 | 1.47319 | 1177.51 | -1.88299 | 1181.31 | 1.8664 | 1175.23 | 3.90605 | 818 | 67.2079
1245.65 | 0.068763 | 1322.02 | 1926.58 | 1282.33 | -1.5724 | 1276.32 | 1.19612 | 1281.58 | -0.129678 | 1276.32 | -1.4614 | 1178.27 | 1.63219 | 1178.27 | -1.51325 | 1182.07 | 2.02871 | 1175.99 | 4.3228 | 818.532 | 73.9477
1246.4 | 0.119909 | 1322.77 | 1894.26 | 1283.08 | -1.05432 | 1277.07 | 0.991414 | 1282.33 | 1.1579 | 1277.07 | 0.00290913 | 1179.03 | 0.980008 | 1179.03 | -1.97465 | 1182.83 | 0.526063 | 1176.75 | 2.69119 | 819.063 | 63.49
1247.16 | 0.0323925 | 1323.52 | 1871.36 | 1283.83 | -1.28276 | 1277.82 | 0.574839 | 1283.08 | 1.75785 | 1277.82 | -0.0382118 | 1179.79 | 1.96615 | 1179.79 | -3.12817 | 1183.59 | -1.89487 | 1177.51 | 3.59911 | 819.595 | 31.7413
1247.91 | 0.179845 | 1324.27 | 1893.77 | 1284.58 | -1.22568 | 1278.57 | 0.418348 | 1283.83 | 1.28945 | 1278.57 | 0.872109 | 1180.55 | 1.83103 | 1180.55 | -2.33376 | 1184.35 | -3.37945 | 1178.27 | 1.08412 | 820.125 | 10.9935
1248.66 | 0.336692 | 1325.02 | 1889.13 | 1285.33 | -0.47916 | 1279.32 | 0.348505 | 1284.58 | 0.561125 | 1279.32 | 1.39701 | 1181.31 | 1.18487 | 1181.31 | -2.1299 | 1185.11 | -4.44034 | 1179.03 | 0.444911 | 820.657 | 9.03226
1249.42 | 0.265618 | 1325.77 | 1895.72 | 1286.08 | 0.406679 | 1280.08 | 0.268026 | 1285.33 | -0.272583 | 1280.08 | 2.41717 | 1182.07 | 0.731743 | 1182.07 | -0.900412 | 1185.87 | -2.82492 | 1179.79 | -0.420373 | 821.188 | 68.5756
1250.17 | 0.218299 | 1326.51 | 1892.96 | 1286.83 | 0.687858 | 1280.83 | 0.609299 | 1286.08 | 0.226578 | 1280.83 | 2.02986 | 1182.83 | 0.317111 | 1182.83 | -0.659284 | 1186.63 | -2.44611 | 1180.55 | 1.83556 | 821.72 | 80.1292
1254.68 | -21.5052 | 1327.26 | 1847.76 | 1287.58 | 0.264144 | 1281.58 | 0.950997 | 1286.83 | 0.830401 | 1281.58 | 1.46683 | 1183.59 | -0.753278 | 1183.59 | -0.0842298 | 1187.39 | -2.54957 | 1181.31 | 2.7809 | 822.251 | 54.0131
1255.44 | -1.18047 | 1328.01 | 1879.71 | 1288.33 | -0.359243 | 1282.33 | 0.605896 | 1287.58 | 0.571188 | 1282.33 | 0.792305 | 1184.35 | -1.99126 | 1184.35 | 0.15597 | 1188.15 | -2.91141 | 1182.07 | 3.35373 | 822.781 | 38.0345
1256.19 | 11.0727 | 1328.76 | 1881.97 | 1289.08 | -0.420442 | 1283.08 | 0.138693 | 1288.33 | 0.493123 | 1283.08 | -0.616421 | 1185.11 | -3.59411 | 1185.11 | 0.0891845 | 1188.9 | -4.0451 | 1182.83 | 2.64533 | 823.313 | 26.492
1256.94 | 12.9718 | 1329.51 | 1893.68 | 1289.83 | -0.543856 | 1283.83 | -0.648865 | 1289.08 | 1.07509 | 1283.83 | -1.56621 | 1185.87 | -4.19452 | 1185.87 | -0.418981 | 1189.66 | -4.03881 | 1183.59 | 2.56407 | 823.844 | 25.2825
1257.69 | 11.2995 | 1330.26 | 1893.92 | 1290.58 | -1.08923 | 1284.58 | -0.754941 | 1289.83 | 0.763118 | 1284.58 | -1.48358 | 1186.63 | -3.14265 | 1186.63 | 0.18322 | 1190.42 | -4.40694 | 1184.35 | 3.25075 | 824.375 | 23.8627
1258.44 | 8.52173 | 1331 | 1905.14 | 1291.33 | -1.06978 | 1285.33 | -0.672973 | 1290.58 | 0.0828101 | 1285.33 | -0.299326 | 1187.39 | -1.95198 | 1187.39 | 0.200046 | 1191.18 | -3.68108 | 1185.11 | 3.16104 | 824.905 | 26.6893
1259.19 | -1.20715 | 1331.75 | 1914.44 | 1292.08 | -0.954597 | 1286.08 | -0.439266 | 1291.33 | -0.79259 | 1286.08 | -0.295788 | 1188.15 | -1.14727 | 1188.15 | 0.24629 | 1191.94 | -1.80975 | 1185.87 | 1.98842 | 825.436 | 35.2284
1259.95 | -5.45717 | 1332.5 | 1935.85 | 1292.83 | -0.674885 | 1286.83 | -0.815282 | 1292.08 | -0.908323 | 1286.83 | 0.164169 | 1188.9 | -0.418649 | 1188.9 | -0.484941 | 1192.7 | -2.07278 | 1186.63 | 1.95383 | 825.968 | 14.4732
1260.7 | -3.56142 | 1333.25 | 1936.22 | 1293.58 | -0.0456316 | 1287.58 | -1.74508 | 1292.83 | -0.206019 | 1287.58 | 0.439278 | 1189.66 | 0.0843546 | 1189.66 | -0.213878 | 1193.46 | -1.82562 | 1187.39 | 0.52094 | 826.497 | 18.245
1261.45 | 0.721954 | 1333.99 | 1932.21 | 1294.33 | -0.0614813 | 1288.33 | -1.86881 | 1293.58 | -0.0373796 | 1288.33 | -0.081377 | 1190.42 | 0.26623 | 1190.42 | -0.0816492 | 1194.21 | -1.88803 | 1188.15 | -1.33996 | 827.029 | 50.6729
1262.2 | 9.26703 | 1334.74 | 1895.53 | 1295.07 | 0.0106605 | 1289.08 | -2.08798 | 1294.33 | -0.233191 | 1289.08 | -0.0928562 | 1191.18 | -0.184554 | 1191.18 | -1.67355 | 1194.97 | -2.40752 | 1188.9 | -1.26474 | 827.56 | 41.3206
1262.95 | 14.3707 | 1335.49 | 1874.3 | 1295.82 | 0.47476 | 1289.83 | -1.72033 | 1295.07 | 0 | 1289.83 | 1.37421 | 1191.94 | -1.02576 | 1191.94 | 0.0648239 | 1195.73 | -3.04745 | 1189.66 | -0.00482724 | 828.089 | 22.7258
1263.71 | 16.7483 | 1336.24 | 1896.87 | 1296.57 | 1.42422 | 1290.58 | -0.851728 | 1295.82 | -0.49226 | 1290.58 | 1.96547 | 1192.7 | -0.138359 | 1192.7 | 0.0253928 | 1196.49 | -3.38082 | 1190.42 | 0.0571224 | 828.62 | -2.55486
1264.46 | 14.1073 | 1336.99 | 1912.54 | 1297.32 | 2.03396 | 1291.33 | -0.547894 | 1296.57 | 0.228447 | 1291.33 | 2.40302 | 1193.46 | -0.0808956 | 1193.46 | 0.724521 | 1197.25 | -1.90308 | 1191.18 | 1.82912 | 829.151 | -14.3355
1265.21 | 11.6213 | 1337.73 | 1925.31 | 1298.07 | 2.57725 | 1292.08 | -0.370274 | 1297.32 | -0.0102075 | 1292.08 | 1.54373 | 1194.21 | 0.0723039 | 1194.21 | 1.05081 | 1198 | -0.610639 | 1191.94 | -0.522549 | 829.681 | -5.76286
1265.96 | 17.2085 | 1338.48 | 1935.52 | 1298.82 | 2.22653 | 1292.83 | -0.0403458 | 1298.07 | -1.28988 | 1292.83 | 0.958518 | 1194.97 | 0.0213118 | 1194.97 | 0.558022 | 1198.76 | -1.21827 | 1192.7 | -0.346757 | 830.212 | 28.1332
1266.71 | 21.867 | 1339.23 | 1928.63 | 1299.57 | -0.45028 | 1293.58 | 0.115719 | 1298.82 | -8.39071 | 1293.58 | 0.351297 | 1195.73 | -0.131218 | 1195.73 | -0.0147609 | 1199.52 | -1.50511 | 1193.46 | 0.669378 | 830.743 | 40.4479
1267.46 | 27.696 | 1339.98 | 1903.38 | 1325.02 | 35.5743 | 1294.33 | -0.0105651 | 1299.57 | -2.53189 | 1294.33 | -1.04343 | 1196.49 | -0.137244 | 1196.49 | -1.32476 | 1200.28 | -1.85409 | 1194.21 | -0.267108 | 831.272 | 37.7889
1268.21 | 31.6793 | 1340.72 | 1896.58 | 1325.77 | 42.2979 | 1295.07 | -0.251505 | 1338.74 | -4.57236 | 1295.07 | -0.779175 | 1197.25 | 0.0687334 | 1197.25 | -1.97424 | 1201.04 | -2.53041 | 1194.97 | -0.0205158 | 831.803 | 8.49821
1268.96 | 29.39 | 1341.47 | 1899.82 | 1326.51 | 43.0298 | 1295.82 | -0.150322 | 1339.49 | -71.3154 | 1295.82 | -0.00817701 | 1198 | 0.354825 | 1198 | -2.92502 | 1201.79 | -3.77906 | 1195.73 | -1.03625 | 832.334 | 16.6112
1269.71 | 20.7683 | 1342.22 | 1902.04 | 1327.26 | 45.6221 | 1296.57 | -0.0065943 | 1340.24 | -84.5133 | 1296.57 | 0.201595 | 1198.76 | 0.0694029 | 1198.76 | -2.05692 | 1202.55 | -2.81178 | 1196.49 | -2.58901 | 832.863 | 10.2399
1270.46 | 25.125 | 1342.96 | 1897.71 | 1328.01 | 43.6796 | 1297.32 | -0.138764 | 1340.98 | -105.014 | 1297.32 | -0.179029 | 1199.52 | -0.509921 | 1199.52 | -1.54514 | 1203.31 | -2.02077 | 1197.25 | -5.19412 | 833.394 | 25.409
1271.21 | 14.5024 | 1343.71 | 1890.39 | 1328.76 | 26.5935 | 1298.07 | -2.28723 | 1341.73 | -86.8413 | 1298.07 | -2.02523 | 1200.28 | -0.993733 | 1200.28 | -1.40796 | 1204.07 | -1.69753 | 1198 | -4.26407 | 833.924 | 32.9918
1271.97 | 9.16199 | 1344.46 | 1910.45 | 1329.51 | 7.63333 | 1298.82 | -3.87511 | 1342.48 | 21.7899 | 1298.82 | -7.56035 | 1201.04 | -1.63108 | 1201.04 | -1.24776 | 1204.82 | -1.44435 | 1198.76 | -4.31958 | 834.453 | 1.18718
1272.71 | 9.07195 | 1345.21 | 1944.44 | 1330.26 | -8.14632 | 1299.57 | -1.99424 | 1343.22 | 27.3672 | 1299.57 | -5.37843 | 1201.79 | -1.37322 | 1201.79 | -0.469973 | 1205.58 | -0.582994 | 1199.52 | -4.6772 | 834.984 | -27.1917
1273.47 | 14.334 | 1345.95 | 1921.87 | 1331 | 0.0957586 | 1329.02 | 9.67337 | 1343.97 | 41.5532 | 1340.24 | -74.0793 | 1202.55 | -0.919755 | 1202.55 | 1.10696 | 1206.34 | -1.09537 | 1200.28 | -3.98529 | 835.513 | -6.55369
1274.22 | 32.2145 | 1346.7 | 1914.84 | 1331.75 | -1.29958 | 1329.76 | 40.7817 | 1344.72 | 13.7841 | 1340.98 | -2.00491 | 1203.31 | -1.38583 | 1203.31 | 1.49147 | 1207.09 | 0.883524 | 1201.04 | -1.48357 | 836.044 | 25.9245
1274.97 | 46.0083 | 1347.44 | 1896.04 | 1332.5 | -22.5785 | 1330.51 | 28.1372 | 1345.46 | 6.98415 | 1341.73 | 9.68282 | 1204.07 | -1.876 | 1204.07 | 0.913005 | 1207.85 | 1.22374 | 1201.79 | 2.32351 | 836.573 | 54.9323
1275.72 | 39.1106 | 1348.19 | 1865.82 | 1333.25 | -30.3076 | 1331.26 | 38.4555 | 1346.21 | -4.37138 | 1342.48 | 25.7905 | 1204.82 | -3.03732 | 1204.82 | 0.558435 | 1208.61 | 0.922938 | 1202.55 | 4.78702 | 837.103 | 56.6312
1276.47 | 20.3381 | 1348.94 | 1856.65 | 1333.99 | -64.2472 | 1332.01 | 26.7323 | 1346.96 | -9.21171 | 1343.22 | 1.3556 | 1205.58 | -2.63229 | 1205.58 | -0.185491 | 1209.36 | 1.28149 | 1203.31 | 4.51991 | 837.633 | 15.7162
1277.22 | 10.4225 | 1349.68 | 1844.36 | 1334.74 | -76.1007 | 1332.76 | 13.274 | 1347.7 | -110.524 | 1343.97 | -51.0797 | 1206.34 | -2.43825 | 1206.34 | -0.907638 | 1210.12 | -0.0607628 | 1204.07 | 3.13248 | 838.162 | -5.27533
1277.97 | 7.38961 | 1350.43 | 1861.8 | 1335.49 | -70.2595 | 1333.51 | 55.7985 | 1348.45 | -111.093 | 1344.72 | -62.3004 | 1207.09 | -2.57081 | 1207.09 | -0.921367 | 1210.88 | 1.12931 | 1204.82 | 1.5234 | 838.693 | -17.2625
1278.72 | 8.63678 | 1351.18 | 1835.64 | 1336.24 | -65.9982 | 1334.25 | 82.1469 | 1349.2 | -56.8614 | 1345.46 | -42.707 | 1207.85 | -2.05352 | 1207.85 | -1.29152 | 1211.64 | 2.48334 | 1205.58 | -1.19716 | 839.222 | -46.7113
1279.47 | 5.07035 | 1351.92 | 1896.62 | 1336.99 | -51.7712 | 1335 | 50.9618 | 1349.94 | -92.9043 | 1346.21 | -57.9716 | 1208.61 | -1.76073 | 1208.61 | -1.40352 | 1212.39 | 3.63071 | 1206.34 | -3.3489 | 839.752 | -66.8246
1280.22 | 0.156729 | 1352.67 | 1921.38 | 1337.73 | -49.2746 | 1335.75 | -43.6684 | 1350.69 | -96.4885 | 1346.96 | -62.4485 | 1209.36 | -1.64213 | 1209.36 | -1.47505 | 1213.15 | 3.92467 | 1207.09 | -5.03723 | 840.281 | -74.5766
1280.97 | 11.8297 | 1353.42 | 1911.74 | 1338.48 | -54.3909 | 1336.5 | -105.685 | 1351.44 | -72.8898 | 1347.7 | -1.03663 | 1210.12 | -1.84955 | 1210.12 | -0.812363 | 1213.9 | 3.34688 | 1207.85 | -7.04456 | 840.811 | -47.5822
1281.72 | 14.2473 | 1354.16 | 1891.61 | 1339.23 | -54.0831 | 1337.24 | -129.976 | 1352.18 | -120.673 | 1348.45 | 51.4329 | 1210.88 | -2.04638 | 1210.88 | 0.409382 | 1214.66 | 2.11767 | 1208.61 | -8.83144 | 841.339 | -10.9061
1282.47 | 6.66099 | 1354.91 | 1895.77 | 1339.98 | -28.7755 | 1337.99 | -141.147 | 1352.93 | -58.218 | 1349.2 | 61.4005 | 1211.64 | -2.00208 | 1211.64 | -0.687051 | 1215.42 | 2.28353 | 1209.36 | -9.80212 | 841.87 | 34.0412
1283.21 | -0.358476 | 1355.65 | 1911.01 | 1340.72 | 12.2776 | 1338.74 | -100.027 | 1353.67 | 0.485709 | 1349.94 | 33.3659 | 1212.39 | -1.45233 | 1212.39 | -1.27625 | 1216.17 | 2.46965 | 1210.12 | -8.36722 | 842.398 | 24.5382
1283.96 | -25.0483 | 1356.4 | 1898.37 | 1341.47 | 27.7153 | 1339.49 | -88.6572 | 1354.42 | 42.9266 | 1350.69 | 13.9433 | 1213.15 | -0.9992 | 1213.15 | -1.61389 | 1216.93 | 1.46515 | 1210.88 | -7.0695 | 842.928 | 55.0718
1284.71 | -33.0182 | 1357.14 | 1901.16 | 1342.22 | 0.540352 | 1340.24 | -71.391 | 1355.17 | 80.4099 | 1351.44 | -14.2053 | 1213.9 | -1.3557 | 1213.9 | -1.63464 | 1217.68 | 1.62992 | 1211.64 | -4.74237 | 843.457 | 62.1987
1285.46 | -28.0412 | 1357.89 | 1853.46 | 1342.96 | -33.5771 | 1340.98 | -49.3112 | 1355.91 | 53.7797 | 1352.18 | -27.6131 | 1214.66 | -2.9205 | 1214.66 | -1.37617 | 1218.44 | 1.07512 | 1212.39 | -5.31118 | 843.987 | 64.7517
1286.21 | -25.5152 | 1358.63 | 1881.2 | 1343.71 | -43.3923 | 1341.73 | -67.1378 | 1356.66 | 5.22555 | 1352.93 | -40.3147 | 1215.42 | -2.72925 | 1215.42 | -2.07271 | 1219.2 | 1.46652 | 1213.15 | -5.32083 | 844.515 | 38.3936
1286.96 | -13.7938 | 1359.38 | 1902.48 | 1344.46 | -0.759229 | 1342.48 | -55.6449 | 1357.4 | -58.8545 | 1353.67 | -45.0536 | 1216.17 | -1.48156 | 1216.17 | -2.55198 | 1219.95 | 2.4234 | 1213.9 | -4.66996 | 845.045 | 16.948
1287.71 | -0.598572 | 1360.13 | 1926.11 | 1345.21 | -3.56359 | 1343.22 | -32.9893 | 1358.15 | -41.034 | 1354.42 | -52.8682 | 1216.93 | 0.689342 | 1216.93 | -2.14218 | 1220.71 | 3.52452 | 1214.66 | -5.30796 | 845.573 | 5.38698
1288.46 | 3.4247 | 1360.87 | 1946.58 | 1345.95 | -17.9 | 1343.97 | -0.376187 | 1358.89 | -127.674 | 1355.17 | -20.5276 | 1217.68 | 1.83627 | 1217.68 | -1.00302 | 1221.46 | 4.26297 | 1215.42 | -4.36584 | 846.102 | 21.1181
1289.21 | 9.29871 | 1361.61 | 1922.62 | 1346.7 | -12.6675 | 1344.72 | -11.3547 | 1359.64 | -79.2877 | 1355.91 | -9.27273 | 1218.44 | 2.061 | 1218.44 | 0.23318 | 1222.22 | 3.08166 | 1216.17 | -4.20453 | 846.632 | 30.8388
1289.96 | -1.27884 | 1362.36 | 1890.02 | 1347.44 | -8.83031 | 1345.46 | -3.81561 | 1360.38 | -7.83833 | 1356.66 | 4.49967 | 1219.2 | 1.06938 | 1219.2 | 1.17498 | 1222.97 | 3.97421 | 1216.93 | -5.26773 | 847.16 | 46.3689
1290.7 | -12.3849 | 1363.11 | 1880.55 | 1348.19 | 13.9466 | 1346.21 | -7.97669 | 1361.13 | 31.2863 | 1357.4 | 97.637 | 1219.95 | 0.274264 | 1219.95 | 1.4797 | 1223.73 | 3.53191 | 1217.68 | -5.39284 | 847.69 | 59.6699
1291.45 | -0.0600239 | 1363.85 | 1903.25 | 1348.94 | 26.3541 | 1346.96 | 15.6079 | 1361.87 | 38.7897 | 1358.15 | 142.918 | 1220.71 | -0.583564 | 1220.71 | -0.0591467 | 1224.48 | 1.0524 | 1218.44 | -7.56349 | 848.218 | 61.8358
1292.2 | -0.198412 | 1364.6 | 1898.32 | 1349.68 | 39.0353 | 1347.7 | 29.6496 | 1362.62 | 19.4953 | 1358.89 | 65.3648 | 1221.46 | -0.61012 | 1221.46 | 0.841679 | 1225.24 | 2.79044 | 1219.2 | -11.8135 | 848.747 | 56.4637
1292.95 | 11.7313 | 1365.34 | 1898.42 | 1350.43 | 102.982 | 1348.45 | 11.4852 | 1363.36 | 0.5862 | 1359.64 | 30.2332 | 1222.22 | 0.6899 | 1222.22 | -0.0283863 | 1226 | -0.920474 | 1219.95 | -12.5299 | 849.276 | 49.2066
1293.7 | 1.83907 | 1366.08 | 1905.29 | 1351.18 | 118.563 | 1349.2 | -48.2594 | 1364.11 | 25.4243 | 1360.38 | -14.2167 | 1222.97 | 0.635561 | 1222.97 | -1.07486 | 1226.75 | -2.25862 | 1220.71 | -10.245 | 849.804 | 39.404
1294.45 | 6.17913 | 1366.83 | 1895.56 | 1351.92 | 113.385 | 1349.94 | -126.36 | 1364.85 | -30.3987 | 1361.13 | -2.52893 | 1223.73 | 0.00323582 | 1223.73 | -2.13207 | 1227.51 | -2.009 | 1221.46 | -6.77785 | 850.333 | 27.2363
1295.19 | 6.23415 | 1367.57 | 1896.38 | 1352.67 | 81.9899 | 1350.69 | -139.596 | 1365.6 | -40.2133 | 1361.87 | 38.9819 | 1224.48 | -0.106224 | 1224.48 | -2.94412 | 1228.26 | 1.42273 | 1222.22 | -2.75394 | 850.861 | 28.2077
1295.94 | -3.72815 | 1368.32 | 1845.76 | 1353.42 | 32.3391 | 1351.44 | -136.54 | 1366.34 | 19.7466 | 1362.62 | 35.7581 | 1225.24 | 0.2669 | 1225.24 | -2.47425 | 1229.01 | 4.12749 | 1222.97 | -0.701157 | 851.389 | 31.291
1296.69 | -7.2012 | 1369.06 | 1841.57 | 1354.16 | 2.57864 | 1352.18 | -106.369 | 1367.09 | 79.0868 | 1363.36 | 41.078 | 1226 | 0.523422 | 1226 | -1.60398 | 1229.77 | 5.44374 | 1223.73 | -0.0189067 | 851.919 | 23.8274
1297.44 | -0.235094 | 1369.81 | 1876.66 | 1354.91 | -6.42951 | 1352.93 | -1.13624 | 1367.83 | 63.5943 | 1364.11 | 12.8041 | 1226.75 | 0.481468 | 1226.75 | -0.120048 | 1230.52 | 5.50286 | 1224.48 | -0.77075 | 852.447 | 40.394
1298.19 | -5.19707 | 1370.55 | 1890.46 | 1355.65 | -32.1339 | 1353.67 | 79.2602 | 1368.58 | 13.4993 | 1364.85 | -19.0467 | 1227.51 | -0.507243 | 1227.51 | 1.5405 | 1231.28 | 4.80957 | 1225.24 | -3.2065 | 852.976 | 45.8851
1298.93 | -6.33753 | 1371.3 | 1913.78 | 1356.4 | -13.1189 | 1354.42 | 148.425 | 1369.32 | 56.5432 | 1365.6 | -40.8273 | 1228.26 | -0.77113 | 1228.26 | 0.624085 | 1232.03 | 2.79098 | 1226 | -5.16917 | 853.504 | 36.8454
1299.68 | -9.01192 | 1372.04 | 1939.04 | 1357.14 | -5.71816 | 1355.17 | 130.145 | 1370.06 | 100.592 | 1366.34 | -50.1456 | 1229.01 | 0.283079 | 1229.01 | -3.67618 | 1232.79 | -0.348702 | 1226.75 | -4.16149 | 854.032 | 23.3882
1300.43 | -14.3307 | 1372.78 | 1916.14 | 1357.89 | -62.3867 | 1355.91 | 66.5697 | 1370.81 | 116.302 | 1367.09 | -48.8242 | 1229.77 | 1.95165 | 1229.77 | -0.0789654 | 1233.54 | -0.585184 | 1227.51 | -3.1711 | 854.561 | 17.0597
1301.18 | -19.136 | 1373.53 | 1896.9 | 1358.63 | -94.5548 | 1356.66 | 54.3167 | 1371.55 | 2.9645 | 1367.83 | -36.8061 | 1230.52 | 2.03823 | 1230.52 | -1.04276 | 1234.3 | 0.638009 | 1228.26 | -4.13293 | 855.088 | 22.5974
1301.92 | -21.9921 | 1374.27 | 1912.11 | 1359.38 | -90.5534 | 1357.4 | 79.9051 | 1372.3 | -16.3969 | 1368.58 | -54.0643 | 1231.28 | 0.944526 | 1231.28 | -0.991764 | 1235.05 | 2.43489 | 1229.01 | -5.18406 | 855.616 | 31.7618
1302.67 | -22.7541 | 1375.01 | 1918.92 | 1360.13 | -78.0022 | 1358.15 | 100.749 | 1373.04 | -55.3373 | 1369.32 | -32.9558 | 1232.03 | 1.30136 | 1232.03 | -0.640084 | 1235.8 | 3.9463 | 1229.77 | -5.1024 | 856.144 | 54.7685
1303.42 | -20.1464 | 1375.76 | 1892.06 | 1360.87 | -42.6057 | 1358.89 | 98.3459 | 1373.78 | -54.9521 | 1370.06 | -6.12866 | 1232.79 | 2.62849 | 1232.79 | -0.613143 | 1236.56 | 5.10024 | 1230.52 | -3.36499 | 856.673 | 82.5184
1304.17 | -14.1406 | 1376.5 | 1894.67 | 1361.61 | 2.03145 | 1359.64 | 63.5448 | 1374.53 | -12.9634 | 1370.81 | 1.37838 | 1233.54 | 3.00898 | 1233.54 | 0.219761 | 1237.31 | 5.36026 | 1231.28 | -1.62759 | 857.201 | 89.074
1304.91 | -8.66846 | 1377.25 | 1888.23 | 1362.36 | 59.0967 | 1360.38 | 71.4678 | 1375.27 | 63.6613 | 1371.55 | 4.08957 | 1234.3 | 3.11509 | 1234.3 | 1.16033 | 1238.07 | 5.19823 | 1232.03 | -1.88423 | 857.728 | 95.1792
1305.66 | 1.08543 | 1377.99 | 1919.34 | 1363.11 | 82.0856 | 1361.13 | 45.3266 | 1376.02 | 26.513 | 1372.3 | 15.6634 | 1235.05 | 2.34475 | 1235.05 | 2.71817 | 1238.82 | 4.90126 | 1232.79 | 2.19117 | 858.257 | 86.6568
1306.41 | 6.06075 | 1378.73 | 1939.54 | 1363.85 | 80.3962 | 1361.87 | 21.7421 | 1376.76 | 29.9129 | 1373.04 | 1.36699 | 1235.8 | 0.301378 | 1235.8 | 2.20783 | 1239.57 | 3.93863 | 1233.54 | 2.50976 | 858.784 | 66.899
1307.16 | 5.37214 | 1379.48 | 1939.1 | 1364.6 | 41.6071 | 1362.62 | -2.71008 | 1377.5 | 166.866 | 1373.78 | 5.34264 | 1236.56 | 0.676399 | 1236.56 | 1.73022 | 1240.33 | 2.77319 | 1234.3 | 3.46395 | 859.312 | 57.0964
1307.9 | 6.1141 | 1380.22 | 1969.7 | 1365.34 | 34.8767 | 1363.36 | -6.94794 | 1378.25 | 133.536 | 1374.53 | 39.2439 | 1237.31 | 0.53804 | 1237.31 | 1.98157 | 1241.08 | 1.62472 | 1235.05 | 4.6607 | 859.839 | 66.2663
1308.65 | 3.13125 | 1380.96 | 1947.3 | 1366.08 | 20.2803 | 1364.11 | 10.8864 | 1378.99 | 48.8891 | 1375.27 | 22.1566 | 1238.07 | 1.36128 | 1238.07 | 1.57601 | 1241.83 | 0.503893 | 1235.8 | 5.35221 | 860.368 | 64.8335
1309.4 | 6.1858 | 1381.71 | 1972.9 | 1366.83 | 6.34059 | 1364.85 | 6.18789 | 1379.73 | -5.12506 | 1376.02 | 2.66562 | 1238.82 | 2.41649 | 1238.82 | 1.55309 | 1242.59 | 1.40904 | 1236.56 | 5.28905 | 860.896 | 68.9905
1310.14 | 1.80572 | 1382.45 | 2004.07 | 1367.57 | -18.7687 | 1365.6 | 46.6855 | 1380.48 | 12.1595 | 1376.76 | 7.9627 | 1239.57 | 3.23437 | 1239.57 | 1.06474 | 1243.34 | 1.80701 | 1237.31 | 4.05287 | 861.423 | 87.9873
1310.89 | -0.040016 | 1383.19 | 2015.71 | 1368.32 | -0.615591 | 1366.34 | 138.874 | 1381.22 | 15.7772 | 1377.5 | 42.593 | 1240.33 | 3.1701 | 1240.33 | 0.660832 | 1244.09 | 2.21784 | 1238.07 | -0.0217226 | 861.95 | 96.8279
1311.64 | -8.00819 | 1383.93 | 2031.44 | 1369.06 | -1.56634 | 1367.09 | 167.81 | 1381.96 | 11.7407 | 1378.25 | -35.4847 | 1241.08 | 3.00876 | 1241.08 | 0.515804 | 1244.85 | 1.804 | 1238.82 | -3.44746 | 862.479 | 84.4369
1312.38 | -4.37174 | 1384.68 | 2077.09 | 1369.81 | -19.3706 | 1367.83 | 134.007 | 1382.71 | -0.0669943 | 1378.99 | -44.4499 | 1241.83 | 2.33481 | 1241.83 | 0.885961 | 1245.6 | 0.600511 | 1239.57 | -5.05976 | 863.006 | 55.3733
1313.13 | -0.601907 | 1385.42 | 2123.95 | 1370.55 | -3.12583 | 1368.58 | 134.636 | 1383.45 | 110.641 | 1379.73 | -26.9069 | 1242.59 | 2.95609 | 1242.59 | 0.98619 | 1246.36 | -0.953319 | 1240.33 | -7.38367 | 863.533 | 40.0609
1313.88 | -0.111711 | 1386.16 | 2142.41 | 1371.3 | 4.54853 | 1369.32 | 69.0341 | 1384.19 | 80.4769 | 1380.48 | -6.42484 | 1243.34 | 3.31237 | 1243.34 | 1.18686 | 1247.11 | -1.26124 | 1241.08 | -8.84351 | 864.06 | 16.6261
1314.62 | -9.58715 | 1386.9 | 2155.88 | 1372.04 | 5.29408 | 1370.06 | 39.6301 | 1384.94 | 29.4607 | 1381.22 | 18.5682 | 1244.09 | 3.15247 | 1244.09 | 2.88962 | 1247.86 | -0.0626787 | 1241.83 | -7.56389 | 864.587 | 4.52171
1315.37 | -28.5647 | 1387.65 | 2172.12 | 1372.78 | -19.1859 | 1370.81 | 0.406896 | 1385.68 | 174.52 | 1381.96 | 58.5526 | 1244.85 | 3.08586 | 1244.85 | 2.86877 | 1248.61 | 0.987806 | 1242.59 | -5.70781 | 865.114 | -2.52881
1316.11 | -15.1477 | 1388.39 | 2201.27 | 1373.53 | -10.6908 | 1371.55 | -33.7647 | 1386.42 | 99.6372 | 1382.71 | 94.3904 | 1245.6 | 2.75915 | 1245.6 | 2.4021 | 1249.37 | 1.76404 | 1243.34 | -4.36504 | 865.643 | -4.27795
1316.86 | -13.9039 | 1389.13 | 2222.26 | 1374.27 | -22.045 | 1372.3 | 10.8173 | 1387.16 | 230.31 | 1383.45 | 5.35403 | 1246.36 | 2.85768 | 1246.36 | 3.50235 | 1250.12 | 1.98328 | 1244.09 | -2.52706 | 866.17 | 5.47816
1317.6 | -11.4496 | 1389.87 | 2254.48 | 1375.01 | -14.5485 | 1373.04 | -13.3354 | 1387.91 | 398.063 | 1384.19 | -31.2926 | 1247.11 | 3.26774 | 1247.11 | 4.35487 | 1250.87 | 2.23344 | 1244.85 | -1.36893 | 866.697 | 7.83019
1318.35 | -1.29718 | 1390.62 | 2319.05 | 1375.76 | 0.70451 | 1373.78 | -51.6527 | 1388.65 | 584.224 | 1384.94 | 3.1099 | 1247.86 | 2.84195 | 1247.86 | 5.05048 | 1251.62 | 2.03008 | 1245.6 | -0.238144 | 867.224 | 11.6522
1319.1 | -5.80398 | 1391.36 | 2345.73 | 1376.5 | -0.0410394 | 1374.53 | -78.5539 | 1389.39 | 747.707 | 1385.68 | 77.5993 | 1248.61 | 2.09659 | 1248.61 | 4.9324 | 1252.38 | 2.80795 | 1246.36 | -1.30537 | 867.75 | 5.14508
1319.84 | 17.9371 | 1392.1 | 2438.7 | 1377.25 | 4.64429 | 1375.27 | -82.2083 | 1390.13 | 863.439 | 1386.42 | 202.098 | 1249.37 | 1.01058 | 1249.37 | 4.89957 | 1253.13 | 0.504714 | 1247.11 | -2.44339 | 868.277 | 8.0386
1320.59 | 22.0238 | 1392.84 | 2518.82 | 1377.99 | -48.8369 | 1376.02 | -67.8748 | 1390.87 | 1120.75 | 1387.16 | 232.479 | 1250.12 | 2.40332 | 1250.12 | 5.00321 | 1253.88 | -1.7602 | 1247.86 | -4.49819 | 868.805 | 20.1281
1321.33 | 21.1201 | 1393.59 | 2627.58 | 1378.73 | -9.30226 | 1376.76 | -84.9107 | 1391.62 | 1262.49 | 1387.91 | 251.366 | 1250.87 | 3.81883 | 1250.87 | 4.32906 | 1254.63 | -3.53136 | 1248.61 | -4.56134 | 869.332 | 33.2727
1322.08 | 19.5845 | 1394.33 | 2772.88 | 1379.48 | 54.0831 | 1377.5 | -99.9582 | 1392.36 | 1460.91 | 1388.65 | 239.69 | 1251.62 | 4.1413 | 1251.62 | 3.39665 | 1255.38 | -2.70285 | 1249.37 | -2.51741 | 869.859 | 50.1333
1322.82 | 12.7784 | 1395.07 | 2950.21 | 1380.22 | 106.367 | 1378.25 | -108.833 | 1393.1 | 1572.94 | 1389.39 | 205.059 | 1252.38 | 3.39393 | 1252.38 | 2.69288 | 1256.14 | -1.81467 | 1250.12 | -2.02141 | 870.386 | 41.2983
1323.57 | 15.0093 | 1395.81 | 3117.06 | 1380.96 | 117.284 | 1378.99 | -61.7407 | 1393.84 | 1902.94 | 1390.13 | 92.7729 | 1253.13 | 0.825024 | 1253.13 | 2.90273 | 1256.89 | -0.672496 | 1250.87 | -1.34399 | 870.912 | 24.1158
1324.31 | 20.7283 | 1396.55 | 3277.36 | 1381.71 | 97.4549 | 1379.73 | -60.497 | 1394.59 | 2186.78 | 1390.87 | 179.895 | 1253.88 | -0.725383 | 1253.88 | 3.56573 | 1257.64 | -0.945108 | 1251.62 | -3.0661 | 871.439 | 13.3698
1325.06 | 20.3181 | 1397.29 | 3502.07 | 1382.45 | 86.5658 | 1380.48 | -22.8322 | 1395.33 | 2270.44 | 1391.62 | 242.23 | 1254.63 | -0.971194 | 1254.63 | 3.869 | 1258.39 | -0.466669 | 1252.38 | -3.7914 | 871.965 | 9.66865
1325.8 | 20.2447 | 1398.04 | 3735.76 | 1383.19 | 78.0091 | 1381.22 | 4.53727 | 1396.07 | 2167.94 | 1392.36 | 345.438 | 1255.38 | 0.169602 | 1255.38 | 4.67568 | 1259.14 | -0.276717 | 1253.13 | -2.59102 | 872.492 | 7.04308
1326.55 | 15.9547 | 1398.78 | 3974.8 | 1383.93 | 56.4429 | 1381.96 | 77.7017 | 1396.81 | 2042.34 | 1393.1 | 395.606 | 1256.14 | 1.05198 | 1256.14 | 5.58022 | 1259.9 | -0.872849 | 1253.88 | -4.06132 | 873.018 | 0.0800138
1327.29 | 7.49465 | 1399.52 | 4140.61 | 1384.68 | 89.589 | 1382.71 | 126.79 | 1397.55 | 1936.55 | 1393.84 | 437.493 | 1256.89 | 1.78584 | 1256.89 | 4.11322 | 1260.65 | -1.1003 | 1254.63 | -5.46967 | 873.545 | 15.5543
1328.04 | -10.5692 | 1400.26 | 4204.39 | 1385.42 | 130.498 | 1383.45 | 131.796 | 1398.29 | 1834.97 | 1394.59 | 467.521 | 1257.64 | 2.00353 | 1257.64 | 4.78489 | 1261.4 | -1.49225 | 1255.38 | -1.90757 | 874.071 | 45.4869
1328.79 | 0.0850339 | 1401 | 4180.15 | 1386.16 | 144.418 | 1384.19 | 71.3526 | 1399.04 | 1670.08 | 1395.33 | 487.969 | 1258.39 | 2.87866 | 1258.39 | 4.82133 | 1262.15 | -1.99121 | 1256.14 | 0.225674 | 874.598 | 31.7413
1329.53 | -0.120048 | 1401.74 | 4057.87 | 1386.9 | 169.814 | 1384.94 | 5.79634 | 1399.78 | 1513.35 | 1396.07 | 589.274 | 1259.14 | 2.86326 | 1259.14 | 4.68177 | 1262.9 | -1.82398 | 1256.89 | 2.31145 | 875.125 | 2.76327
1330.27 | -6.57262 | 1402.48 | 3866.13 | 1387.65 | 216.88 | 1385.68 | 36.2521 | 1400.52 | 1387.8 | 1396.81 | 610.963 | 1259.9 | 2.20772 | 1259.9 | 4.63408 | 1263.65 | -0.874491 | 1257.64 | 2.51741 | 875.652 | -37.1432
1331.02 | -9.79057 | 1403.22 | 3630.18 | 1388.39 | 296.845 | 1386.42 | -0.545087 | 1401.26 | 1326.92 | 1397.55 | 594.981 | 1260.65 | 3.57347 | 1260.65 | 3.86693 | 1264.4 | -0.993827 | 1258.39 | 2.74831 | 876.178 | -55.9241
1331.76 | -8.03153 | 1403.97 | 3385.87 | 1389.13 | 404.601 | 1387.16 | 61.9787 | 1402 | 1267.2 | 1398.29 | 602.944 | 1261.4 | 3.91836 | 1261.4 | 3.50348 | 1265.15 | -0.0224439 | 1259.14 | 4.00742 | 876.704 | -61.9791
1332.51 | -2.83113 | 1404.71 | 3156.63 | 1389.87 | 505.099 | 1387.91 | 121.977 | 1402.74 | 1213.8 | 1399.04 | 628.894 | 1262.15 | 3.64544 | 1262.15 | 2.84183 | 1265.91 | 0.723132 | 1259.9 | 3.31873 | 877.23 | -33.4272
1333.25 | -3.97492 | 1405.45 | 2946.75 | 1390.62 | 590.961 | 1388.65 | 275.967 | 1403.48 | 1231.46 | 1399.78 | 687.207 | 1262.9 | 3.15325 | 1262.9 | 3.30292 | 1266.66 | 1.63485 | 1260.65 | 3.07053 | 877.757 | 0.0949001
1334 | -5.45551 | 1406.19 | 2794.77 | 1391.36 | 662.184 | 1389.39 | 523.206 | 1404.22 | 1329.64 | 1400.52 | 702.95 | 1263.65 | 2.89004 | 1263.65 | 2.70918 | 1267.41 | 1.95755 | 1261.4 | 1.36852 | 878.283 | 11.4811
1334.74 | 4.45177 | 1406.93 | 2667.83 | 1392.1 | 747.047 | 1390.13 | 749.947 | 1404.96 | 1285.05 | 1401.26 | 663.217 | 1264.4 | 2.94181 | 1264.4 | 1.3838 | 1268.16 | 1.41725 | 1262.15 | 0.769141 | 878.809 | 20.9301
1335.49 | 10.5842 | 1407.67 | 2558.12 | 1392.84 | 784.728 | 1390.87 | 923.124 | 1405.7 | 1260.45 | 1402 | 647.371 | 1265.15 | 2.57326 | 1265.15 | 2.66624 | 1268.91 | 0.0147801 | 1262.9 | 1.83274 | 879.335 | 36.5961
1336.23 | 16.665 | 1408.41 | 2466.92 | 1393.59 | 876.862 | 1391.62 | 1062.87 | 1406.45 | 1283.69 | 1402.74 | 647.883 | 1265.91 | 3.21117 | 1265.91 | 2.60545 | 1269.66 | -1.08059 | 1263.65 | 3.60354 | 879.861 | 40.3735
1336.97 | 9.34539 | 1409.15 | 2415.43 | 1394.33 | 996.498 | 1392.36 | 1203.58 | 1407.19 | 1267.3 | 1403.48 | 678.322 | 1266.66 | 2.94493 | 1266.66 | 2.10936 | 1270.41 | -1.35348 | 1264.4 | 3.91691 | 880.387 | 16.3024
1337.72 | 6.08076 | 1409.89 | 2351.1 | 1395.07 | 1103.92 | 1393.1 | 1359.15 | 1407.93 | 1215.13 | 1404.22 | 668.89 | 1267.41 | 3.14533 | 1267.41 | 2.26512 | 1271.16 | -2.70914 | 1265.15 | 3.44705 | 880.913 | -4.08629
1338.46 | 1.26884 | 1410.63 | 2253.41 | 1395.81 | 1240.05 | 1393.84 | 1520.04 | 1408.67 | 1134.58 | 1404.96 | 665.278 | 1268.16 | 3.91077 | 1268.16 | 2.65551 | 1271.91 | -2.3109 | 1274.96 | -46.7583 | 881.437 | -8.34191
1339.2 | 21.1501 | 1411.37 | 2214 | 1396.55 | 1404.84 | 1394.59 | 1722.51 | 1409.41 | 1132.4 | 1405.7 | 687.674 | 1268.91 | 4.48173 | 1268.91 | 3.45425 | 1272.66 | 0.774862 | 1275.71 | -1.08623 | 881.963 | 0.130255
1339.95 | 24.5014 | 1412.11 | 2152.63 | 1397.29 | 1581.13 | 1395.33 | 1862.48 | 1410.15 | 1133.74 | 1406.45 | 733.594 | 1269.66 | 4.25678 | 1269.66 | 2.91388 | 1273.41 | 2.65906 | 1276.46 | 49.5623 | 882.489 | 18.4162
1340.69 | 18.9325 | 1412.85 | 2140.09 | 1398.04 | 1758.06 | 1396.07 | 1978.16 | 1410.89 | 1092.04 | 1407.19 | 823.803 | 1270.41 | 4.26961 | 1270.41 | 2.89447 | 1274.16 | 3.57597 | 1277.22 | -25.7663 | 883.015 | 39.8469
1341.43 | 5.96404 | 1413.59 | 2124.27 | 1398.78 | 1895.66 | 1396.81 | 2065.69 | 1411.63 | 1087.22 | 1407.93 | 891.196 | 1271.16 | 3.24207 | 1271.16 | 3.23283 | 1274.91 | 3.42735 | 1277.97 | -47.0109 | 883.541 | 19.5997
1342.18 | -0.0166733 | 1414.33 | 2104.63 | 1399.52 | 2006.63 | 1397.55 | 2112.76 | 1412.37 | 1108.79 | 1408.67 | 961.356 | 1271.91 | 2.40165 | 1271.91 | 3.12435 | 1275.66 | 2.32897 | 1278.72 | 8.61403 | 884.066 | -12.5622
1342.92 | -2.57102 | 1415.07 | 2098.57 | 1400.26 | 2074.08 | 1398.29 | 2114.65 | 1413.11 | 1206.37 | 1409.41 | 1032.23 | 1272.66 | 2.11891 | 1272.66 | 3.75731 | 1276.41 | 2.90156 | 1279.48 | 22.0529 | 884.592 | -1.67657
1343.66 | -1.5873 | 1415.81 | 2095.19 | 1401 | 2044.13 | 1399.04 | 2101.9 | 1413.85 | 1224.89 | 1410.15 | 1055.3 | 1273.41 | 2.31038 | 1273.41 | 3.49636 | 1277.16 | 2.73405 | 1280.23 | 1.69249 | 885.118 | 26.7116
1344.41 | 14.9209 | 1416.55 | 2088.64 | 1401.74 | 1942.84 | 1399.78 | 1999.93 | 1414.59 | 1204.27 | 1410.89 | 1020.99 | 1274.16 | 2.14301 | 1274.16 | 4.27115 | 1277.91 | 1.93373 | 1280.98 | 36.0728 | 885.643 | 25.8445
1345.15 | 32.5546 | 1417.29 | 2152.48 | 1402.48 | 1827.26 | 1400.52 | 1838.76 | 1415.33 | 1169.45 | 1411.63 | 921.737 | 1274.91 | 1.19726 | 1274.91 | 4.03663 | 1278.66 | 0.601059 | 1281.73 | -11.5696 | 886.169 | 7.81344
1345.89 | 24.5531 | 1418.03 | 2176.57 | 1403.22 | 1674.33 | 1401.26 | 1633.93 | 1416.07 | 1211.14 | 1412.37 | 936.341 | 1275.66 | 0.15108 | 1275.66 | 2.6199 | 1279.41 | -0.0659632 | 1282.49 | -25.7663 | 886.694 | 9.57561
1346.64 | 24.2747 | 1418.77 | 2203.2 | 1403.97 | 1514.35 | 1402 | 1441.28 | 1416.81 | 1297.53 | 1413.11 | 955.114 | 1276.41 | -0.588697 | 1276.41 | 2.2996 | 1280.16 | -1.31187 | 1283.24 | -77.1221 | 887.219 | -0.21399
1347.38 | 24.2513 | 1419.51 | 2218.82 | 1404.71 | 1356.71 | 1402.74 | 1246.42 | 1417.54 | 1381.05 | 1413.85 | 985.267 | 1277.16 | -0.0704071 | 1277.16 | 1.45627 | 1280.91 | -1.61651 | 1283.99 | -50.1938 | 887.744 | -0.0539628
1348.12 | 36.036 | 1420.25 | 2246.67 | 1405.45 | 1235.67 | 1403.48 | 1076.95 | 1418.29 | 1456.82 | 1414.59 | 1049.32 | 1277.91 | -0.00580217 | 1277.91 | 1.35996 | 1281.66 | -2.81288 | 1284.75 | 89.6769 | 888.269 | 5.88939
1348.87 | 33.9102 | 1420.98 | 2257.18 | 1406.19 | 1053.21 | 1404.22 | 962.339 | 1419.02 | 1597.83 | 1415.33 | 1066.03 | 1278.66 | 0.182322 | 1278.66 | 1.25044 | 1282.41 | -4.37246 | 1285.5 | 53.2756 | 888.795 | 12.5715
1349.61 | 35.4791 | 1421.72 | 2280.1 | 1406.93 | 969.645 | 1404.96 | 825.138 | 1419.76 | 1740.04 | 1416.07 | 1173.57 | 1279.41 | 0.733082 | 1279.41 | 2.05444 | 1283.16 | -3.89457 | 1286.25 | 50.2696 | 889.32 | 23.2933
1350.35 | 39.1973 | 1422.46 | 2319.42 | 1407.67 | 863.866 | 1405.7 | 746.884 | 1420.5 | 1754.92 | 1416.81 | 1205.58 | 1280.16 | 2.16399 | 1280.16 | 3.18122 | 1283.91 | -3.46074 | 1287 | 3.68812 | 889.846 | 35.7252
1351.09 | 40.6695 | 1423.2 | 2388.63 | 1408.41 | 731.945 | 1406.45 | 713.542 | 1421.24 | 1632.11 | 1417.54 | 1252.49 | 1280.91 | 2.34787 | 1280.91 | 3.34524 | 1284.66 | -2.36318 | 1287.75 | 84.8015 | 890.371 | 42.1412
1351.83 | 35.5342 | 1423.94 | 2457.35 | 1409.15 | 644.503 | 1407.19 | 688.46 | 1421.98 | 1553.73 | 1418.29 | 1291.68 | 1281.66 | 1.94417 | 1281.66 | 3.34772 | 1285.41 | -1.90719 | 1288.51 | 117.136 | 890.895 | 39.685
1352.58 | 33.8702 | 1424.68 | 2514.79 | 1409.89 | 565.106 | 1407.93 | 696.406 | 1422.72 | 1566.93 | 1419.02 | 1348.27 | 1282.41 | 1.43883 | 1282.41 | 2.82356 | 1286.16 | -0.301898 | 1289.26 | 11.2159 | 891.42 | 33.4904
1353.32 | 29.5151 | 1425.42 | 2554.95 | 1410.63 | 570.379 | 1408.67 | 678.303 | 1423.46 | 1497.41 | 1419.76 | 1402.38 | 1283.16 | 2.24801 | 1283.16 | 2.13723 | 1286.9 | 1.63649 | 1290.01 | 63.658 | 891.945 | 27.2177
1354.06 | 22.9958 | 1426.16 | 2640.16 | 1411.37 | 569.873 | 1409.41 | 643.993 | 1424.2 | 1480.86 | 1420.5 | 1437.65 | 1283.91 | 2.22848 | 1283.91 | 1.4188 | 1287.65 | 2.56709 | 1290.76 | 36.7044 | 892.47 | 21.2595
1354.8 | 21.0851 | 1426.9 | 2721.73 | 1412.11 | 585.749 | 1410.15 | 579.796 | 1424.94 | 1377.84 | 1421.24 | 1531.89 | 1284.66 | 1.80972 | 1284.66 | 1.52801 | 1288.4 | 2.17788 | 1291.51 | 31.93 | 892.995 | 29.713
1355.55 | 25.3885 | 1427.63 | 2746.04 | 1412.85 | 554.217 | 1410.89 | 532.872 | 1425.68 | 1224.74 | 1421.98 | 1598.52 | 1285.41 | 1.54594 | 1285.41 | 2.56003 | 1289.15 | 0.891735 | 1292.27 | -7.4015 | 893.519 | 20.5896
1356.29 | 33.1832 | 1428.37 | 2745.75 | 1413.59 | 516.125 | 1411.63 | 550.998 | 1426.41 | 1230.05 | 1422.72 | 1679.29 | 1286.16 | 1.30181 | 1286.16 | 3.2701 | 1289.9 | 0.860806 | 1293.02 | -75.5812 | 894.044 | 27.4782
1357.03 | 26.5573 | 1429.11 | 2722.61 | 1414.33 | 468.061 | 1412.37 | 553.447 | 1427.15 | 1190.72 | 1423.46 | 1718.76 | 1286.9 | 1.37634 | 1286.9 | 2.61133 | 1290.65 | 1.08743 | 1293.77 | -172.508 | 894.569 | 45.0069
1357.77 | 52.2325 | 1429.85 | 2697.93 | 1415.07 | 471.946 | 1413.11 | 561.493 | 1427.89 | 1092.17 | 1424.2 | 1776.76 | 1287.65 | 1.90333 | 1287.65 | 2.258 | 1291.4 | 0.278359 | 1294.52 | -173.771 | 895.094 | 50.9856
1358.51 | 56.786 | 1430.59 | 2653.96 | 1415.81 | 460.749 | 1413.85 | 591.45 | 1428.63 | 996.942 | 1424.94 | 1801.03 | 1288.4 | 2.58464 | 1288.4 | 2.88425 | 1292.15 | 0.474607 | 1295.27 | -2.62715 | 895.617 | 86.8559
1359.26 | 65.4294 | 1431.33 | 2572.39 | 1416.55 | 443.554 | 1414.59 | 623.019 | 1429.37 | 909.531 | 1425.68 | 1815.62 | 1289.15 | 2.35479 | 1289.15 | 2.76069 | 1292.89 | 1.42683 | 1296.02 | 85.2814 | 896.142 | 65.9835
1360 | 59.9839 | 1432.06 | 2501.15 | 1417.29 | 440.572 | 1415.33 | 657.659 | 1430.11 | 762.094 | 1426.41 | 1813.73 | 1289.9 | 1.77357 | 1289.9 | 2.75925 | 1293.64 | 2.0361 | 1296.77 | 107.309 | 896.667 | 27.3033
1360.74 | 51.1887 | 1432.8 | 2411.67 | 1418.03 | 472.165 | 1416.07 | 647.041 | 1430.85 | 631.17 | 1427.15 | 1767.45 | 1290.65 | 0.379038 | 1290.65 | 2.05413 | 1294.39 | 0.921569 | 1297.53 | 165.561 | 897.192 | 7.89346
1361.48 | 34.262 | 1433.54 | 2320.79 | 1418.77 | 512.363 | 1416.81 | 683.523 | 1431.58 | 519.742 | 1427.89 | 1677.11 | 1291.4 | -0.173284 | 1291.4 | 0.591363 | 1295.14 | 0.819203 | 1298.28 | 29.3281 | 897.715 | 23.0142
1362.22 | 26.7023 | 1434.28 | 2257.08 | 1419.51 | 547.11 | 1417.54 | 745.64 | 1432.32 | 417.391 | 1428.63 | 1641.99 | 1292.15 | -0.203745 | 1292.15 | 0.16464 | 1295.89 | -0.0492671 | 1299.03 | -17.2028 | 898.24 | 28.0551
1362.96 | 32.1145 | 1435.02 | 2205.66 | 1420.25 | 572.712 | 1418.29 | 833.092 | 1433.06 | 244.144 | 1429.37 | 1655 | 1292.89 | 0.215908 | 1292.89 | 0.395034 | 1296.63 | 0.673044 | 1299.78 | -153.183 | 898.765 | 29.6386
1363.7 | 34.8989 | 1435.75 | 2183.76 | 1420.98 | 591.494 | 1419.02 | 895.002 | 1433.8 | 58.1845 | 1430.11 | 1625.72 | 1293.64 | 0.256634 | 1293.64 | 0.858607 | 1297.38 | 0.731069 | 1300.53 | -108.067 | 899.289 | 14.9068
1364.44 | 42.8521 | 1436.49 | 2087.63 | 1421.72 | 619.695 | 1419.76 | 892.422 | 1434.53 | -7.63735 | 1430.85 | 1594.27 | 1294.39 | -0.362189 | 1294.39 | 0.454283 | 1298.13 | -6.02482 | 1301.28 | 7.22467 | 899.813 | 34.1603
1365.19 | 43.8908 | 1437.23 | 2090.71 | 1422.46 | 652.526 | 1420.5 | 912.498 | 1435.27 | -4.97433 | 1431.58 | 1542.43 | 1295.14 | 0.0297919 | 1295.14 | 0.462748 | 1298.88 | -8.79801 | 1302.03 | 97.4573 | 900.337 | 40.8126
1365.93 | 40.8096 | 1437.97 | 2023.31 | 1423.2 | 716.172 | 1421.24 | 983.321 | 1436.01 | -0.904423 | 1432.32 | 1502.73 | 1295.89 | -0.0672828 | 1295.89 | -0.0363344 | 1299.62 | -12.6773 | 1302.78 | 100.64 | 900.862 | 19.382
1366.67 | 32.4963 | 1438.7 | 2048.88 | 1423.94 | 742.416 | 1421.98 | 1015.96 | 1436.75 | -1.15565 | 1433.06 | 1428.49 | 1296.63 | 0.25775 | 1296.63 | 0.406904 | 1310.28 | -64.7808 | 1303.53 | 0.0757833 | 901.385 | 18.405
1367.41 | 32.9998 | 1439.44 | 2040.31 | 1424.68 | 739.133 | 1422.72 | 1020.46 | 1437.49 | -53.4949 | 1433.8 | 1316.76 | 1297.38 | 1.04417 | 1297.38 | 1.39908 | 1311.03 | -27.7765 | 1304.28 | -22.5076 | 901.909 | 41.3913
1368.15 | 50.5085 | 1440.18 | 2023.41 | 1425.42 | 743.791 | 1423.46 | 1026.69 | 1438.22 | -126.72 | 1434.53 | 1193.16 | 1298.13 | 1.92911 | 1298.13 | 2.46279 | 1311.78 | -23.627 | 1305.03 | -70.4532 | 902.434 | 27.7462
1368.89 | 59.1169 | 1440.91 | 2022.04 | 1426.16 | 718.292 | 1424.2 | 1022.02 | 1438.96 | -107.844 | 1435.27 | 1136.79 | 1298.88 | -0.598404 | 1298.88 | -1.56093 | 1312.53 | -76.9194 | 1305.78 | -107.638 | 902.957 | 20.1319
1369.63 | 58.8835 | 1441.65 | 1991.81 | 1426.9 | 751.903 | 1424.94 | 1031.7 | 1439.7 | -53.9304 | 1436.01 | 1172.46 | 1299.62 | -1.04975 | 1299.62 | 1.51965 | 1313.28 | -73.7299 | 1306.53 | -152.83 | 903.481 | 24.0897
1370.37 | 56.084 | 1442.39 | 2015.23 | 1427.63 | 758.88 | 1425.68 | 991.935 | 1440.43 | 3.65119 | 1436.75 | 1190.36 | 1307.28 | -39.9444 | 1325.27 | -29.4214 | 1314.03 | -36.1063 | 1307.28 | -255.491 | 904.005 | 36.2444
1371.11 | 52.8227 | 1443.13 | 1975.13 | 1428.37 | 730.057 | 1426.41 | 938.447 | 1441.17 | -3.91917 | 1437.49 | 1201.92 | 1308.03 | -41.1889 | 1326.02 | -2.05816 | 1314.78 | -5.9145 | 1308.03 | -204.009 | 904.528 | 48.8587
1371.85 | 51.4438 | 1443.86 | 1975.55 | 1429.11 | 657.841 | 1427.15 | 875.878 | 1441.91 | -71.9519 | 1438.22 | 1095.75 | 1308.78 | -23.4604 | 1326.77 | -6.31856 | 1315.53 | 19.9111 | 1308.78 | -145.605 | 905.053 | 35.0572
1372.59 | 64.7175 | 1444.6 | 1978.14 | 1429.85 | 631.884 | 1427.89 | 766.354 | 1442.65 | -31.4036 | 1438.96 | 989.494 | 1309.53 | 14.5962 | 1327.52 | 5.63422 | 1316.28 | -45.7986 | 1309.53 | -55.9533 | 905.576 | 35.3568
1373.33 | 76.8189 | 1445.34 | 1970.29 | 1430.59 | 600.55 | 1428.63 | 682.441 | 1443.38 | 32.9444 | 1439.7 | 899.99 | 1310.28 | 3.29574 | 1328.27 | 0.756375 | 1317.03 | -146.624 | 1310.28 | -85.1551 | 906.1 | 25.744
1374.07 | 73.5593 | 1446.07 | 1922.2 | 1431.33 | 539.764 | 1429.37 | 548.373 | 1444.12 | 117.223 | 1440.43 | 859.117 | 1311.03 | -17.855 | 1329.02 | 18.7653 | 1317.78 | -53.3234 | 1311.03 | 66.7398 | 906.624 | 8.96155
1374.81 | 76.1353 | 1446.81 | 1896.51 | 1432.06 | 477.487 | 1430.11 | 517.525 | 1444.86 | 96.388 | 1441.17 | 811.831 | 1311.78 | -14.1902 | 1329.76 | 15.4259 | 1318.53 | -11.1787 | 1311.78 | -0.328394 | 907.147 | 13.5261
1375.55 | 68.3106 | 1447.55 | 1915.72 | 1432.8 | 398.698 | 1430.85 | 431.801 | 1445.59 | 37.835 | 1441.91 | 756.753 | 1312.53 | 29.6933 | 1330.51 | -22.3208 | 1319.28 | 17.4029 | 1312.53 | -58.2016 | 907.671 | 24.5289
1376.29 | 68.0471 | 1448.28 | 1904.33 | 1433.54 | 350.627 | 1431.58 | 362.49 | 1446.33 | 1.74185 | 1442.65 | 781.917 | 1313.28 | 73.1708 | 1331.26 | -59.8205 | 1320.03 | -123.647 | 1313.28 | 36.6538 | 908.193 | 35.4647
1377.03 | 84.9655 | 1449.02 | 1950.04 | 1434.28 | 295.443 | 1432.32 | 238.203 | 1447.07 | 52.5905 | 1443.38 | 810.931 | 1314.03 | 54.2558 | 1332.01 | -58.9509 | 1320.78 | -129.592 | 1314.03 | 47.1877 | 908.717 | 50.9632
1377.77 | 83.655 | 1449.76 | 1948.92 | 1435.02 | 283.274 | 1433.06 | 205.943 | 1447.8 | 70.7292 | 1444.12 | 828.964 | 1314.79 | 18.2241 | 1332.76 | -114.861 | 1321.53 | -203.291 | 1314.78 | -87.2013 | 909.241 | 73.9942
1378.51 | 101.809 | 1450.49 | 1981.96 | 1435.75 | 254.137 | 1433.8 | 162.92 | 1448.54 | -11.5063 | 1444.86 | 834.773 | 1315.53 | -1.72961 | 1333.51 | -47.7185 | 1322.27 | -128.942 | 1315.53 | -199.108 | 909.764 | 98.778
1379.25 | 110.611 | 1451.23 | 1986.37 | 1436.49 | 223.501 | 1434.53 | 152.832 | 1449.28 | 2.3448 | 1445.59 | 732.694 | 1316.28 | 7.10826 | 1334.25 | 25.3669 | 1323.02 | -0.402557 | 1316.28 | -204.867 | 910.288 | 95.6035
1379.99 | 129.212 | 1451.96 | 1986.94 | 1437.23 | 180.184 | 1435.27 | 116.157 | 1450.01 | 32.0568 | 1446.33 | 635.341 | 1317.03 | -1.07046 | 1335 | 51.768 | 1323.77 | 51.1557 | 1317.03 | 62.9759 | 910.81 | 93.1547
1380.73 | 150.665 | 1452.7 | 1963.35 | 1437.97 | 158.768 | 1436.01 | 81.763 | 1450.75 | 130.622 | 1447.07 | 524.388 | 1317.78 | -4.06036 | 1335.75 | 37.0264 | 1324.52 | 78.7154 | 1317.78 | 23.2907 | 911.334 | 81.6644
1381.47 | 165.618 | 1453.44 | 1976.3 | 1438.7 | 154.801 | 1436.75 | 75.3678 | 1451.48 | 360.932 | 1447.8 | 435.306 | 1318.53 | 42.6812 | 1336.5 | -5.69082 | 1325.27 | 70.912 | 1318.53 | -78.3852 | 911.856 | 65.5146
1382.21 | 175.168 | 1454.17 | 1948.1 | 1439.44 | 154.5 | 1437.49 | 90.9143 | 1452.22 | 563.12 | 1448.54 | 346.736 | 1319.28 | 44.5426 | 1337.24 | -47.6619 | 1326.02 | 63.3254 | 1319.28 | -97.1289 | 912.38 | 50.5706
1382.95 | 187.045 | 1454.91 | 1959.65 | 1440.18 | 179.821 | 1438.22 | 70.0321 | 1452.96 | 775.208 | 1449.28 | 278.159 | 1320.03 | 50.3537 | 1337.99 | -26.2519 | 1326.76 | 49.6074 | 1320.03 | -69.8974 | 912.902 | 30.7253
1383.69 | 190.172 | 1455.64 | 2001.33 | 1440.91 | 143.542 | 1438.96 | 60.7887 | 1453.69 | 867.743 | 1450.01 | 241.467 | 1320.78 | 39.2114 | 1338.74 | -20.7309 | 1327.51 | -69.7972 | 1320.78 | -91.1168 | 913.426 | 32.3479
1384.43 | 231.969 | 1456.38 | 2013.1 | 1441.65 | 113.713 | 1439.7 | 47.8294 | 1454.43 | 852.419 | 1450.75 | 269.536 | 1321.53 | 20.866 | 1339.49 | -29.9874 | 1328.26 | -152.507 | 1321.53 | -146.843 | 913.948 | 23.6115
1385.17 | 254.361 | 1457.11 | 2019.55 | 1442.39 | 90.7928 | 1440.43 | 67.9977 | 1455.16 | 1009.42 | 1451.48 | 423.8 | 1322.28 | 4.2291 | 1340.24 | -12.5805 | 1329.01 | -189.574 | 1322.27 | 46.152 | 914.472 | 28.9371
1385.91 | 252.556 | 1457.85 | 1962.51 | 1443.13 | 68.9667 | 1441.17 | 41.3114 | 1455.9 | 1224.59 | 1452.22 | 503.587 | 1323.03 | 1.39212 | 1340.98 | -34.0214 | 1329.76 | -217.226 | 1323.02 | 231.442 | 914.994 | 25.7142
1386.64 | 281.471 | 1458.59 | 1922.09 | 1443.86 | 76.1418 | 1441.91 | 26.2793 | 1456.64 | 1405.89 | 1452.96 | 495.875 | 1323.78 | -41.036 | 1341.73 | -58.6988 | 1330.5 | -160.713 | 1323.77 | -26.2715 | 915.518 | 43.3545
1387.38 | 277.562 | 1459.32 | 1904.72 | 1444.6 | 87.2019 | 1442.65 | 25.0049 | 1457.37 | 1685.27 | 1453.69 | 430.943 | 1324.52 | 10.6097 | 1342.48 | -82.5478 | 1331.25 | -70.7572 | 1324.52 | -84.3973 | 916.04 | 102.081
1388.12 | 267.168 | 1460.06 | 1920.24 | 1445.34 | 77.9749 | 1443.38 | -1.96538 | 1458.11 | 1875.92 | 1454.43 | 357.273 | 1325.27 | 8.36855 | 1343.22 | -114.753 | 1332 | -37.8404 | 1325.27 | 112.159 | 916.563 | 125.424
1388.86 | 227.101 | 1460.79 | 1930.65 | 1446.07 | 0.0136798 | 1444.12 | 13.3047 | 1458.84 | 2146.68 | 1455.16 | 322.575 | 1326.02 | -0.49568 | 1343.97 | -142.178 | 1332.75 | -78.189 | 1326.02 | 293.205 | 917.085 | 116.936
1389.6 | 215.931 | 1461.53 | 1953.33 | 1446.81 | -47.8861 | 1444.86 | 0.483669 | 1459.58 | 2458.81 | 1455.9 | 318.724 | 1326.77 | -1.74015 | 1344.72 | -155.973 | 1333.5 | -215.678 | 1326.76 | 277.392 | 917.609 | 84.5579
1390.34 | 208.815 | 1462.26 | 1996.73 | 1447.55 | -29.6236 | 1445.59 | 3.47781 | 1460.31 | 2718.51 | 1456.64 | 322.301 | 1327.52 | 20.7658 | 1345.46 | -152.428 | 1334.24 | -257.327 | 1327.51 | 59.8688 | 918.13 | 53.1311
1391.08 | 210.529 | 1463 | 2052.89 | 1448.28 | -77.8449 | 1446.33 | 37.2962 | 1461.05 | 2974.91 | 1457.37 | 268.932 | 1328.27 | 42.0959 | 1346.21 | -127.333 | 1334.99 | -251.97 | 1328.26 | 1.06097 | 918.652 | 15.158
1391.82 | 215.673 | 1463.73 | 2121.44 | 1449.02 | -12.9616 | 1447.07 | 79.0145 | 1461.78 | 3178.16 | 1458.11 | 271.165 | 1329.02 | 2.13037 | 1346.96 | -100.346 | 1335.74 | -254.107 | 1329.01 | -101.524 | 919.176 | -9.43047
1392.55 | 242.17 | 1464.47 | 2219.7 | 1449.76 | 35.4786 | 1447.8 | 102.86 | 1462.52 | 3363.6 | 1458.84 | 303.072 | 1329.76 | 12.8402 | 1347.7 | -100.855 | 1336.49 | -231.006 | 1329.76 | 6.29001 | 919.698 | -0.980635
1393.29 | 253.915 | 1465.2 | 2282.59 | 1450.49 | 17.4349 | 1448.54 | 82.3772 | 1463.25 | 3387.42 | 1459.58 | 301.421 | 1330.51 | -5.10445 | 1348.45 | -83.4534 | 1337.23 | -221.376 | 1330.5 | 69.367 | 920.221 | 12.3072
1394.03 | 273.679 | 1465.94 | 2370.93 | 1451.23 | 1.05334 | 1449.28 | 30.878 | 1463.99 | 3318.98 | 1460.31 | 286.965 | 1331.26 | -22.5429 | 1349.2 | -63.2113 | 1337.98 | -169.972 | 1331.25 | 49.7138 | 920.742 | 19.4043
1394.77 | 303.293 | 1466.67 | 2428.53 | 1451.96 | 22.0997 | 1450.01 | -3.33194 | 1464.72 | 3201.26 | 1461.05 | 255.023 | 1332.01 | -9.13844 | 1349.94 | -53.8827 | 1338.73 | -64.2543 | 1332 | -13.1105 | 921.266 | 44.149
1395.51 | 339.759 | 1467.41 | 2483.15 | 1452.7 | 20.9369 | 1450.75 | 32.4595 | 1465.46 | 2984.36 | 1461.78 | 215.198 | 1332.76 | -0.279479 | 1350.69 | -22.2127 | 1339.47 | 13.4083 | 1332.75 | -137.597 | 921.787 | 54.255
1396.24 | 379.643 | 1468.14 | 2517.94 | 1453.44 | 11.7373 | 1451.48 | 193.644 | 1466.19 | 2682.47 | 1462.52 | 160.154 | 1333.51 | 23.9983 | 1351.44 | -34.6492 | 1340.22 | 39.3268 | 1333.5 | -54.564 | 922.309 | 68.4658
1396.98 | 440.752 | 1468.87 | 2518.1 | 1454.17 | 30.0682 | 1452.22 | 316.204 | 1466.93 | 2289.78 | 1463.25 | 116.353 | 1334.25 | 21.0084 | 1352.18 | -31.3355 | 1340.97 | -5.07842 | 1334.24 | 128.099 | 922.832 | 74.9581
1397.72 | 526.675 | 1469.61 | 2438.72 | 1454.91 | 36.7303 | 1452.96 | 449.528 | 1467.66 | 1970.02 | 1463.99 | 103.845 | 1335 | 26.3396 | 1352.93 | -59.7999 | 1341.71 | 11.6432 | 1334.99 | 141.412 | 923.354 | 108.994
1398.46 | 646.416 | 1470.34 | 2307.23 | 1455.64 | 65.0543 | 1453.69 | 506.585 | 1468.4 | 1627.58 | 1464.72 | 104.745 | 1335.75 | 26.5347 | 1353.67 | -79.2444 | 1342.46 | -12.1696 | 1335.74 | 7.57833 | 923.875 | 118.808
1399.19 | 795.12 | 1471.08 | 2191.28 | 1456.38 | 60.964 | 1454.43 | 544.058 | 1469.13 | 1395.63 | 1465.46 | 90.5629 | 1336.5 | -0.263659 | 1354.42 | -96.0802 | 1343.21 | 0.278694 | 1336.49 | -34.7087 | 924.398 | 118.714
1399.93 | 985.666 | 1471.81 | 2126.17 | 1457.11 | 97.2155 | 1455.16 | 619.387 | 1469.86 | 1046.89 | 1466.19 | 92.5906 | 1337.24 | -24.225 | 1355.17 | -101.262 | 1343.95 | -54.9336 | 1337.23 | -10.357 | 924.92 | 103.263
1400.67 | 1203.12 | 1472.54 | 2071.09 | 1457.85 | 155.738 | 1455.9 | 731.506 | 1470.6 | 845.82 | 1466.93 | 86.3936 | 1337.99 | -37.0494 | 1355.91 | -104.086 | 1344.7 | 46.0154 | 1337.98 | -12.0495 | 925.441 | 88.7223
1401.41 | 1406.19 | 1473.28 | 2013.27 | 1458.59 | 178.405 | 1456.64 | 867.387 | 1471.33 | 732.7 | 1467.66 | 114.804 | 1338.74 | -35.6942 | 1356.66 | -74.1093 | 1345.45 | 102.807 | 1338.73 | 31.5511 | 925.964 | 86.5973
1402.15 | 1559.74 | 1474.01 | 1969.18 | 1459.32 | 283.466 | 1457.37 | 967.721 | 1472.07 | 664.098 | 1468.4 | 83.8305 | 1339.49 | -16.0727 | 1357.4 | -47.7545 | 1346.19 | 119.126 | 1339.47 | 19.931 | 926.485 | 94.5131
1402.88 | 1638.08 | 1474.75 | 1948.01 | 1460.06 | 360.545 | 1458.11 | 1041.22 | 1472.8 | 526.793 | 1469.13 | 79.4333 | 1340.24 | -30.1099 | 1358.15 | -8.5774 | 1346.94 | 94.4771 | 1340.22 | 66.6135 | 927.006 | 96.893
1403.62 | 1624.49 | 1475.48 | 1949.45 | 1460.79 | 450.455 | 1458.84 | 1163.13 | 1473.54 | 450.955 | 1469.86 | 41.9323 | 1340.98 | -1.85616 | 1358.89 | 26.1129 | 1347.69 | 53.1376 | 1340.97 | 79.2946 | 927.529 | 81.469
1404.36 | 1507.45 | 1476.21 | 1953.69 | 1461.53 | 563.129 | 1459.58 | 1358.95 | 1474.27 | 309.966 | 1470.6 | 0.717668 | 1341.73 | 1.87198 | 1359.64 | 54.5156 | 1348.43 | -22.2336 | 1341.71 | 0.530483 | 928.05 | 74.7739
1405.09 | 1353 | 1476.95 | 1962.05 | 1462.26 | 717.478 | 1460.31 | 1576.24 | 1475 | 229.104 | 1471.33 | -25.1298 | 1342.48 | 24.6258 | 1360.38 | 61.2509 | 1349.18 | -107.823 | 1342.46 | 71.3878 | 928.572 | 67.7159
1405.83 | 1158.51 | 1477.68 | 1959.49 | 1463 | 894.105 | 1461.05 | 1792.93 | 1475.74 | 72.6386 | 1472.07 | -23.2502 | 1343.22 | 37.5082 | 1361.13 | 34.9476 | 1349.92 | -74.7518 | 1343.21 | -0.277872 | 929.094 | 66.8097
1406.57 | 982.558 | 1478.41 | 1918.67 | 1463.73 | 1104.53 | 1461.78 | 1962.09 | 1476.47 | -0.435463 | 1472.8 | -15.5039 | 1343.97 | 23.0333 | 1361.87 | 0.638031 | 1350.67 | 18.0531 | 1343.95 | -28.4187 | 929.615 | 77.2636
1407.3 | 801.263 | 1479.15 | 1902.49 | 1464.47 | 1344.15 | 1462.52 | 2145.91 | 1477.2 | -84.3458 | 1473.54 | -2.80232 | 1344.72 | -3.45394 | 1362.62 | -19.3107 | 1351.42 | 49.7933 | 1344.7 | 24.8822 | 930.137 | 80.9889
1408.04 | 648.25 | 1479.88 | 1922.77 | 1465.2 | 1593.16 | 1463.25 | 2318.16 | 1477.94 | -48.1689 | 1474.27 | 16.438 | 1345.46 | -6.77077 | 1363.36 | -63.9883 | 1352.16 | 92.5572 | 1345.45 | 77.5263 | 930.658 | 62.1261
1408.78 | 546.279 | 1480.61 | 1931.79 | 1465.94 | 1815.72 | 1463.99 | 2573.01 | 1478.67 | 5.51028 | 1475 | 7.38173 | 1346.21 | -13.8896 | 1364.11 | -81.5496 | 1352.91 | 118.94 | 1346.19 | 44.1816 | 931.18 | 48.6875
1409.51 | 471.368 | 1481.35 | 1949.53 | 1466.67 | 1963.13 | 1464.72 | 2678.04 | 1479.4 | 66.9775 | 1475.74 | -5.41099 | 1346.96 | 1.28139 | 1364.85 | -81.1843 | 1353.65 | 164.429 | 1346.94 | -3.41025 | 931.701 | 36.0583
1410.25 | 402.962 | 1482.08 | 1944.16 | 1467.41 | 2031.38 | 1465.46 | 2719.31 | 1480.14 | 118.647 | 1476.47 | -0.205048 | 1347.7 | 4.08145 | 1365.6 | -75.7353 | 1354.4 | 198.244 | 1347.69 | 14.1462 | 932.222 | 31.0547
1410.99 | 343.697 | 1482.81 | 1922.51 | 1468.14 | 1954.19 | 1466.19 | 2667.74 | 1480.87 | 135.01 | 1477.2 | -16.1191 | 1348.45 | 11.6854 | 1366.34 | -59.7794 | 1355.14 | 215.74 | 1348.43 | 69.1901 | 932.743 | 25.6547
1411.72 | 291.401 | 1483.55 | 1919.58 | 1468.87 | 1821.16 | 1466.93 | 2537.43 | 1481.6 | 123.387 | 1477.94 | -12.2231 | 1349.2 | 1.03355 | 1367.09 | -26.787 | 1355.89 | 205.366 | 1349.18 | 72.1709 | 933.265 | 8.0386
1412.46 | 264.974 | 1484.28 | 1937.64 | 1469.61 | 1624.33 | 1467.66 | 2298.42 | 1482.34 | 10.0659 | 1478.67 | 5.90083 | 1349.94 | -3.88107 | 1367.83 | 1.27606 | 1356.63 | 186.043 | 1349.92 | -1.69249 | 933.786 | 45.206
1413.19 | 246.965 | 1485.01 | 1924.29 | 1470.34 | 1357.67 | 1468.4 | 2034.53 | 1483.07 | 20.9357 | 1479.4 | 2.59728 | 1350.69 | -20.2227 | 1368.58 | 44.8988 | 1357.38 | 203.539 | 1350.67 | -36.6538 | 934.307 | 71.1565
1413.93 | 234.729 | 1485.74 | 1893.75 | 1471.08 | 1073.4 | 1469.13 | 1776.68 | 1483.8 | 28.7405 | 1480.14 | 8.38419 | 1351.44 | -15.5084 | 1369.32 | 75.55 | 1358.12 | 173.471 | 1351.42 | -131.939 | 934.828 | 69.2101
1414.67 | 234.49 | 1486.48 | 1878.19 | 1471.81 | 815.843 | 1469.86 | 1484.69 | 1484.54 | -7.48661 | 1480.87 | 34.3797 | 1352.18 | 7.4352 | 1370.06 | 99.2447 | 1358.87 | 113.397 | 1352.16 | -119.232 | 935.349 | 81.3369
1415.4 | 229.853 | 1487.21 | 1878.33 | 1472.54 | 585.605 | 1470.6 | 1207.17 | 1485.27 | 38.304 | 1481.6 | 18.1468 | 1352.93 | -0.0369123 | 1370.81 | 78.452 | 1359.61 | 48.2449 | 1352.91 | -170.816 | 935.871 | 104.545
1416.14 | 216.373 | 1487.94 | 1890.27 | 1473.28 | 400.531 | 1471.33 | 902.303 | 1486 | 162.511 | 1482.34 | 3.36051 | 1353.67 | 1.26029 | 1371.55 | 18.4617 | 1360.36 | -21.8 | 1353.65 | -108.724 | 936.391 | 87.5184
1416.88 | 199.888 | 1488.67 | 1922.4 | 1474.01 | 267.084 | 1472.07 | 685.074 | 1486.73 | 310.887 | 1483.07 | -32.3634 | 1354.42 | -8.89587 | 1372.3 | -22.4288 | 1361.1 | -46.356 | 1354.4 | -15.1819 | 936.912 | 59.3889
1417.61 | 175.158 | 1489.41 | 1921.26 | 1474.75 | 182.482 | 1472.8 | 539.705 | 1487.47 | 378.116 | 1483.8 | -71.0264 | 1355.17 | -0.416582 | 1373.04 | -28.5313 | 1361.85 | -75.4331 | 1355.14 | 83.6142 | 937.432 | 38.0326
1418.35 | 151.549 | 1490.14 | 1919.33 | 1475.48 | 161.353 | 1473.54 | 458.372 | 1488.2 | 507.917 | 1484.54 | -56.1604 | 1355.91 | 54.182 | 1373.78 | 2.63445 | 1362.59 | -62.4893 | 1355.89 | 15.0809 | 937.953 | 32.8168
1419.08 | 126.904 | 1490.87 | 1921.46 | 1476.21 | 107.516 | 1474.27 | 394.029 | 1488.93 | 658.135 | 1485.27 | -28.0346 | 1356.66 | 69.9067 | 1374.53 | 5.88635 | 1363.34 | 56.6677 | 1356.63 | 23.5433 | 938.474 | 43.8829
1419.82 | 118.631 | 1491.6 | 1947.41 | 1476.95 | 83.0638 | 1475 | 316.373 | 1489.66 | 854.931 | 1486 | -12.5877 | 1357.4 | 52.5473 | 1375.27 | 39.3212 | 1364.08 | 119.621 | 1357.38 | 32.8647 | 938.995 | 59.5936
1420.55 | 126.485 | 1492.33 | 2005.11 | 1477.68 | 51.525 | 1475.74 | 232.99 | 1490.4 | 1141.63 | 1486.73 | 0 | 1358.15 | 3.11645 | 1376.02 | 52.3545 | 1364.83 | 55.0884 | 1358.12 | 48.375 | 939.516 | 75.9164
1421.29 | 136.351 | 1493.07 | 2096.74 | 1478.41 | 39.0627 | 1476.47 | 139.98 | 1491.13 | 1377.99 | 1487.47 | 31.2243 | 1358.89 | -0.95972 | 1376.76 | 90.4151 | 1365.57 | -143.899 | 1358.87 | 22.4824 | 940.036 | 96.4706
1422.02 | 143.821 | 1493.8 | 2148.35 | 1479.15 | 20.9985 | 1477.2 | 3.378 | 1491.86 | 1560.25 | 1488.2 | 15.2761 | 1359.64 | 15.7721 | 1377.5 | 75.9977 | 1366.32 | 15.1424 | 1359.61 | 91.723 | 940.557 | 87.9222
1422.76 | 142.058 | 1494.53 | 2191.46 | 1479.88 | -4.58957 | 1477.94 | -59.1611 | 1492.59 | 1895.89 | 1488.93 | -32.5799 | 1360.38 | 31.6286 | 1378.25 | 65.7892 | 1367.06 | 42.0827 | 1360.36 | 124.689 | 941.077 | 97.3359
1423.5 | 145.62 | 1495.26 | 2207.92 | 1480.61 | -3.14635 | 1478.67 | -65.9094 | 1493.32 | 2087.26 | 1489.66 | -41.3627 | 1361.13 | 18.5616 | 1378.99 | 35.3592 | 1367.8 | 54.531 | 1361.1 | 186.503 | 941.597 | 125.679
1424.23 | 146.789 | 1496 | 2208.26 | 1481.35 | -45.5948 | 1479.4 | -34.4249 | 1494.06 | 2400.29 | 1490.4 | -24.4918 | 1361.87 | -1.28139 | 1379.73 | 41.1684 | 1368.55 | 19.3847 | 1361.85 | 36.0981 | 942.118 | 120.573
1424.96 | 168.339 | 1496.73 | 2222.59 | 1482.08 | -66.265 | 1480.14 | -27.5768 | 1494.79 | 2753.1 | 1491.13 | -30.2104 | 1362.62 | -15.6508 | 1380.48 | 68.5677 | 1369.29 | -72.739 | 1362.59 | -10.0792 | 942.638 | 182.995
1425.7 | 209.819 | 1497.46 | 2262.84 | 1482.81 | -38.8028 | 1480.87 | -26.6171 | 1495.52 | 3056.97 | 1491.86 | -14.3648 | 1363.36 | -16.9428 | 1381.22 | 65.7583 | 1370.04 | -190.781 | 1363.34 | 54.665 | 943.158 | 166.596
1426.43 | 261.779 | 1498.19 | 2375.76 | 1483.55 | -24.2953 | 1481.6 | 0.00767728 | 1496.25 | 3272.74 | 1492.59 | 16.4494 | 1364.11 | -7.98361 | 1381.96 | 61.0297 | 1370.78 | -206.419 | 1364.08 | 17.7838 | 943.68 | 122.741
1427.17 | 344.191 | 1498.92 | 2500.67 | 1484.28 | -30.7727 | 1482.34 | -32.4288 | 1496.98 | 3391.2 | 1493.32 | 24.7311 | 1364.85 | -25.1109 | 1382.71 | 82.8359 | 1371.52 | -118.259 | 1364.83 | 0.985183 | 944.2 | 101.238
1427.9 | 422.882 | 1499.65 | 2603.42 | 1485.01 | -41.443 | 1483.07 | -58.9692 | 1497.71 | 3507.28 | 1494.06 | 67.3013 | 1365.6 | -48.2866 | 1383.45 | 98.3133 | 1372.27 | 36.9424 | 1365.57 | 13.3379 | 944.72 | 93.7725
1428.64 | 481.939 | 1500.38 | 2665.42 | 1485.74 | -44.5141 | 1483.8 | -0.0153546 | 1498.45 | 3705.76 | 1494.79 | 93.855 | 1366.34 | -1.26557 | 1384.19 | 138.484 | 1373.01 | 87.6027 | 1366.32 | 59.8688 | 945.24 | 87.0774
1429.37 | 573.987 | 1501.11 | 2836.69 | 1486.48 | -17.7359 | 1484.54 | 23.5846 | 1499.18 | 3782.06 | 1495.52 | 59.4867 | 1367.09 | -3.93907 | 1384.94 | 126.978 | 1373.76 | 50.2577 | 1367.06 | 106.501 | 945.76 | 76.0727
1430.11 | 632.594 | 1501.84 | 2995.47 | 1487.21 | -3.21475 | 1485.27 | 43.7758 | 1499.91 | 3701.72 | 1496.25 | 11.5624 | 1367.83 | 23.5501 | 1385.68 | 130.431 | 1374.5 | 46.0154 | 1367.8 | -127.619 | 946.28 | 94.7047
1430.84 | 662.993 | 1502.58 | 3233.19 | 1487.94 | 13.0574 | 1486 | 51.6527 | 1500.64 | 3535.94 | 1496.98 | 2.34666 | 1368.58 | 22.3847 | 1386.42 | 110.94 | 1375.24 | -25.9495 | 1368.55 | 16.8744 | 946.8 | 121.945
1431.58 | 637.294 | 1503.31 | 3605.3 | 1488.67 | 55.0338 | 1486.73 | 104.948 | 1501.37 | 3291.11 | 1497.71 | -6.36788 | 1369.32 | 6.40692 | 1387.16 | 104.02 | 1375.98 | -50.6913 | 1369.29 | -76.5664 | 947.32 | 136.898
1432.31 | 594.492 | 1504.04 | 4031.26 | 1489.41 | 119.329 | 1487.47 | 159.05 | 1502.1 | 2945.12 | 1498.45 | 19.0239 | 1370.06 | -1.65051 | 1387.91 | 120.372 | 1376.73 | -2.60114 | 1370.04 | -147.803 | 947.84 | 129.853
1433.04 | 533.399 | 1504.77 | 4538.59 | 1490.14 | 161.189 | 1488.2 | 193.153 | 1502.83 | 2736.11 | 1499.18 | 67.4608 | 1370.81 | -40.3135 | 1388.65 | 128.213 | 1377.47 | 43.9407 | 1370.78 | -6.01214 | 948.36 | 123.422
1433.78 | 454.606 | 1505.5 | 5105.28 | 1490.87 | 185.252 | 1488.93 | 232.944 | 1503.56 | 2503.93 | 1499.91 | 93.4791 | 1371.55 | -40.5456 | 1389.39 | 120.053 | 1378.21 | 12.0458 | 1371.52 | -222.5 | 948.88 | 95.4677
1434.51 | 401.057 | 1506.23 | 5570.8 | 1491.6 | 211.346 | 1489.66 | 311.198 | 1504.3 | 2201.72 | 1500.64 | 88.8769 | 1372.3 | -27.8319 | 1390.13 | 160.398 | 1378.96 | -18.7654 | 1372.27 | -139.062 | 949.399 | 82.1984
1435.25 | 347.273 | 1506.96 | 5862.37 | 1492.33 | 216.75 | 1490.4 | 386.06 | 1505.03 | 1882.22 | 1501.37 | 62.5852 | 1373.04 | -10.1825 | 1390.87 | 217.172 | 1379.7 | -16.5049 | 1373.01 | -62.0665 | 949.919 | 78.4694
1435.98 | 294.692 | 1507.69 | 5890.05 | 1493.07 | 212.482 | 1491.13 | 493.081 | 1505.76 | 1682.81 | 1502.1 | 7.64374 | 1373.78 | -5.33647 | 1391.62 | 299.303 | 1380.44 | 16.381 | 1373.76 | 4.82487 | 950.439 | 105.077
1436.72 | 247.649 | 1508.42 | 5674.44 | 1493.8 | 252.153 | 1491.86 | 648.361 | 1506.49 | 1452.82 | 1502.83 | 72.4161 | 1374.53 | -2.41512 | 1392.36 | 336.144 | 1381.19 | 18.8583 | 1374.5 | 156.265 | 950.958 | 154.903
1437.45 | 203.126 | 1509.15 | 5255.87 | 1494.53 | 279.328 | 1492.59 | 802.03 | 1507.22 | 1394.57 | 1503.56 | -1.50369 | 1375.27 | 6.69168 | 1393.1 | 338.866 | 1381.93 | 21.0568 | 1375.24 | 46.7583 | 951.478 | 175.798
1438.18 | 177.027 | 1509.88 | 4755.58 | 1495.26 | 338.985 | 1493.32 | 929.841 | 1507.95 | 1339.53 | 1504.3 | -11.7903 | 1376.02 | 0.754066 | 1393.84 | 347.737 | 1382.67 | -3.34432 | 1375.98 | 55.9786 | 951.998 | 195.723
1438.92 | 148.212 | 1510.61 | 4243.46 | 1496 | 427.042 | 1494.06 | 1078.14 | 1508.68 | 1295.3 | 1505.03 | -13.0206 | 1376.76 | 17.7917 | 1394.59 | 332.682 | 1383.41 | 32.6071 | 1376.73 | -19.9815 | 952.517 | 212.176
1439.65 | 139.824 | 1511.34 | 3762.1 | 1496.73 | 575.906 | 1494.79 | 1248.03 | 1509.41 | 1229.75 | 1505.76 | -10.5941 | 1377.5 | 32.1612 | 1395.33 | 321.218 | 1384.16 | -18.177 | 1377.47 | 5.38061 | 953.037 | 218.43
1440.38 | 136.99 | 1512.07 | 3414.16 | 1497.46 | 753.121 | 1495.52 | 1384.8 | 1510.14 | 1232.98 | 1506.49 | -11.9839 | 1378.25 | 37.2076 | 1396.07 | 299.411 | 1384.9 | -0.464489 | 1378.21 | 59.7677 | 953.556 | 227.835
1441.12 | 136.118 | 1512.8 | 3149.22 | 1498.19 | 922.586 | 1496.25 | 1633.68 | 1510.87 | 1030.56 | 1507.22 | -41.6134 | 1378.99 | 26.3501 | 1396.81 | 304.86 | 1385.64 | 31.5853 | 1378.96 | 156.594 | 954.076 | 228.534
1441.85 | 134.264 | 1513.53 | 2927.57 | 1498.92 | 1180.3 | 1496.98 | 1941.31 | 1511.6 | 738.997 | 1507.95 | -2.62006 | 1379.73 | 0.827891 | 1397.55 | 331.771 | 1386.38 | 88.5316 | 1379.7 | 147.297 | 954.594 | 215.336
1442.58 | 137.005 | 1514.26 | 2735.38 | 1499.65 | 1477.37 | 1497.71 | 2266.43 | 1512.33 | 552.2 | 1508.68 | 25.3918 | 1380.48 | 11.2213 | 1398.29 | 344.547 | 1387.13 | 101.042 | 1380.44 | 130.221 | 955.113 | 211.475
1443.32 | 132.858 | 1514.99 | 2640.1 | 1500.38 | 1819.53 | 1498.45 | 2610.76 | 1513.06 | 530.729 | 1509.41 | 15.9026 | 1381.22 | -5.97452 | 1399.04 | 400.339 | 1387.87 | 38.0881 | 1381.19 | 121.556 | 955.633 | 214.495
1444.05 | 118.382 | 1515.72 | 2549.2 | 1501.11 | 2195.05 | 1499.18 | 2942.12 | 1513.79 | 418.178 | 1510.14 | -51.8885 | 1381.96 | 5.86379 | 1399.78 | 453.002 | 1388.61 | -11.4574 | 1381.93 | 40.6956 | 956.152 | 210.939
1444.78 | 107.243 | 1516.45 | 2497.02 | 1501.84 | 2645.63 | 1499.91 | 3287.73 | 1514.52 | 344.485 | 1510.87 | 37.9681 | 1382.71 | 24.4412 | 1400.52 | 485.866 | 1389.35 | -6.37899 | 1382.67 | -3.61234 | 956.671 | 239.63
1445.51 | 92.0984 | 1517.18 | 2458.26 | 1502.58 | 3119.6 | 1500.64 | 3575.16 | 1515.25 | 271.159 | 1511.6 | 34.0266 | 1383.45 | 51.8935 | 1401.26 | 526.453 | 1390.09 | 13.5631 | 1383.41 | 59.8435 | 957.19 | 253.089
1446.25 | 72.9658 | 1517.91 | 2411.26 | 1503.31 | 3549.44 | 1501.37 | 3848.27 | 1515.98 | 152.345 | 1512.33 | 3.71365 | 1384.19 | 82.4147 | 1402 | 559.208 | 1390.84 | 18.6105 | 1384.16 | 63.1022 | 957.71 | 272.09
1446.98 | 54.6301 | 1518.64 | 2333.16 | 1504.04 | 3835.81 | 1502.1 | 3984.61 | 1516.71 | 36.6291 | 1513.06 | 17.9645 | 1384.94 | 99.1518 | 1402.74 | 575.694 | 1391.58 | -69.2089 | 1384.9 | -47.314 | 958.229 | 282.775
1447.71 | 38.407 | 1519.37 | 2271.92 | 1504.77 | 3992.86 | 1502.83 | 3990.66 | 1517.44 | 7.67085 | 1513.79 | 9.83092 | 1385.68 | 83.9808 | 1403.48 | 594.501 | 1392.32 | -23.9986 | 1385.64 | -3.61234 | 958.748 | 301.611
1448.45 | 15.3194 | 1520.1 | 2213.5 | 1505.5 | 3989.2 | 1503.56 | 3837.69 | 1518.17 | -20.6175 | 1514.52 | 14.3989 | 1386.42 | 68.9048 | 1404.22 | 608.023 | 1393.06 | -47.7805 | 1386.38 | 11.5191 | 959.266 | 334.328
1449.18 | 5.55888 | 1520.83 | 2214.01 | 1506.23 | 3767.05 | 1504.3 | 3543.23 | 1518.9 | -11.3555 | 1515.25 | 44.4157 | 1387.16 | 85.5311 | 1404.96 | 630.436 | 1393.8 | -44.4671 | 1387.13 | 7.17415 | 959.785 | 359.271
1449.91 | -6.75769 | 1521.56 | 2227.5 | 1506.96 | 3404.64 | 1505.03 | 3183.19 | 1519.63 | -134.106 | 1515.98 | 76.9842 | 1387.91 | 90.0344 | 1405.7 | 652.242 | 1394.54 | -27.3429 | 1387.87 | 1.91984 | 960.304 | 385.987
1450.64 | 0.0450179 | 1522.29 | 2247.69 | 1507.69 | 2962.06 | 1505.76 | 2777.69 | 1520.36 | -74.0287 | 1516.71 | 9.63726 | 1388.65 | 91.7377 | 1406.45 | 728.255 | 1395.29 | 1.95085 | 1388.61 | -201.76 | 960.823 | 406.29
1451.37 | -8.58842 | 1523.01 | 2261.26 | 1508.42 | 2483.18 | 1506.49 | 2373.33 | 1521.08 | -56.8112 | 1517.44 | -8.88542 | 1389.39 | 106.028 | 1407.19 | 756.216 | 1396.03 | 66.4529 | 1389.35 | -277.417 | 961.342 | 399.738
1452.11 | 8.27663 | 1523.74 | 2256.35 | 1509.15 | 2018.22 | 1507.22 | 2011.49 | 1521.81 | -66.4248 | 1518.17 | -25.8474 | 1390.13 | 161.697 | 1407.93 | 799.262 | 1396.77 | 64.7808 | 1390.09 | -245.816 | 961.86 | 393.227
1452.84 | 7.09116 | 1524.47 | 2281.33 | 1509.88 | 1632.85 | 1507.95 | 1671.9 | 1522.54 | -60.9313 | 1518.9 | -15.5267 | 1390.87 | 182.806 | 1408.67 | 806.96 | 1397.51 | 1.08381 | 1390.84 | -53.7556 | 962.378 | 351.728
1453.57 | 19.1493 | 1525.2 | 2293.01 | 1510.61 | 1305.47 | 1508.68 | 1405.02 | 1523.27 | -37.3493 | 1519.63 | 13.2826 | 1391.62 | 192.841 | 1409.41 | 813.494 | 1398.25 | -35.3631 | 1391.58 | -20.3857 | 962.897 | 365.085
1454.3 | 34.9189 | 1525.93 | 2303.57 | 1511.34 | 1031.22 | 1509.41 | 1100.33 | 1524 | 41.7877 | 1520.36 | 47.1041 | 1392.36 | 226.262 | 1410.15 | 801.14 | 1398.99 | -62.3964 | 1392.32 | 37.7401 | 963.416 | 408.406
1455.04 | 51.6122 | 1526.66 | 2322.3 | 1512.07 | 782.792 | 1510.14 | 866.074 | 1524.73 | 44.8862 | 1521.08 | 12.1548 | 1393.1 | 259.831 | 1410.89 | 824.665 | 1399.73 | -8.57757 | 1393.06 | 74.6465 | 963.934 | 486.83
1455.77 | 60.8443 | 1527.39 | 2378 | 1512.8 | 574.182 | 1510.87 | 693.097 | 1525.46 | 49.1571 | 1521.81 | -16.0165 | 1393.84 | 278.714 | 1411.63 | 854.133 | 1400.47 | 59.5785 | 1393.8 | 160.787 | 964.452 | 561.145
1456.5 | 57.2662 | 1528.12 | 2436.7 | 1513.53 | 406.865 | 1511.6 | 571.758 | 1526.19 | 99.5535 | 1522.54 | -20.6073 | 1394.59 | 273.737 | 1412.37 | 896.376 | 1401.21 | 129.376 | 1394.54 | 73.3835 | 964.97 | 597.134
1457.23 | 53.1762 | 1528.84 | 2506.08 | 1514.26 | 262.775 | 1512.33 | 471.661 | 1526.92 | 102.602 | 1523.27 | 7.95131 | 1395.33 | 281.42 | 1413.11 | 934.355 | 1401.95 | 165.544 | 1395.29 | 5.68375 | 965.489 | 657.377
1457.96 | 59.4704 | 1529.57 | 2598.77 | 1514.99 | 193.289 | 1513.06 | 401.89 | 1527.64 | 21.3879 | 1524 | 9.94483 | 1396.07 | 295.262 | 1413.85 | 936.017 | 1402.7 | 149.132 | 1396.03 | 66.6893 | 966.008 | 683.94
1458.69 | 58.3283 | 1530.3 | 2634.3 | 1515.72 | 120.97 | 1513.79 | 346.23 | 1528.37 | -45.3049 | 1524.73 | 13.4193 | 1396.81 | 323.236 | 1414.59 | 991.248 | 1403.44 | 161.518 | 1396.77 | 75.4801 | 966.526 | 699.652
1459.43 | 55.4688 | 1531.03 | 2656.59 | 1516.45 | 60.711 | 1514.52 | 281.81 | 1529.1 | -83.0562 | 1525.46 | 18.5682 | 1397.55 | 405.313 | 1415.33 | 1013.16 | 1404.18 | 5.32614 | 1397.51 | 30.5912 | 967.044 | 738.522
1460.16 | 93.7724 | 1531.76 | 2687.93 | 1517.18 | 10.8891 | 1515.25 | 199.747 | 1529.83 | -167.904 | 1526.19 | 41.0893 | 1398.29 | 456.268 | 1416.07 | 1025.05 | 1404.92 | 13.3463 | 1398.25 | 78.2083 | 967.562 | 789.817
1460.89 | 88.4553 | 1532.49 | 2735.25 | 1517.91 | 5.77288 | 1515.98 | 111.62 | 1530.56 | -52.7747 | 1526.92 | 73.0541 | 1399.04 | 469.467 | 1416.81 | 1060.2 | 1405.66 | 73.0177 | 1398.99 | -75.5559 | 968.08 | 848.807
1461.62 | 84.6237 | 1533.21 | 2815.33 | 1518.64 | 46.3472 | 1516.71 | 7.6005 | 1531.29 | 72.2198 | 1527.64 | 67.8481 | 1399.78 | 466.793 | 1417.54 | 1102.48 | 1406.4 | 50.8461 | 1399.73 | -158.943 | 968.598 | 921.659
1462.35 | 84.8205 | 1533.94 | 2882.89 | 1519.37 | 110.006 | 1517.44 | -85.0412 | 1532.01 | 79.4552 | 1528.37 | 40.9526 | 1400.52 | 467.447 | 1418.29 | 1134.85 | 1407.14 | 63.1086 | 1400.47 | 52.5178 | 969.116 | 990.352
1463.08 | 70.6932 | 1534.67 | 2916.61 | 1520.1 | 164.096 | 1518.17 | -69.3872 | 1532.74 | 131.845 | 1529.1 | -17.5658 | 1401.26 | 456.758 | 1419.02 | 1233.49 | 1407.88 | 64.3782 | 1401.21 | 138.835 | 969.634 | 1039.24
1463.81 | 85.1289 | 1535.4 | 2919.79 | 1520.83 | 218.22 | 1518.9 | -1.74274 | 1533.47 | -4.75659 | 1529.83 | -20.6643 | 1402 | 436.989 | 1419.76 | 1275.17 | 1408.62 | 65.1524 | 1401.95 | 116.252 | 970.153 | 1086.15
1464.54 | 103.513 | 1536.13 | 2934.77 | 1521.56 | 287.146 | 1519.63 | 110.822 | 1534.2 | -30.3149 | 1530.56 | 3.70226 | 1402.74 | 439.536 | 1420.5 | 1309.53 | 1409.36 | 10.6523 | 1402.7 | 77.0211 | 970.67 | 1133.56
1465.28 | 131.426 | 1536.85 | 3020.49 | 1522.29 | 355.032 | 1520.36 | 162.206 | 1534.93 | -84.7143 | 1531.29 | 62.2093 | 1403.48 | 471.239 | 1421.24 | 1348.97 | 1410.1 | -44.1884 | 1403.44 | 97.1289 | 971.188 | 1162.31
1466.01 | 164.262 | 1537.58 | 3115.65 | 1523.01 | 402.706 | 1521.08 | 202.949 | 1535.65 | -41.3187 | 1532.01 | 83.5913 | 1404.22 | 497.13 | 1421.98 | 1384.97 | 1410.84 | -3.49915 | 1404.18 | -0.429439 | 971.706 | 1200.81
1466.74 | 227.287 | 1538.31 | 3195.96 | 1523.74 | 494.614 | 1521.81 | 231.462 | 1536.38 | -0.0167486 | 1532.74 | 52.9707 | 1404.96 | 558.768 | 1422.72 | 1438.62 | 1411.58 | -39.5435 | 1404.92 | 0.707311 | 972.223 | 1269.73
1467.47 | 299.111 | 1539.04 | 3226.55 | 1524.47 | 536.187 | 1522.54 | 304.412 | 1537.11 | 53.5787 | 1533.47 | 20.7554 | 1405.7 | 625.168 | 1423.46 | 1484.29 | 1412.32 | -51.4654 | 1405.66 | -126.103 | 972.741 | 1337
1468.2 | 370.136 | 1539.76 | 3221.88 | 1525.2 | 656.063 | 1523.27 | 373.361 | 1537.84 | 64.3648 | 1534.2 | 23.4438 | 1406.45 | 643.698 | 1424.2 | 1514.41 | 1413.06 | -93.5172 | 1406.4 | -162.732 | 973.259 | 1443.71
1468.93 | 427.632 | 1540.49 | 3164.52 | 1525.93 | 744.893 | 1524 | 474.701 | 1538.56 | -35.5405 | 1534.93 | -13.704 | 1407.19 | 640.054 | 1424.94 | 1488.01 | 1413.8 | -124.266 | 1407.14 | -80.5324 | 973.776 | 1544.5
1469.66 | 456.687 | 1541.22 | 3061.76 | 1526.66 | 829.516 | 1524.73 | 522.999 | 1539.29 | -26.4795 | 1535.65 | 35.8948 | 1407.93 | 587.976 | 1425.68 | 1478.82 | 1414.53 | -105.935 | 1407.88 | 7.80568 | 974.294 | 1625.24
1470.39 | 449.331 | 1541.94 | 2953.79 | 1527.39 | 903.824 | 1525.46 | 727.153 | 1540.02 | -39.3591 | 1536.38 | 81.4041 | 1408.67 | 589.506 | 1426.41 | 1458.68 | 1415.28 | -112.53 | 1408.62 | 50.5474 | 974.811 | 1705.04
1471.12 | 400.555 | 1542.67 | 2843.42 | 1528.12 | 952.169 | 1526.19 | 869.751 | 1540.74 | -75.0504 | 1537.11 | 104.802 | 1409.41 | 631.459 | 1427.15 | 1441.15 | 1416.02 | -67.32 | 1409.36 | 17.3038 | 975.329 | 1771.52
1471.85 | 328.049 | 1543.4 | 2735.92 | 1528.84 | 1025.71 | 1526.92 | 1016.59 | 1541.47 | -63.4938 | 1537.84 | 70.9808 | 1410.15 | 658.743 | 1427.89 | 1392.63 | 1416.75 | -48.3379 | 1410.1 | 5.50692 | 975.846 | 1863.73
1472.58 | 244.918 | 1544.12 | 2626.81 | 1529.57 | 1080.32 | 1527.64 | 1150.4 | 1542.2 | -11.0373 | 1538.56 | 7.5526 | 1410.89 | 681.992 | 1428.63 | 1374.38 | 1417.49 | 19.4466 | 1410.84 | 18.3396 | 976.363 | 2030.26
1473.31 | 167.593 | 1544.85 | 2470.67 | 1530.3 | 1115.77 | 1528.37 | 1149.21 | 1542.93 | -13.0471 | 1539.29 | -15.6976 | 1411.63 | 658.553 | 1429.37 | 1357.75 | 1418.23 | 37.8404 | 1411.58 | 112.437 | 976.881 | 2191.05
1474.04 | 111.306 | 1545.58 | 2435.25 | 1531.03 | 1146.93 | 1529.1 | 1270.57 | 1543.65 | -0.5862 | 1540.02 | -2.79093 | 1412.37 | 631.744 | 1430.11 | 1338.94 | 1418.97 | 9.25882 | 1412.32 | 24.0233 | 977.399 | 2348.67
1474.77 | 75.4284 | 1546.3 | 2416.23 | 1531.76 | 1175.2 | 1529.83 | 1291.68 | 1544.38 | -36.1602 | 1540.74 | -18.8189 | 1413.11 | 668.192 | 1430.85 | 1328.49 | 1419.71 | -29.4177 | 1413.06 | -25.5137 | 977.915 | 2480.85
1475.5 | 49.6848 | 1547.03 | 2371.55 | 1532.49 | 1259.76 | 1530.56 | 1341.21 | 1545.11 | -87.8798 | 1541.47 | 17.4063 | 1413.85 | 670.238 | 1431.58 | 1285.93 | 1420.45 | 1.2696 | 1413.8 | -8.33616 | 978.433 | 2620.53
1476.23 | 28.6047 | 1547.76 | 2336.1 | 1533.21 | 1330.99 | 1531.29 | 1383.7 | 1545.83 | -141.676 | 1542.2 | 37.2732 | 1414.59 | 784.693 | 1432.32 | 1245.02 | 1421.19 | -3.93268 | 1414.53 | -80.1282 | 978.949 | 2741.55
1476.96 | 19.4611 | 1548.48 | 2294.82 | 1533.94 | 1448.44 | 1532.01 | 1311.29 | 1546.56 | -134.458 | 1542.93 | 51.9797 | 1415.33 | 870.509 | 1433.06 | 1214.01 | 1421.93 | 71.9649 | 1415.28 | -59.4646 | 979.467 | 2894.93
1477.69 | 25.6919 | 1549.21 | 2251.9 | 1534.67 | 1524.55 | 1532.74 | 1221.95 | 1547.29 | -81.3813 | 1543.65 | 74.5691 | 1416.07 | 892.993 | 1433.8 | 1160.57 | 1422.66 | 82.6172 | 1416.02 | 8.41194 | 979.983 | 2951.36
1478.42 | 38.0402 | 1549.94 | 2260.98 | 1535.4 | 1539.62 | 1533.47 | 1126.9 | 1548.01 | -2.86401 | 1544.38 | 73.9654 | 1416.81 | 925.461 | 1434.53 | 1086.34 | 1423.4 | 138.758 | 1416.75 | 151.642 | 980.501 | 3027.75
1479.15 | 37.5116 | 1550.66 | 2333.87 | 1536.13 | 1531.28 | 1534.2 | 1059.39 | 1548.74 | 0.217731 | 1545.11 | 69.4429 | 1417.54 | 965.995 | 1435.27 | 1019.77 | 1424.14 | 173.75 | 1417.49 | 235.585 | 981.017 | 3132.9
1479.88 | 27.0491 | 1551.39 | 2352.05 | 1536.85 | 1496.07 | 1534.93 | 994.515 | 1549.47 | 0.569451 | 1545.83 | 21.5642 | 1418.29 | 1051.45 | 1436.01 | 934.272 | 1424.88 | 156.409 | 1418.23 | 109.633 | 981.535 | 3307.36
1480.61 | 11.2895 | 1552.11 | 2328.86 | 1537.58 | 1408.38 | 1535.65 | 929.388 | 1550.19 | 32.9947 | 1546.56 | -8.12218 | 1419.02 | 1092.95 | 1436.75 | 852.131 | 1425.62 | 124.886 | 1418.97 | 48.375 | 982.051 | 3454.97
1481.34 | -0.145058 | 1552.84 | 2353.25 | 1538.31 | 1270.12 | 1536.38 | 864.024 | 1550.92 | 32.2745 | 1547.29 | 34.1063 | 1419.76 | 1116.78 | 1437.49 | 759.236 | 1426.36 | 166.566 | 1419.71 | 0 | 982.568 | 3595.16
1482.07 | -5.08036 | 1553.57 | 2347.55 | 1539.04 | 1161.55 | 1537.11 | 761.479 | 1551.64 | -61.6012 | 1548.01 | 77.9183 | 1420.5 | 1174.96 | 1438.22 | 687.447 | 1427.09 | 111.88 | 1420.45 | -124.007 | 983.086 | 3706.72
1482.8 | 8.41669 | 1554.29 | 2320.23 | 1539.76 | 1074.76 | 1537.84 | 747.022 | 1552.37 | -141.257 | 1548.74 | 71.1859 | 1421.24 | 1226.75 | 1438.96 | 632.962 | 1427.83 | 103.798 | 1421.19 | -112.841 | 983.602 | 3783.09
1483.52 | 29.1733 | 1555.02 | 2269.37 | 1540.49 | 1064.29 | 1538.56 | 730.316 | 1553.1 | 1.1389 | 1549.47 | 4.65915 | 1421.98 | 1305 | 1439.7 | 612.854 | 1428.57 | 151.393 | 1421.93 | -13.9694 | 984.119 | 3846.79
1484.25 | 34.1036 | 1555.74 | 2236.42 | 1541.22 | 1067.53 | 1539.29 | 669.973 | 1553.82 | -22.9455 | 1550.19 | -15.7431 | 1422.72 | 1382.23 | 1440.43 | 597.86 | 1429.31 | 138.449 | 1422.66 | -89.4748 | 984.635 | 3900.31
1484.98 | 39.3907 | 1556.47 | 2230.49 | 1541.94 | 1075.85 | 1540.02 | 656.684 | 1554.55 | -7.20189 | 1550.92 | -1.59482 | 1423.46 | 1477.75 | 1441.17 | 600.197 | 1430.05 | 87.4788 | 1423.4 | -118.576 | 985.151 | 3941.35
1485.71 | 31.6309 | 1557.2 | 2247.37 | 1542.67 | 1075.5 | 1540.74 | 615.426 | 1555.27 | 20.4333 | 1551.64 | -4.02122 | 1424.2 | 1552.75 | 1441.91 | 578.051 | 1430.78 | 29.975 | 1424.14 | 7.12363 | 985.668 | 3971.48
1486.44 | 44.0642 | 1557.92 | 2306.53 | 1543.4 | 1083.25 | 1541.47 | 623.188 | 1556 | 6.4817 | 1552.37 | -6.00335 | 1424.94 | 1595.75 | 1442.65 | 549.38 | 1431.52 | 17.9293 | 1424.88 | 133.833 | 986.184 | 3999.52
1487.17 | 49.9582 | 1558.65 | 2344.77 | 1544.12 | 1064.51 | 1542.2 | 745.187 | 1556.73 | -36.5956 | 1553.1 | -61.4461 | 1425.68 | 1577.85 | 1443.38 | 519.357 | 1432.26 | 81.6572 | 1425.62 | 91.4704 | 986.701 | 4003.12
1487.9 | 57.5563 | 1559.37 | 2327.58 | 1544.85 | 1032.47 | 1542.93 | 842.996 | 1557.45 | -54.1816 | 1553.82 | 5.91222 | 1426.41 | 1522.21 | 1444.12 | 485.907 | 1433 | 40.968 | 1426.36 | -111.174 | 987.217 | 3954.43
1488.63 | 65.276 | 1560.1 | 2316.53 | 1545.58 | 999.556 | 1543.65 | 920.866 | 1558.18 | -2.59603 | 1554.55 | 22.0541 | 1427.15 | 1447.2 | 1444.86 | 449.143 | 1433.74 | 16.9693 | 1427.09 | -148.055 | 987.734 | 3868.61
1489.35 | 68.0771 | 1560.82 | 2323.31 | 1546.3 | 1009 | 1544.38 | 962.861 | 1558.9 | -17.8372 | 1555.27 | 9.87648 | 1427.89 | 1385.03 | 1445.59 | 452.137 | 1434.47 | -63.4492 | 1427.83 | 3.6376 | 988.25 | 3726.58
1490.08 | 67.762 | 1561.55 | 2335.81 | 1547.03 | 1041.96 | 1545.11 | 936.336 | 1559.63 | -17.452 | 1556 | -21.325 | 1428.63 | 1364.49 | 1446.33 | 446.879 | 1435.21 | 18.0841 | 1428.57 | 105.288 | 988.767 | 3552.5
1490.81 | 64.6774 | 1562.27 | 2324.88 | 1547.76 | 1040.16 | 1545.83 | 899.7 | 1560.35 | 38.3877 | 1556.73 | -29.0257 | 1429.37 | 1356.74 | 1447.07 | 413.464 | 1435.95 | 111.942 | 1429.31 | 113.599 | 989.283 | 3386.18
1491.54 | 60.4258 | 1563 | 2315.89 | 1548.48 | 1058.27 | 1546.56 | 880.415 | 1561.08 | 6.09648 | 1557.45 | 3.71365 | 1430.11 | 1351.6 | 1447.8 | 379.289 | 1436.69 | 35.3321 | 1430.05 | 21.1941 | 989.798 | 3208.94
1492.27 | 51.8823 | 1563.72 | 2325.82 | 1549.21 | 1068.34 | 1547.29 | 867.97 | 1561.8 | 5.12506 | 1558.18 | 61.0588 | 1430.85 | 1341.15 | 1448.54 | 323.132 | 1437.42 | -33.7219 | 1430.78 | -74.3181 | 990.315 | 3036.71
1493 | 47.1271 | 1564.45 | 2357.68 | 1549.94 | 1086.18 | 1548.01 | 828.885 | 1562.53 | 2.74677 | 1558.9 | 83.2609 | 1431.58 | 1264.41 | 1449.28 | 264.417 | 1438.16 | -80.4495 | 1431.52 | -31.0964 | 990.831 | 2872.06
1493.72 | 54.8635 | 1565.17 | 2386.43 | 1550.66 | 1123.11 | 1548.74 | 827.657 | 1563.25 | -14.0688 | 1559.63 | 64.6243 | 1432.32 | 1204.43 | 1450.01 | 230.092 | 1438.9 | -97.5118 | 1432.26 | 32.6373 | 991.347 | 2723.48
1494.45 | 75.6235 | 1565.9 | 2411.2 | 1551.39 | 1141.81 | 1549.47 | 817.338 | 1563.98 | -32.6932 | 1560.35 | 47.7192 | 1433.06 | 1119.93 | 1450.75 | 221.474 | 1439.63 | -127.982 | 1433 | 49.3602 | 991.863 | 2578.51
1495.18 | 105.38 | 1566.62 | 2403.24 | 1552.11 | 1130.68 | 1550.19 | 910.364 | 1564.7 | 30.6666 | 1561.08 | -3.36051 | 1433.8 | 1048.34 | 1451.48 | 256.591 | 1440.37 | -119.064 | 1433.74 | 31.7279 | 992.378 | 2439.65
1495.91 | 126.335 | 1567.35 | 2434.65 | 1552.84 | 1162.14 | 1550.92 | 964.957 | 1565.43 | 3.81867 | 1561.8 | -16.5292 | 1434.53 | 982.501 | 1452.22 | 277.039 | 1441.11 | -76.362 | 1434.47 | 21.9266 | 992.895 | 2279.29
1496.64 | 154.93 | 1568.07 | 2483.62 | 1553.57 | 1171.34 | 1551.64 | 1002.6 | 1566.15 | -13.1979 | 1562.53 | -3.2352 | 1435.27 | 909.815 | 1452.96 | 255.711 | 1441.84 | -72.739 | 1435.21 | 32.1321 | 993.411 | 2139.03
1497.36 | 176.912 | 1568.79 | 2526.13 | 1554.29 | 1218.62 | 1552.37 | 1064.08 | 1566.88 | -138.259 | 1563.25 | 15.8229 | 1436.01 | 841.453 | 1453.69 | 200.326 | 1442.58 | -13.1915 | 1435.95 | 23.6444 | 993.926 | 1994.23
1498.09 | 194.372 | 1569.52 | 2579.46 | 1555.02 | 1227.64 | 1553.1 | 1121.71 | 1567.6 | -139.851 | 1563.98 | -0.58097 | 1436.75 | 779.826 | 1454.43 | 169.572 | 1443.32 | 17.7435 | 1436.69 | 5.128 | 994.442 | 1850.7
1498.82 | 209.817 | 1570.24 | 2633.49 | 1555.74 | 1240.24 | 1553.82 | 1178.1 | 1568.33 | -65.2859 | 1564.7 | 19.434 | 1437.49 | 753.228 | 1455.16 | 145.049 | 1444.05 | 38.0572 | 1437.42 | -57.2416 | 994.958 | 1708.67
1499.55 | 232.094 | 1570.97 | 2647.66 | 1556.47 | 1247.73 | 1554.55 | 1228.78 | 1569.05 | 9.24521 | 1565.43 | 44.6435 | 1438.22 | 712.25 | 1455.9 | 116.05 | 1444.79 | 65.6788 | 1438.16 | -24.958 | 995.473 | 1584.07
1500.27 | 266.643 | 1571.69 | 2635.75 | 1557.2 | 1272.47 | 1555.27 | 1219.02 | 1569.77 | 107.827 | 1566.15 | 26.9866 | 1438.96 | 699.315 | 1456.64 | 109.237 | 1445.53 | 64.3472 | 1438.9 | -67.2198 | 995.989 | 1465.26
1501 | 308.475 | 1572.42 | 2583.39 | 1557.92 | 1313.84 | 1556 | 1122.71 | 1570.5 | 116.017 | 1566.88 | -19.1264 | 1439.7 | 644.273 | 1457.37 | 112.067 | 1446.26 | 81.9359 | 1439.63 | -55.726 | 996.505 | 1370.9
1501.73 | 348.714 | 1573.14 | 2547.51 | 1558.65 | 1314.98 | 1556.73 | 1161.26 | 1571.22 | 92.7703 | 1567.6 | 5.63882 | 1440.43 | 602.135 | 1458.11 | 89.9881 | 1447 | -2.13665 | 1440.37 | -25.8421 | 997.02 | 1271.03
1502.45 | 396.538 | 1573.86 | 2487.39 | 1559.37 | 1335.48 | 1557.45 | 1208.89 | 1571.95 | 26.513 | 1568.33 | 0.865758 | 1441.17 | 579.455 | 1458.84 | 60.4894 | 1447.74 | 0.836081 | 1441.11 | 13.4136 | 997.536 | 1134.07
1503.18 | 464.874 | 1574.59 | 2447.54 | 1560.1 | 1413.75 | 1558.18 | 1213.79 | 1572.67 | 0.636446 | 1569.05 | -0.284789 | 1441.91 | 560.35 | 1459.58 | 66.0207 | 1448.47 | 31.1208 | 1441.84 | -64.1884 | 998.051 | 1081.1
1503.91 | 558.803 | 1575.31 | 2413.08 | 1560.82 | 1464.6 | 1558.9 | 1228.39 | 1573.4 | -93.323 | 1569.77 | 50.1229 | 1442.65 | 536.389 | 1460.31 | 111.403 | 1449.21 | 27.0333 | 1442.58 | -6.39106 | 998.566 | 1009.68
1504.64 | 686.609 | 1576.04 | 2388.22 | 1561.55 | 1491.49 | 1559.63 | 1288.46 | 1574.12 | -92.5526 | 1570.5 | 105.269 | 1443.38 | 505.393 | 1461.05 | 112.648 | 1449.94 | 8.76336 | 1443.32 | -1.18727 | 999.083 | 944.297
1505.36 | 873.453 | 1576.76 | 2367.83 | 1562.27 | 1505.55 | 1560.35 | 1384.04 | 1574.84 | -76.139 | 1571.22 | 58.826 | 1444.12 | 431.057 | 1461.78 | 89.2883 | 1450.68 | 59.981 | 1444.05 | 154.093 | 999.597 | 881.161
1506.09 | 1131.24 | 1577.48 | 2337.88 | 1563 | 1499.03 | 1561.08 | 1418.48 | 1575.57 | -47.2142 | 1571.95 | -3.36051 | 1444.86 | 412.806 | 1462.52 | 73.3118 | 1451.41 | 82.5243 | 1444.79 | 141.462 | 1000.11 | 831.24
1506.82 | 1482.94 | 1578.2 | 2290.08 | 1563.72 | 1475.15 | 1561.8 | 1466.67 | 1576.29 | -10.7861 | 1572.67 | -25.3348 | 1445.59 | 373.779 | 1463.25 | 68.1818 | 1452.15 | 83.0816 | 1445.53 | 25.1853 | 1000.63 | 798.341
1507.54 | 2009.95 | 1578.93 | 2274.57 | 1564.45 | 1479.99 | 1562.53 | 1537.68 | 1577.01 | -18.9929 | 1573.4 | -41.3286 | 1446.33 | 346.586 | 1463.99 | 74.7628 | 1452.89 | 101.413 | 1446.26 | -105.263 | 1001.14 | 773.187
1508.27 | 2595.22 | 1579.65 | 2261.52 | 1565.17 | 1493.47 | 1563.25 | 1561.49 | 1577.74 | -34.3513 | 1574.12 | -55.625 | 1447.07 | 350.361 | 1464.72 | 74.0836 | 1453.62 | 102.931 | 1447 | -148.662 | 1001.66 | 743.236
1509 | 3221.25 | 1580.38 | 2240.62 | 1565.9 | 1479.11 | 1563.98 | 1535.19 | 1578.46 | -87.4108 | 1574.84 | -4.08957 | 1447.8 | 347.962 | 1465.46 | 67.41 | 1454.36 | 48.9881 | 1447.74 | -185.315 | 1002.17 | 690.99
1509.72 | 3769.84 | 1581.1 | 2234.8 | 1566.62 | 1472.31 | 1564.7 | 1524 | 1579.18 | -33.3967 | 1575.57 | -6.80076 | 1448.54 | 309.557 | 1466.19 | 82.6816 | 1455.09 | 59.4856 | 1448.47 | -33.7993 | 1002.69 | 620.297
1510.45 | 3997.09 | 1581.82 | 2211.85 | 1567.35 | 1470.22 | 1565.43 | 1507.5 | 1579.91 | 22.2756 | 1576.29 | 16.7 | 1449.28 | 260.891 | 1466.93 | 44.8062 | 1455.83 | -33.8768 | 1449.21 | -23.4676 | 1003.2 | 569.898
1511.17 | 3738.69 | 1582.54 | 2161.67 | 1568.07 | 1448.77 | 1566.15 | 1506.92 | 1580.63 | 121.025 | 1577.01 | 12.713 | 1450.01 | 243.347 | 1467.66 | 19.7018 | 1456.56 | 3.15853 | 1449.94 | 90.7631 | 1003.72 | 520.293
1511.9 | 3119.63 | 1583.27 | 2127 | 1568.79 | 1389.42 | 1566.88 | 1536.35 | 1581.36 | 141.978 | 1577.74 | 26.8385 | 1450.75 | 235.938 | 1468.4 | 21.9915 | 1457.3 | -7.52473 | 1450.68 | 112.058 | 1004.23 | 473.15
1512.63 | 2449.41 | 1583.99 | 2108.78 | 1569.52 | 1355.82 | 1567.6 | 1580.44 | 1582.08 | 125.531 | 1578.46 | 61.503 | 1451.48 | 262.531 | 1469.13 | -3.95682 | 1458.03 | -0.278694 | 1451.41 | 1.06097 | 1004.75 | 440.154
1513.35 | 1887.11 | 1584.71 | 2103.87 | 1570.24 | 1328.49 | 1568.33 | 1529.31 | 1582.8 | 13.5998 | 1579.18 | 69.124 | 1452.22 | 240.779 | 1469.86 | -31.598 | 1458.77 | -57.4109 | 1452.15 | 21.1435 | 1005.26 | 393.141
1514.08 | 1418.19 | 1585.44 | 2111.02 | 1570.97 | 1286.58 | 1569.05 | 1438.58 | 1583.52 | -65.4869 | 1579.91 | 28.3878 | 1452.96 | 197.792 | 1470.6 | -58.6216 | 1459.5 | -72.2436 | 1452.89 | -44.8384 | 1005.78 | 352.124
1514.81 | 1089.04 | 1586.16 | 2077.1 | 1571.69 | 1225.57 | 1569.77 | 1447.57 | 1584.25 | -72.5046 | 1580.63 | 1.02524 | 1453.69 | 155.496 | 1471.33 | -81.2975 | 1460.24 | -65.3691 | 1453.62 | -5.63322 | 1006.29 | 324.367
1515.53 | 868.241 | 1586.88 | 2083.25 | 1572.42 | 1164.47 | 1570.5 | 1392.5 | 1584.97 | 24.4864 | 1581.36 | -80.0029 | 1454.43 | 115.789 | 1472.07 | -90.6775 | 1460.97 | -74.7518 | 1454.36 | -25.4884 | 1006.81 | 325.362
1516.26 | 694.945 | 1587.6 | 2079.35 | 1573.14 | 1070.06 | 1571.22 | 1362.28 | 1585.69 | -1.80885 | 1582.08 | -17.9189 | 1455.16 | 117.223 | 1472.8 | -109.201 | 1461.71 | 22.4813 | 1455.09 | 121.279 | 1007.32 | 312.607
1516.98 | 583.868 | 1588.33 | 2067.77 | 1573.86 | 1003.74 | 1571.95 | 1369.9 | 1586.42 | -2.42854 | 1582.8 | -7.1539 | 1455.9 | 146.104 | 1473.54 | -136.045 | 1462.44 | 0.30966 | 1455.83 | -94.0976 | 1007.84 | 290.186
1517.71 | 506.205 | 1589.05 | 2052.2 | 1574.59 | 944.344 | 1572.67 | 1356.41 | 1587.14 | 38.5887 | 1583.52 | 24.845 | 1456.64 | 187.272 | 1474.27 | -143.516 | 1463.18 | -37.4998 | 1456.56 | -163.06 | 1008.35 | 272.002
1518.43 | 440.686 | 1589.77 | 1996.59 | 1575.31 | 895.316 | 1573.4 | 1285.69 | 1587.86 | 15.9781 | 1584.25 | -3.55417 | 1457.37 | 202.095 | 1475 | -154.517 | 1463.91 | -45.9225 | 1457.3 | -195.319 | 1008.86 | 312.063
1519.16 | 376.809 | 1590.49 | 1911.29 | 1576.04 | 825.467 | 1574.12 | 1195.17 | 1588.58 | -3.71818 | 1584.97 | -11.6877 | 1458.11 | 201.536 | 1475.74 | -143.058 | 1464.65 | -20.1279 | 1458.03 | -120.975 | 1009.38 | 316.961
1519.88 | 333.526 | 1591.22 | 1877.53 | 1576.76 | 756.035 | 1574.84 | 1155.67 | 1589.3 | 13.4826 | 1585.69 | 0.284789 | 1458.84 | 169.027 | 1476.47 | -135.288 | 1465.38 | -5.51194 | 1458.77 | -94.7291 | 1009.89 | 292.093
1520.61 | 298.569 | 1591.94 | 1878 | 1577.48 | 717.43 | 1575.57 | 1075.09 | 1590.03 | 26.2953 | 1586.42 | 43.9372 | 1459.58 | 157.684 | 1477.2 | -109.309 | 1466.12 | -41.1228 | 1459.5 | -56.2565 | 1010.41 | 265.949
1521.34 | 272.717 | 1592.66 | 1898.75 | 1578.2 | 674.886 | 1576.29 | 973.041 | 1590.75 | 25.4076 | 1587.14 | 17.3721 | 1460.31 | 82.2512 | 1477.94 | -73.7903 | 1466.85 | -109.558 | 1460.24 | -114.104 | 1010.92 | 226.151
1522.06 | 251.187 | 1593.38 | 1896.26 | 1578.93 | 652.267 | 1577.01 | 907.923 | 1591.47 | -10.4846 | 1587.86 | 48.5053 | 1461.05 | 50.3537 | 1478.67 | -36.553 | 1467.58 | -223.017 | 1460.97 | -76.9453 | 1011.44 | 227.444
1522.79 | 236.573 | 1594.1 | 1895.62 | 1579.65 | 618.382 | 1577.74 | 882.595 | 1592.19 | -22.6608 | 1588.58 | -0.774626 | 1461.78 | 60.6469 | 1479.4 | -0.607158 | 1468.32 | -185.517 | 1461.71 | -131.459 | 1011.95 | 236.063
1523.51 | 224.483 | 1594.83 | 1903.57 | 1580.38 | 592.349 | 1578.46 | 836.624 | 1592.91 | -15.9614 | 1589.3 | -6.41345 | 1462.52 | 117.46 | 1480.14 | 17.3297 | 1469.05 | -170.808 | 1462.44 | -60.3993 | 1012.46 | 268.716
1524.24 | 213.944 | 1595.55 | 1883.3 | 1581.1 | 527.397 | 1579.18 | 819.227 | 1593.64 | -57.1126 | 1590.03 | 0 | 1463.25 | 150.887 | 1480.87 | 11.8499 | 1469.79 | -39.6983 | 1463.18 | -45.5457 | 1012.98 | 277.477
1524.96 | 215.194 | 1596.27 | 1846.95 | 1581.82 | 449.84 | 1579.91 | 801.193 | 1594.36 | -2.02658 | 1590.75 | -59.6804 | 1463.99 | 140.905 | 1481.6 | -19.5371 | 1470.52 | 3.46819 | 1463.91 | -90.4094 | 1013.49 | 249.837
1525.68 | 212.842 | 1596.99 | 1814.98 | 1582.54 | 418.93 | 1580.63 | 732.09 | 1595.08 | 51.0496 | 1591.47 | -1.46951 | 1464.72 | 118.462 | 1482.34 | -43.417 | 1471.25 | 75.8666 | 1464.65 | -35.0877 | 1014.01 | 236.318
1526.41 | 206.704 | 1597.71 | 1780.91 | 1583.27 | 417.384 | 1581.36 | 647.555 | 1595.8 | -20.517 | 1592.19 | -13.4762 | 1465.46 | 68.3564 | 1483.07 | -55.8071 | 1471.99 | 93.3004 | 1465.38 | 27.3325 | 1014.52 | 229.236
1527.14 | 197.53 | 1598.43 | 1795.38 | 1583.99 | 425.066 | 1582.08 | 566.552 | 1596.52 | 1.97633 | 1592.91 | 1.82265 | 1466.19 | 27.0989 | 1483.8 | -30.3322 | 1472.72 | 114.14 | 1466.12 | -84.7004 | 1015.03 | 224.059
1527.86 | 197.584 | 1599.15 | 1848.15 | 1584.71 | 433.089 | 1582.8 | 501.342 | 1597.25 | 92.7871 | 1593.64 | 4.49967 | 1466.93 | -2.05127 | 1484.54 | -36.0745 | 1473.45 | 116.773 | 1466.85 | -68.5081 | 1015.55 | 218.564
1528.58 | 197.485 | 1599.88 | 1911.55 | 1585.44 | 399.806 | 1583.52 | 451.324 | 1597.97 | 60.4791 | 1594.36 | 9.47778 | 1467.66 | 14.4116 | 1485.27 | -23.8747 | 1474.19 | 110.951 | 1467.58 | -112.538 | 1016.06 | 211.985
1529.31 | 196.969 | 1600.6 | 1951.79 | 1586.16 | 319.827 | 1584.25 | 427.555 | 1598.69 | 36.3611 | 1595.08 | 30.9736 | 1468.4 | 1.6716 | 1486 | -41.2199 | 1474.92 | 95.9944 | 1468.32 | -6.76997 | 1016.58 | 219.759
1530.03 | 193.135 | 1601.32 | 1965.71 | 1586.88 | 252.666 | 1584.97 | 420.024 | 1599.41 | 32.8439 | 1595.8 | 12.9522 | 1469.13 | -0.0263659 | 1486.73 | -49.3496 | 1475.65 | 72.3674 | 1469.05 | 37.2096 | 1017.09 | 215.047
1530.76 | 184.677 | 1602.04 | 1894.89 | 1587.6 | 202.865 | 1585.69 | 370.314 | 1600.13 | 35.9927 | 1596.52 | 8.35001 | 1469.86 | 19.2841 | 1487.47 | -0.776957 | 1476.39 | 118.135 | 1469.79 | -21.3204 | 1017.6 | 205.513
1531.48 | 174.773 | 1602.76 | 1865.73 | 1588.33 | 164.205 | 1586.42 | 313.125 | 1600.85 | 34.2676 | 1597.25 | 30.8028 | 1470.6 | 55.8589 | 1488.2 | 44.1682 | 1477.12 | 170.622 | 1470.52 | -145.883 | 1018.12 | 203.129
1532.21 | 185.721 | 1603.48 | 1875.67 | 1589.05 | 94.2607 | 1587.14 | 334.184 | 1601.57 | 39.0744 | 1597.97 | 6.58432 | 1471.33 | 50.0637 | 1488.93 | 44.8731 | 1477.85 | 205.676 | 1471.25 | -97.6846 | 1018.63 | 186.187
1532.93 | 198.704 | 1604.2 | 1842.99 | 1589.77 | 35.2528 | 1587.86 | 302.446 | 1602.29 | 66.0731 | 1598.69 | 22.1338 | 1472.07 | -1.00718 | 1489.66 | 15.215 | 1478.59 | 185.269 | 1471.99 | -87.1255 | 1019.14 | 150.43
1533.65 | 214.164 | 1604.92 | 1799.79 | 1590.49 | 10.3214 | 1588.58 | 287.053 | 1603.02 | -7.13489 | 1599.41 | 4.47688 | 1472.8 | 4.56131 | 1490.4 | -3.5349 | 1479.32 | 143.713 | 1472.72 | 31.349 | 1019.66 | 101.51
1534.38 | 239.714 | 1605.64 | 1759.47 | 1591.22 | -6.03963 | 1589.3 | 245.45 | 1603.74 | -32.6597 | 1600.13 | -30.8711 | 1473.54 | 4.65623 | 1491.13 | 17.3194 | 1480.05 | 155.077 | 1473.45 | -88.5401 | 1020.17 | 91.3032
1535.1 | 270.668 | 1606.37 | 1758.31 | 1591.94 | 5.16412 | 1590.03 | 220.223 | 1604.46 | 9.04423 | 1600.85 | 26.2234 | 1474.27 | -18.4245 | 1491.86 | 29.8382 | 1480.79 | 157.028 | 1474.19 | -58.9846 | 1020.68 | 99.701
1535.83 | 320.803 | 1607.08 | 1804.61 | 1592.66 | 0.0136798 | 1590.75 | 200.577 | 1605.18 | 32.2243 | 1601.57 | 67.9051 | 1475 | -14.9179 | 1492.59 | 2.71163 | 1481.52 | 148.729 | 1474.92 | -11.9232 | 1021.2 | 134.987
1536.55 | 379.836 | 1607.81 | 1855.66 | 1593.38 | 32.086 | 1591.47 | 187.249 | 1605.9 | -53.7964 | 1602.29 | 58.6779 | 1475.74 | -3.53831 | 1493.32 | -31.7575 | 1482.25 | 84.3203 | 1475.65 | -153.032 | 1021.71 | 158.04
1537.27 | 422.362 | 1608.53 | 1891.36 | 1594.1 | 86.7436 | 1592.19 | 120.986 | 1606.62 | -0.619697 | 1603.02 | 21.1086 | 1476.47 | 13.937 | 1494.06 | -65.3879 | 1482.98 | 30.6563 | 1476.39 | -142.776 | 1022.22 | 163.883
1538 | 448.094 | 1609.25 | 1927.64 | 1594.83 | 115.423 | 1592.91 | 50.2324 | 1607.34 | -5.54378 | 1603.74 | 9.3069 | 1477.2 | 18.7251 | 1494.79 | -32.4161 | 1483.72 | -2.725 | 1477.12 | -99.5792 | 1022.74 | 162.008
1538.72 | 451.828 | 1609.97 | 1950.09 | 1595.55 | 101.08 | 1593.64 | 12.9823 | 1608.06 | -8.47478 | 1604.46 | 25.0956 | 1477.94 | 15.9672 | 1495.52 | -29.4163 | 1484.45 | -10.6523 | 1477.85 | -6.21423 | 1023.25 | 91.1413
1539.44 | 431.152 | 1610.69 | 1935.47 | 1596.27 | 71.2649 | 1594.36 | -16.9745 | 1608.78 | -107.09 | 1605.18 | 6.11727 | 1478.67 | 37.5082 | 1496.25 | -18.0141 | 1485.18 | -11.2097 | 1478.59 | 99.2003 | 1023.76 | 67.7978
1540.17 | 412.643 | 1611.41 | 1908.12 | 1596.99 | -1.85361 | 1595.08 | 0.529732 | 1609.5 | -54.6841 | 1605.9 | 72.849 | 1479.4 | 68.1191 | 1496.98 | 8.08858 | 1485.91 | 14.554 | 1479.32 | 135.879 | 1024.28 | 51.8062
1540.89 | 412.673 | 1612.13 | 1850.1 | 1597.71 | -46.0189 | 1595.8 | -29.6804 | 1610.22 | 104.913 | 1606.62 | 9.15881 | 1480.14 | 72.6487 | 1497.71 | 25.0067 | 1486.65 | 87.7885 | 1480.05 | 60.5761 | 1024.79 | 30.3532
1541.61 | 431.489 | 1612.85 | 1873.32 | 1598.43 | -28.8712 | 1596.52 | -33.4422 | 1610.94 | 149.498 | 1607.34 | 2.9732 | 1480.87 | 65.087 | 1498.45 | 28.238 | 1487.38 | 99.5865 | 1480.79 | 17.6828 | 1025.3 | 25.9431
1542.33 | 478.671 | 1613.57 | 1843.12 | 1599.15 | -15.6839 | 1597.25 | -58.355 | 1611.66 | 78.6011 | 1608.06 | 15.6406 | 1481.6 | 39.0585 | 1499.18 | 18.9608 | 1488.11 | 55.0265 | 1481.52 | 36.5781 | 1025.82 | 41.8807
1543.06 | 550.945 | 1614.29 | 1864.13 | 1599.88 | -34.2132 | 1597.97 | -19.8227 | 1612.38 | 11.925 | 1608.78 | -27.6701 | 1482.34 | 24.7418 | 1499.91 | -9.47784 | 1488.84 | -13.1605 | 1482.25 | 26.221 | 1026.33 | 36.8734
1543.78 | 620.047 | 1615.01 | 1889.29 | 1600.6 | -44.1174 | 1598.69 | 0.330123 | 1613.1 | -124.241 | 1609.5 | -77.8499 | 1483.07 | -6.50184 | 1500.64 | -22.6758 | 1489.57 | -73.7299 | 1482.98 | -22.3813 | 1026.84 | 54.3554
1544.51 | 661.109 | 1615.73 | 1887.02 | 1601.32 | -74.0077 | 1599.41 | 0.744696 | 1613.82 | -132.163 | 1610.22 | -72.1997 | 1483.8 | -26.9354 | 1501.37 | -46.1543 | 1490.3 | -155.325 | 1483.72 | -89.298 | 1027.35 | 51.6071
1545.23 | 657.434 | 1616.45 | 1885.61 | 1602.04 | -78.4126 | 1600.13 | -62.5621 | 1614.54 | -96.6393 | 1610.94 | 4.16931 | 1484.54 | -12.2602 | 1502.1 | -68.1509 | 1491.04 | -56.1413 | 1484.45 | -135.324 | 1027.87 | 78.6852
1545.95 | 602.745 | 1617.17 | 1908.01 | 1602.76 | -77.4072 | 1600.85 | 23.1393 | 1615.26 | -43.2448 | 1611.66 | 1.78847 | 1485.27 | 0.580051 | 1502.83 | -67.0241 | 1491.77 | -33.5671 | 1485.18 | -79.9514 | 1028.38 | 90.263
1546.67 | 513.952 | 1617.88 | 1912.28 | 1603.48 | -43.3034 | 1601.57 | 50.1633 | 1615.98 | -20.45 | 1612.38 | -19.6163 | 1486 | 36.7383 | 1503.56 | -42.3261 | 1492.5 | 6.10029 | 1485.91 | -11.5443 | 1028.89 | 83.4042
1547.4 | 418.057 | 1618.6 | 1920.74 | 1604.2 | -49.4388 | 1602.29 | 29.1276 | 1616.7 | 77.7301 | 1613.1 | -28.0005 | 1486.73 | 35.2935 | 1504.3 | -38.0246 | 1493.23 | 33.3813 | 1486.65 | -11.9232 | 1029.41 | 79.6659
1548.12 | 336.056 | 1619.32 | 1906.91 | 1604.92 | -10.2804 | 1603.02 | 77.1643 | 1617.42 | 85.7694 | 1613.82 | -11.3574 | 1487.47 | 4.8777 | 1505.03 | -34.325 | 1493.96 | 26.5378 | 1487.38 | 21.7751 | 1029.92 | 75.9685
1548.84 | 269.504 | 1620.04 | 1916.68 | 1605.64 | -0.321475 | 1603.74 | 76.1125 | 1618.14 | 109.05 | 1614.54 | 30.3585 | 1488.2 | -31.6286 | 1505.76 | -8.14518 | 1494.69 | 32.5143 | 1488.11 | 22.2045 | 1030.43 | 87.3342
1549.56 | 228.524 | 1620.76 | 1935.89 | 1606.37 | 22.2023 | 1604.46 | 49.672 | 1618.86 | 30.9179 | 1615.26 | 41.7615 | 1488.93 | -58.7064 | 1506.49 | -25.3257 | 1495.43 | 40.1628 | 1488.84 | -12.0748 | 1030.94 | 108.324
1550.29 | 208.066 | 1621.48 | 1933.61 | 1607.08 | 47.7357 | 1605.18 | -5.91918 | 1619.58 | -79.9744 | 1615.98 | 31.5318 | 1489.66 | -69.5797 | 1507.22 | -34.8138 | 1496.16 | 48.7404 | 1489.57 | -163.49 | 1031.45 | 117.952
1551.01 | 194.184 | 1622.2 | 1938.82 | 1607.81 | 63.2007 | 1605.9 | -9.51982 | 1620.3 | -93.323 | 1616.7 | 43.1626 | 1490.4 | -71.1511 | 1507.95 | -23.6277 | 1496.89 | 72.5842 | 1490.3 | -223.359 | 1031.97 | 105.881
1551.73 | 184.212 | 1622.92 | 1956.9 | 1608.53 | 37.4074 | 1606.62 | -0.5067 | 1621.02 | -50.1285 | 1617.42 | 60.0335 | 1491.13 | -82.5992 | 1508.68 | 3.65324 | 1497.62 | 5.07842 | 1491.04 | -297.879 | 1032.48 | 87.684
1552.45 | 188.222 | 1623.64 | 1936.45 | 1609.25 | 28.7002 | 1607.34 | 16.867 | 1621.74 | -23.247 | 1618.14 | 81.9737 | 1491.86 | -48.9563 | 1509.41 | -25.8917 | 1498.35 | -11.8909 | 1491.77 | -205.145 | 1032.99 | 54.2438
1553.17 | 188.757 | 1624.36 | 1890.02 | 1609.97 | 0.444594 | 1608.06 | 76.5732 | 1622.46 | 42.1897 | 1618.86 | 52.0139 | 1492.59 | -2.81061 | 1510.14 | 24.9913 | 1499.08 | 39.1719 | 1492.5 | -104.429 | 1033.51 | 29.9624
1553.9 | 191.378 | 1625.08 | 1877.05 | 1610.69 | -51.3677 | 1608.78 | 115.205 | 1623.17 | -19.9141 | 1619.58 | 4.92115 | 1493.32 | 59.4658 | 1510.87 | 5.10939 | 1499.81 | 103.055 | 1493.23 | 3.00607 | 1034.02 | -7.9437
1554.62 | 186.915 | 1625.79 | 1854 | 1611.41 | -70.7588 | 1609.5 | 136.08 | 1623.89 | -21.2707 | 1620.3 | -2.51753 | 1494.06 | 67.8976 | 1511.6 | -30.3373 | 1500.54 | 127.735 | 1493.96 | -41.4029 | 1034.53 | 11.9183
1555.34 | 190.953 | 1626.51 | 1844.97 | 1612.13 | -36.2515 | 1610.22 | 90.9604 | 1624.61 | -21.1032 | 1621.02 | -19.5479 | 1494.79 | 18.5669 | 1512.33 | -45.1252 | 1501.28 | 77.3839 | 1494.69 | 2.14719 | 1035.04 | 14.5458
1556.06 | 190.391 | 1627.23 | 1832.96 | 1612.85 | -11.1696 | 1610.94 | 125.539 | 1625.33 | -16.4638 | 1621.74 | -12.7927 | 1495.52 | -22.7116 | 1513.06 | -77.3715 | 1502.01 | 140.709 | 1495.43 | 153.259 | 1035.55 | 22.1694
1556.78 | 184.28 | 1627.95 | 1825.8 | 1613.57 | -3.28999 | 1611.66 | 84.8493 | 1626.05 | -103.389 | 1622.46 | -6.52736 | 1496.25 | -62.3185 | 1513.79 | -57.608 | 1502.74 | 149.318 | 1496.16 | 77.9305 | 1036.07 | 49.817
1557.5 | 170.521 | 1628.67 | 1819.96 | 1614.29 | 3.0506 | 1612.38 | 41.8872 | 1626.77 | -139.733 | 1623.17 | -51.262 | 1496.98 | -62.4135 | 1514.52 | -68.506 | 1503.47 | 200.071 | 1496.89 | -38.4979 | 1036.58 | 74.7478
1558.23 | 169.418 | 1629.39 | 1802.16 | 1615.01 | 21.4089 | 1613.1 | 28.0067 | 1627.49 | -65.2859 | 1623.89 | -45.0764 | 1497.71 | -39.048 | 1515.25 | -43.7 | 1504.2 | 208.525 | 1497.62 | -283.808 | 1037.09 | 89.9765
1558.95 | 172.884 | 1630.11 | 1807.89 | 1615.73 | -10.4035 | 1613.82 | 9.89601 | 1628.21 | -92.3851 | 1624.61 | 8.00827 | 1498.45 | -34.5341 | 1515.98 | -36.0487 | 1504.93 | 173.007 | 1498.35 | -1.89458 | 1037.6 | 92.2578
1559.67 | 185.844 | 1630.82 | 1817.36 | 1616.45 | 17.5101 | 1614.54 | 40.774 | 1628.92 | -18.6914 | 1625.33 | 20.5732 | 1499.18 | -48.1917 | 1516.71 | -34.0626 | 1505.66 | 169.508 | 1499.08 | 63.1022 | 1038.11 | 94.0926
1560.39 | 198.974 | 1631.54 | 1837.62 | 1617.17 | -29.138 | 1615.26 | 58.3857 | 1629.64 | -35.306 | 1626.05 | 40.1211 | 1499.91 | 2.43094 | 1517.44 | -40.7516 | 1506.39 | 166.628 | 1499.81 | 47.6677 | 1038.63 | 110.566
1561.11 | 207.494 | 1632.26 | 1842.23 | 1617.88 | -52.5988 | 1615.98 | 44.0522 | 1630.36 | 64.9677 | 1626.77 | 34.9493 | 1500.64 | 58.3004 | 1518.17 | -65.8304 | 1507.12 | 89.12 | 1500.54 | 4.37017 | 1039.14 | 128.117
1561.83 | 211.764 | 1632.98 | 1790.75 | 1618.6 | -93.3441 | 1616.7 | 42.0561 | 1631.08 | 39.1749 | 1627.49 | 32.614 | 1501.37 | 70.5975 | 1518.9 | -66.0773 | 1507.85 | 42.6091 | 1501.28 | 108.926 | 1039.65 | 116.325
1562.55 | 220.121 | 1633.7 | 1785.26 | 1619.32 | -85.6356 | 1617.42 | -23.0702 | 1631.8 | -109.954 | 1628.21 | 6.70963 | 1502.1 | 57.0348 | 1519.63 | -74.382 | 1508.58 | -16.412 | 1502.01 | 169.3 | 1040.16 | 134.213
1563.28 | 229.967 | 1634.41 | 1779.52 | 1620.04 | -108.33 | 1618.14 | -46.6779 | 1632.52 | -9.79792 | 1628.92 | -27.6929 | 1502.83 | 0.326938 | 1520.36 | -22.6192 | 1509.31 | 1.70313 | 1502.74 | 87.1002 | 1040.67 | 130.945
1563.99 | 243.515 | 1635.13 | 1795.74 | 1620.76 | -93.9255 | 1618.86 | -113.624 | 1633.23 | -110.859 | 1629.64 | -5.35403 | 1503.56 | -58.8382 | 1521.08 | 4.49709 | 1510.04 | -14.8637 | 1503.47 | -44.409 | 1041.18 | 139.423
1564.72 | 262.293 | 1635.85 | 1772.53 | 1621.48 | -63.9873 | 1619.58 | -72.0589 | 1633.95 | -53.2605 | 1630.36 | 16.8595 | 1504.3 | -37.3289 | 1521.81 | -2.27427 | 1510.77 | -24.8966 | 1504.2 | -191.909 | 1041.7 | 131.947
1565.44 | 282.071 | 1636.57 | 1817.82 | 1622.2 | -40.7316 | 1620.3 | -73.5867 | 1634.67 | 13.0974 | 1631.08 | 4.57941 | 1505.03 | 10.0718 | 1522.54 | -28.6342 | 1511.5 | -26.0114 | 1504.93 | -146.54 | 1042.21 | 111.189
1566.16 | 297.16 | 1637.29 | 1830.93 | 1622.92 | -15.2051 | 1621.02 | -60.8194 | 1635.39 | 126.636 | 1631.8 | 12.3598 | 1505.76 | 26.8405 | 1523.27 | -44.868 | 1512.23 | -1.91989 | 1505.66 | -22.3055 | 1042.72 | 98.7594
1566.88 | 314.952 | 1638 | 1851.9 | 1623.64 | 1.20382 | 1621.74 | 0.0998046 | 1636.11 | 126.133 | 1632.52 | 7.35895 | 1506.49 | 27.0831 | 1524 | -7.85189 | 1512.96 | -2.9108 | 1506.39 | 0.959921 | 1043.23 | 69.5748
1567.6 | 338.377 | 1638.72 | 1843.62 | 1624.36 | -4.1655 | 1622.46 | 7.18593 | 1636.82 | 60.7471 | 1633.23 | 62.2093 | 1507.22 | 50.4064 | 1524.73 | 27.0751 | 1513.69 | 18.5176 | 1507.12 | 91.5462 | 1043.74 | 45.7419
1568.32 | 362.473 | 1639.44 | 1866.44 | 1625.08 | -16.4842 | 1623.17 | 2.51047 | 1637.54 | 26.2115 | 1633.95 | 35.1657 | 1507.95 | 60.2462 | 1525.46 | 19.3004 | 1514.42 | -11.0858 | 1507.85 | 43.7017 | 1044.25 | 43.6299
1569.04 | 384.912 | 1640.15 | 1885.8 | 1625.79 | -23.8713 | 1623.89 | -1.85022 | 1638.26 | -9.4127 | 1634.67 | 0.979674 | 1508.68 | 63.7581 | 1526.19 | 34.4485 | 1515.15 | -23.2864 | 1508.58 | -20.0826 | 1044.76 | 67.9764
1569.76 | 398.395 | 1640.87 | 1903.14 | 1626.51 | -10.1504 | 1624.61 | -46.4706 | 1638.98 | -27.0489 | 1635.39 | -43.6752 | 1509.41 | 28.9762 | 1526.92 | 25.2074 | 1515.88 | -6.34802 | 1509.31 | -106.45 | 1045.27 | 106.699
1570.48 | 404.231 | 1641.59 | 1863.69 | 1627.23 | 15.2803 | 1625.33 | -40.728 | 1639.69 | 26.714 | 1636.11 | -72.006 | 1510.14 | 17.3172 | 1527.64 | -2.93803 | 1516.6 | 28.21 | 1510.04 | -181.905 | 1045.79 | 122.045
1571.2 | 406.122 | 1642.31 | 1868.4 | 1627.95 | 3.56359 | 1626.05 | -56.3589 | 1640.41 | 0.82068 | 1636.82 | 0 | 1510.87 | -8.21036 | 1528.37 | -29.5141 | 1517.33 | 57.3799 | 1510.77 | -197.618 | 1046.3 | 125.903
1571.92 | 401.59 | 1643.02 | 1873.29 | 1628.67 | 6.8057 | 1626.77 | -81.8244 | 1641.13 | -39.8114 | 1637.54 | 52.4012 | 1511.6 | -21.599 | 1529.1 | -59.2288 | 1518.06 | 58.9282 | 1511.5 | -222.575 | 1046.81 | 139.455
1572.64 | 395.501 | 1643.74 | 1872.89 | 1629.39 | 0.0341995 | 1627.49 | -117.393 | 1641.84 | 1.35663 | 1638.26 | 85.1861 | 1512.33 | -11.2424 | 1529.83 | -77.4436 | 1518.79 | -5.35711 | 1512.23 | -115.822 | 1047.32 | 149.15
1573.36 | 387.013 | 1644.46 | 1834.72 | 1630.11 | -18.0026 | 1628.21 | -165.338 | 1642.56 | 26.9987 | 1638.98 | 97.6598 | 1513.06 | -4.20273 | 1530.56 | -14.2271 | 1519.52 | -26.5069 | 1512.96 | 5.07748 | 1047.83 | 159.577
1574.08 | 372.617 | 1645.17 | 1814.26 | 1630.82 | -60.6357 | 1628.92 | -187.779 | 1643.28 | -3.03149 | 1639.69 | 104.335 | 1513.79 | 2.104 | 1531.29 | 23.0154 | 1520.25 | 12.1387 | 1513.69 | 37.1085 | 1048.34 | 151.989
1574.8 | 359.712 | 1645.89 | 1804.97 | 1631.54 | -97.8927 | 1629.64 | -194.872 | 1643.99 | 24.8046 | 1640.41 | 76.2437 | 1514.52 | -26.3976 | 1532.01 | 39.9078 | 1520.98 | 72.7081 | 1514.42 | 84.8267 | 1048.85 | 166.336
1575.52 | 344.978 | 1646.61 | 1805.58 | 1632.26 | -123.063 | 1630.36 | -126.829 | 1644.71 | -17.251 | 1641.13 | 51.7177 | 1515.25 | 3.36957 | 1532.74 | 37.5306 | 1521.71 | 46.2012 | 1515.15 | 223.359 | 1049.36 | 175.206
1576.24 | 338.635 | 1647.32 | 1807.91 | 1632.98 | -131.148 | 1631.08 | -89.3098 | 1645.43 | 21.0362 | 1641.84 | 55.9895 | 1515.98 | 32.2456 | 1533.47 | -18.1324 | 1522.44 | 75.6188 | 1515.88 | 256.4 | 1049.87 | 205.433
1576.96 | 330.108 | 1648.04 | 1854.73 | 1633.7 | -156.996 | 1631.8 | -30.118 | 1646.15 | -50.4969 | 1642.56 | 32.3976 | 1516.71 | 43.4564 | 1534.2 | -31.3355 | 1523.16 | 27.9932 | 1516.6 | 184.128 | 1050.38 | 222.295
1577.68 | 317.335 | 1648.76 | 1910.65 | 1634.41 | -151.538 | 1632.52 | -9.5275 | 1646.86 | -0.619697 | 1643.28 | 6.08309 | 1517.44 | 39.5226 | 1534.93 | -52.8485 | 1523.89 | 85.0325 | 1517.33 | 27.6862 | 1050.89 | 200.256
1578.4 | 304.088 | 1649.47 | 1898.95 | 1635.13 | -146.394 | 1633.23 | 21.9724 | 1647.58 | -56.1245 | 1643.99 | 30.4269 | 1518.17 | 20.3967 | 1535.65 | -43.3192 | 1524.62 | 80.2328 | 1518.06 | -100.716 | 1051.4 | 148.281
1579.12 | 291.289 | 1650.19 | 1972.93 | 1635.85 | -152.585 | 1633.95 | 36.206 | 1648.29 | -112.567 | 1644.71 | 46.8079 | 1518.9 | -6.23818 | 1536.38 | -23.3499 | 1525.35 | 117.64 | 1518.79 | -135.829 | 1051.92 | 182.798
1579.84 | 281.34 | 1650.91 | 2011.39 | 1636.57 | -114.801 | 1634.67 | 30.6323 | 1649.01 | -49.4753 | 1645.43 | 109.461 | 1519.63 | 0.210928 | 1537.11 | 4.82639 | 1526.08 | 152.724 | 1519.52 | -142.725 | 1052.43 | 210.448
1580.56 | 266.216 | 1651.62 | 2018.47 | 1637.29 | -76.2991 | 1635.39 | -0.276382 | 1649.73 | 1.69161 | 1646.15 | 80.6067 | 1520.36 | -22.0261 | 1537.84 | 68.4957 | 1526.81 | 149.256 | 1520.25 | -132.343 | 1052.94 | 218.341
1581.28 | 249.424 | 1652.34 | 1974 | 1638 | -37.2159 | 1636.11 | -54.5931 | 1650.44 | 8.29054 | 1646.86 | 17.0987 | 1521.08 | -40.5561 | 1538.56 | 83.4534 | 1527.53 | 91.2876 | 1520.98 | 29.707 | 1053.45 | 229.591
1582 | 227.971 | 1653.05 | 1917.7 | 1638.72 | -8.99447 | 1636.82 | -75.1375 | 1651.16 | 23.5652 | 1647.58 | -24.4918 | 1521.81 | -48.7348 | 1539.29 | 50.9241 | 1528.26 | 33.5671 | 1521.71 | 96.2195 | 1053.96 | 272.177
1582.71 | 204.293 | 1653.77 | 1889.79 | 1639.44 | -30.3623 | 1637.54 | -68.1128 | 1651.88 | 57.1629 | 1648.29 | -0.0227831 | 1522.54 | -29.8621 | 1540.02 | 1.32237 | 1528.99 | 38.5526 | 1522.44 | 80.785 | 1054.47 | 275.497
1583.43 | 190.062 | 1654.48 | 1863.97 | 1640.15 | -49.8902 | 1638.26 | -28.951 | 1652.59 | 73.5765 | 1649.01 | 0 | 1523.27 | -0.0421855 | 1540.74 | -64.6572 | 1529.72 | 22.5432 | 1523.16 | 3.58708 | 1054.98 | 269.003
1584.15 | 178.78 | 1655.2 | 1896.35 | 1640.87 | -77.7218 | 1638.98 | 35.446 | 1653.31 | -7.46986 | 1649.73 | -9.40943 | 1524 | 12.8297 | 1541.47 | -44.3431 | 1530.45 | -1.08381 | 1523.89 | -150.556 | 1055.49 | 261.024
1584.87 | 162.793 | 1655.92 | 1949.16 | 1641.59 | -68.9872 | 1639.69 | 66.324 | 1654.03 | -49.1403 | 1650.44 | -10.8903 | 1524.73 | 29.5246 | 1542.2 | -23.427 | 1531.17 | -72.1507 | 1524.62 | -182.713 | 1056 | 265.888
1585.59 | 148.211 | 1656.63 | 1964.83 | 1642.31 | -71.7232 | 1640.41 | 51.5836 | 1654.74 | -180.566 | 1651.16 | 36.4302 | 1525.46 | 40.3715 | 1542.93 | 28.8709 | 1531.9 | -126.96 | 1525.35 | -346.178 | 1056.51 | 270.97
1586.31 | 140.841 | 1657.35 | 1945.05 | 1643.02 | -58.7821 | 1641.13 | 23.4311 | 1655.46 | -223.627 | 1651.88 | 67.2672 | 1526.19 | 43.952 | 1543.65 | 51.0064 | 1532.63 | -126.991 | 1526.08 | -197.289 | 1057.02 | 266.385
1587.03 | 131.908 | 1658.06 | 1911.56 | 1643.74 | -34.4252 | 1641.84 | -7.63121 | 1656.17 | -221.45 | 1652.59 | 75.6627 | 1526.92 | 13.2568 | 1544.38 | 56.7333 | 1533.36 | -143.558 | 1526.81 | -112.311 | 1057.53 | 279.561
1587.74 | 115.915 | 1658.78 | 1899.18 | 1644.46 | -70.4031 | 1642.56 | -53.6949 | 1656.89 | -115.917 | 1653.31 | 16.757 | 1527.64 | 13.6523 | 1545.11 | 18.2662 | 1534.08 | -74.4421 | 1527.53 | -8.91717 | 1058.04 | 294.778
1588.46 | 99.1962 | 1659.49 | 1875.68 | 1645.17 | -39.8356 | 1643.28 | -72.581 | 1657.6 | -45.2044 | 1654.03 | 27.8979 | 1528.37 | 2.81061 | 1545.83 | 21.0138 | 1534.81 | -61.839 | 1528.26 | 16.3945 | 1058.55 | 309.588
1589.18 | 91.7732 | 1660.21 | 1881.76 | 1645.89 | 3.18055 | 1643.99 | -74.8611 | 1658.32 | -1.33989 | 1654.74 | 12.656 | 1529.1 | -7.74104 | 1546.56 | 19.5526 | 1535.54 | -72.9558 | 1528.99 | 4.92591 | 1059.06 | 312.499
1589.9 | 94.1759 | 1660.92 | 1907.22 | 1646.61 | 3.80982 | 1644.71 | -100.664 | 1659.03 | 8.10631 | 1655.46 | -5.96918 | 1529.83 | -15.9725 | 1547.29 | 8.65458 | 1536.27 | -34.8677 | 1529.72 | -46.8846 | 1059.57 | 296.976
1590.62 | 97.0303 | 1661.64 | 1930.21 | 1647.32 | 5.47192 | 1645.43 | -154.198 | 1659.75 | 4.22064 | 1656.17 | -36.6922 | 1530.56 | -10.7415 | 1548.01 | -22.4597 | 1536.99 | -16.8455 | 1530.45 | 29.505 | 1060.08 | 295.387
1591.34 | 102.883 | 1662.36 | 1946.35 | 1648.04 | 28.3514 | 1646.15 | -158.275 | 1660.47 | -1.57437 | 1656.89 | 1.57203 | 1531.29 | -31.4915 | 1548.74 | -26.8848 | 1537.72 | 28.3958 | 1531.17 | 117.439 | 1060.59 | 283.093
1591.87 | 104.036 | 1663.07 | 1943.62 | 1648.76 | 57.592 | 1646.86 | -88.6649 | 1661.18 | -100.625 | 1657.6 | 26.5309 | 1532.01 | -23.318 | 1549.47 | -27.7132 | 1538.45 | 33.0716 | 1531.9 | 216.589 | 1061.1 | 282.283
1592.6 | 102.866 | 1663.78 | 1940.48 | 1649.47 | 55.711 | 1647.58 | -68.1512 | 1661.9 | -80.8788 | 1658.32 | -9.1702 | 1532.74 | 0.421855 | 1550.19 | 0.535123 | 1539.18 | -1.61023 | 1532.63 | 184.204 | 1061.61 | 259.076
1593.32 | 94.1325 | 1664.5 | 1956.62 | 1650.19 | 42.9683 | 1648.29 | -27.285 | 1662.61 | -16.5643 | 1659.03 | -9.91066 | 1533.47 | 24.6996 | 1550.92 | -22.8559 | 1539.9 | -18.208 | 1533.36 | 163.414 | 1062.12 | 264.174
1594.04 | 67.4302 | 1665.21 | 1967.68 | 1650.91 | 11.3269 | 1649.01 | -7.70799 | 1663.32 | 50.9827 | 1659.75 | -4.26044 | 1534.2 | 27.2729 | 1551.64 | -33.2445 | 1540.63 | -58.3708 | 1534.08 | 73.1056 | 1062.63 | 280.169
1594.77 | 45.1163 | 1665.93 | 1969 | 1651.62 | -9.71266 | 1649.73 | -13.297 | 1664.04 | 9.09447 | 1660.47 | -45.2701 | 1534.93 | 31.2015 | 1552.37 | -31.387 | 1541.36 | -60.941 | 1534.81 | -11.6201 | 1063.14 | 278.506
1595.49 | 22.519 | 1666.64 | 1946.54 | 1652.34 | -5.2804 | 1650.44 | 19.4926 | 1664.76 | -2.88075 | 1661.18 | -57.4476 | 1535.65 | 11.0368 | 1553.1 | -50.3272 | 1542.08 | -98.5027 | 1535.54 | -3.3092 | 1063.65 | 289.393
1596.21 | 20.2064 | 1667.36 | 1899.42 | 1653.05 | 8.92607 | 1651.16 | 16.1376 | 1665.47 | 21.1199 | 1661.9 | -67.5064 | 1536.38 | 41.5211 | 1553.82 | -68.0223 | 1542.81 | -51.8989 | 1536.27 | 4.19334 | 1064.16 | 309.927
1596.94 | 23.0909 | 1668.07 | 1987.66 | 1653.77 | 60.5673 | 1651.88 | -1.25907 | 1666.18 | 24.7209 | 1662.61 | -32.8191 | 1537.11 | 72.9335 | 1554.55 | -38.7604 | 1543.54 | -32.5452 | 1536.99 | 149.116 | 1064.67 | 318.01
1597.66 | 17.7371 | 1668.79 | 2059.76 | 1654.48 | 70.4441 | 1652.59 | 18.4485 | 1666.9 | 7.98907 | 1663.32 | -34.3797 | 1537.84 | 84.8351 | 1555.27 | -2.06845 | 1544.26 | 6.10029 | 1537.72 | 103.04 | 1065.18 | 332.778
1598.38 | 15.6562 | 1669.5 | 2047.23 | 1655.2 | 64.2403 | 1653.31 | -34.3481 | 1667.61 | 16.8323 | 1664.04 | -14.7749 | 1538.56 | 66.0256 | 1556 | 9.09708 | 1544.99 | 86.5189 | 1538.45 | 103.949 | 1065.69 | 362.699
1599.11 | 11.0111 | 1670.22 | 2066.15 | 1655.92 | 55.2869 | 1654.03 | -48.7584 | 1668.33 | -22.3593 | 1664.76 | 1.2189 | 1539.29 | 25.5275 | 1556.73 | 7.11096 | 1545.71 | 142.227 | 1539.18 | 148.611 | 1066.19 | 375.352
1599.83 | 11.1378 | 1670.93 | 2063.3 | 1656.63 | 37.2569 | 1654.74 | -66.301 | 1669.04 | -112.869 | 1665.47 | -11.9156 | 1540.02 | -0.437675 | 1557.45 | -20.2575 | 1546.44 | 186.91 | 1539.9 | 1.51567 | 1066.7 | 380.598
1600.55 | 8.64845 | 1671.64 | 2076.03 | 1657.35 | 13.7345 | 1655.46 | 51.2535 | 1669.76 | -108.531 | 1666.18 | -39.1414 | 1540.74 | -28.6229 | 1558.18 | 9.53959 | 1547.17 | 155.201 | 1540.63 | -34.5824 | 1067.21 | 369.482
1601.28 | 3.44304 | 1672.36 | 2080 | 1658.06 | -19.1038 | 1656.17 | 51.384 | 1670.47 | -5.96249 | 1666.9 | 0.0113916 | 1541.47 | -12.798 | 1558.9 | -0.993064 | 1547.89 | 109.681 | 1541.36 | -109.759 | 1067.72 | 369.463
1602 | -2.64439 | 1673.07 | 2045.37 | 1658.78 | -66.9079 | 1656.89 | 38.3173 | 1671.19 | -3.08174 | 1667.61 | 12.6332 | 1542.2 | 13.5468 | 1559.63 | -20.1288 | 1548.62 | 40.5654 | 1542.08 | -84.3973 | 1068.23 | 344.447
1602.72 | -10.8577 | 1673.79 | 2031.16 | 1659.49 | -104.979 | 1657.6 | 14.0648 | 1671.9 | -45.6399 | 1668.33 | 59.407 | 1542.93 | 42.0959 | 1560.35 | -11.464 | 1549.35 | -71.9649 | 1542.81 | -11.0644 | 1068.74 | 345.206
1603.44 | -7.19287 | 1674.5 | 2030.22 | 1660.21 | -76.1897 | 1658.32 | 13.8652 | 1672.61 | -157.42 | 1669.04 | 47.8332 | 1543.65 | 66.574 | 1561.08 | -8.94787 | 1550.07 | -3.83978 | 1543.54 | -6.56788 | 1069.25 | 361.657
1604.17 | 4.19667 | 1675.21 | 2021.97 | 1660.92 | -54.0352 | 1659.03 | 2.37996 | 1673.33 | -23.18 | 1669.76 | 53.5631 | 1544.38 | 60.0669 | 1561.8 | -21.3843 | 1550.8 | 5.5429 | 1544.26 | -1.11149 | 1069.76 | 395.008
1604.89 | 4.02494 | 1675.93 | 2018.47 | 1661.64 | -52.8656 | 1659.75 | -30.663 | 1674.04 | 82.6877 | 1670.47 | 60.2386 | 1545.11 | 82.6045 | 1562.53 | -9.94608 | 1551.52 | 42.733 | 1544.99 | 29.025 | 1070.27 | 404.734
1605.61 | -3.51807 | 1676.64 | 2002.47 | 1662.36 | -31.0189 | 1660.47 | -19.9456 | 1674.76 | 113.773 | 1671.19 | 29.3219 | 1545.83 | 87.8724 | 1563.25 | 13.3163 | 1552.25 | 78.9322 | 1545.71 | 170.639 | 1070.78 | 435.015
1606.33 | -4.82859 | 1677.36 | 2016.77 | 1663.07 | 15.8686 | 1661.18 | -24.2525 | 1675.47 | -29.6617 | 1671.9 | -2.19857 | 1546.56 | 47.2741 | 1563.98 | -9.46241 | 1552.97 | 18.6105 | 1546.44 | 205.019 | 1071.29 | 468.84
1607.06 | 0.448512 | 1678.07 | 2045.19 | 1663.78 | 54.4593 | 1661.9 | -41.3882 | 1676.18 | -62.9914 | 1672.61 | -0.0569578 | 1547.29 | 1.79288 | 1564.7 | -44.7445 | 1553.7 | -49.3288 | 1547.17 | 255.769 | 1071.79 | 483.816
1607.78 | 4.9403 | 1678.78 | 2058.39 | 1664.5 | 89.4933 | 1662.61 | -72.8727 | 1676.9 | -7.0679 | 1673.33 | -7.63234 | 1548.01 | -28.3434 | 1565.43 | -41.0964 | 1554.42 | -39.7293 | 1547.89 | 158.084 | 1072.3 | 485.755
1608.5 | 1.28718 | 1679.5 | 2057.85 | 1665.21 | 101.545 | 1663.32 | -35.9066 | 1677.61 | 5.51028 | 1674.04 | 0 | 1548.74 | -61.1637 | 1566.15 | -16.6866 | 1555.15 | -4.79972 | 1548.62 | 90.9399 | 1072.81 | 492.24
1609.22 | -3.20461 | 1680.21 | 2035.35 | 1665.93 | 80.6698 | 1664.04 | -45.6952 | 1678.32 | 11.2215 | 1674.76 | -2.49475 | 1549.47 | -59.5396 | 1566.88 | -1.39955 | 1555.87 | -29.8512 | 1549.35 | 66.0578 | 1073.32 | 506.075
1609.94 | 1.97579 | 1680.92 | 2010.89 | 1666.64 | 42.3321 | 1664.76 | -21.7113 | 1679.04 | -13.9013 | 1675.47 | 9.89926 | 1550.19 | -40.3293 | 1567.6 | 22.7273 | 1556.6 | -91.5663 | 1550.07 | 37.8411 | 1073.83 | 519.822
1610.67 | 8.76349 | 1681.64 | 1981.29 | 1667.36 | 14.1654 | 1665.47 | 30.7782 | 1679.75 | -6.23047 | 1676.18 | -17.5886 | 1550.92 | 5.7636 | 1568.33 | 0.401342 | 1557.33 | -103.302 | 1550.8 | 81.6186 | 1074.34 | 514.911
1611.39 | 5.022 | 1682.35 | 1950.4 | 1668.07 | 9.11759 | 1666.18 | 13.3124 | 1680.46 | 6.02949 | 1676.9 | 5.47934 | 1551.64 | 22.5323 | 1569.05 | -52.6015 | 1558.05 | -81.1308 | 1551.52 | 102.484 | 1074.85 | 480.518
1612.11 | 13.8522 | 1683.06 | 1977.03 | 1668.79 | -18.3378 | 1666.9 | 0.598828 | 1681.18 | -40.2636 | 1677.61 | 83.0331 | 1552.37 | 66.7955 | 1569.77 | -56.8568 | 1558.78 | -54.9646 | 1552.25 | 99.7561 | 1075.36 | 453.956
1612.83 | 12.8718 | 1683.77 | 1975.95 | 1669.5 | -25.1845 | 1667.61 | -33.1275 | 1681.89 | 3.28272 | 1678.32 | 46.1244 | 1553.1 | 78.3965 | 1570.5 | -73.4919 | 1559.5 | 1.85796 | 1552.97 | 108.901 | 1075.86 | 451.501
1613.55 | 11.793 | 1684.49 | 1971.37 | 1670.22 | -1.25854 | 1668.33 | 2.24177 | 1682.6 | 50.6477 | 1679.04 | -3.44025 | 1553.82 | 21.04 | 1571.22 | -45.8713 | 1560.22 | 11.829 | 1553.7 | 55.8018 | 1076.37 | 452.711
1614.27 | -8.15492 | 1685.2 | 1935.19 | 1670.93 | 12.5307 | 1669.04 | 55.7447 | 1683.32 | 60.1441 | 1679.75 | -69.3404 | 1554.55 | -19.3526 | 1571.95 | -2.56756 | 1560.95 | -14.585 | 1554.42 | -16.9502 | 1076.88 | 450.063
1615 | -16.5549 | 1685.91 | 1911.41 | 1671.64 | 27.9615 | 1669.76 | 63.0228 | 1684.03 | 34.703 | 1680.46 | -5.36542 | 1555.27 | 7.08717 | 1572.67 | 10.0078 | 1561.67 | -16.9074 | 1555.15 | -151.642 | 1077.39 | 454.698
1615.72 | -25.4235 | 1686.63 | 1894.75 | 1672.36 | 31.1147 | 1670.47 | 66.4468 | 1684.74 | 36.9473 | 1681.18 | 0.0341747 | 1556 | 6.71277 | 1573.4 | 14.1756 | 1562.4 | -18.7034 | 1555.87 | -166.395 | 1077.9 | 479.547
1616.44 | -34.9589 | 1687.34 | 1919.79 | 1673.07 | 3.45415 | 1671.19 | 87.4903 | 1685.46 | 128.478 | 1681.89 | 88.0112 | 1556.73 | 4.35038 | 1574.12 | 13.059 | 1563.12 | -9.25882 | 1556.6 | -70.6048 | 1078.41 | 503.555
1617.16 | -34.9606 | 1688.05 | 1929.51 | 1673.79 | -3.39259 | 1671.9 | 79.5673 | 1686.17 | 33.4636 | 1682.6 | 83.8077 | 1557.45 | 3.4223 | 1574.84 | 24.6053 | 1563.85 | -0.557387 | 1557.33 | -32.9657 | 1078.91 | 522.038
1617.88 | -29.9319 | 1688.76 | 1958.53 | 1674.5 | 9.50746 | 1672.61 | 42.701 | 1686.88 | 142.949 | 1683.32 | 35.9518 | 1558.18 | 2.00909 | 1575.57 | 36.8566 | 1564.57 | 10.9619 | 1558.05 | -24.6801 | 1079.42 | 518.371
1618.6 | -33.5801 | 1689.48 | 1985.27 | 1675.21 | 4.48697 | 1673.33 | 69.1876 | 1687.59 | 68.6189 | 1684.03 | 3.77061 | 1558.9 | -11.8014 | 1576.29 | 33.5944 | 1565.3 | -1.51733 | 1558.78 | -46.7835 | 1079.93 | 502.595
1619.32 | -34.7539 | 1690.19 | 2007.18 | 1675.93 | -1.58002 | 1674.04 | 88.1812 | 1688.31 | 30.0804 | 1684.74 | 2.24414 | 1559.63 | 3.38011 | 1577.01 | -6.14876 | 1566.02 | -47.9663 | 1559.5 | 0.68205 | 1080.44 | 480.249
1620.04 | -29.185 | 1690.9 | 2002.28 | 1676.64 | 4.29546 | 1674.76 | 101.655 | 1689.02 | -12.7289 | 1685.46 | 9.66004 | 1560.35 | 4.80915 | 1577.74 | -36.3986 | 1566.75 | -23.1006 | 1560.22 | 32.3089 | 1080.95 | 454.56
1620.76 | -23.6411 | 1691.61 | 1979.29 | 1677.36 | 27.0176 | 1675.47 | 55.1075 | 1689.73 | -9.29546 | 1686.17 | 8.39558 | 1561.08 | 1.98272 | 1578.46 | -34.0729 | 1567.47 | -0.464489 | 1560.95 | 56.6101 | 1081.45 | 433.046
1621.49 | -23.1992 | 1692.32 | 1962.85 | 1678.07 | 60.2185 | 1676.18 | -9.89601 | 1690.44 | 1.89259 | 1686.88 | 0 | 1561.8 | -11.9965 | 1579.18 | -39.5065 | 1568.19 | -11.6122 | 1561.67 | 182.815 | 1081.96 | 409.766
1622.21 | -19.9229 | 1693.04 | 1946.45 | 1678.78 | 108.542 | 1676.9 | -56.3052 | 1691.15 | -4.28763 | 1687.59 | -24.4463 | 1562.53 | -36.4008 | 1579.91 | -18.3125 | 1568.92 | 1.23864 | 1562.4 | 148.03 | 1082.47 | 407.062
1622.93 | -12.1465 | 1693.75 | 1935.82 | 1679.5 | 137.817 | 1677.61 | -84.143 | 1691.87 | -96.589 | 1688.31 | 0 | 1563.25 | -35.5307 | 1580.63 | -16.0228 | 1569.64 | 26.2591 | 1563.12 | -4.85013 | 1082.98 | 413.878
1623.65 | -10.1107 | 1694.46 | 2027.13 | 1680.21 | 138.009 | 1678.32 | -53.073 | 1692.58 | -39.4094 | 1689.02 | 49.5305 | 1563.98 | -58.4691 | 1581.36 | -0.303579 | 1570.37 | 10.4046 | 1563.85 | -50.5474 | 1083.49 | 413.35
1624.37 | -4.99866 | 1695.17 | 2111.17 | 1680.92 | 129.582 | 1679.04 | -32.0373 | 1693.29 | -58.218 | 1689.73 | 68.4747 | 1564.7 | -43.7253 | 1582.08 | 21.0756 | 1571.09 | -41.9898 | 1564.57 | -163.212 | 1083.99 | 394.422
1625.09 | -17.8354 | 1695.88 | 2167.02 | 1681.64 | 143.617 | 1679.75 | -7.21664 | 1694 | 90.8945 | 1690.44 | 13.9433 | 1565.43 | -49.3465 | 1582.8 | 71.2485 | 1571.81 | -119.126 | 1565.3 | -256.577 | 1084.5 | 376.999
1625.81 | -32.9315 | 1696.59 | 2216.98 | 1682.35 | 98.8571 | 1680.46 | 3.43942 | 1694.72 | 21.8904 | 1691.15 | -9.69422 | 1566.15 | -3.90216 | 1583.52 | 83.829 | 1572.54 | -119.095 | 1566.02 | -188.246 | 1085.01 | 356.456
1626.53 | -45.133 | 1697.31 | 2280.48 | 1683.06 | 48.2008 | 1681.18 | 53.6565 | 1695.43 | 141.542 | 1691.87 | -36.7833 | 1566.88 | -2.49949 | 1584.25 | 88.5473 | 1573.26 | -74.535 | 1566.75 | -118.55 | 1085.52 | 300.1
1627.25 | -64.454 | 1698.02 | 2399.07 | 1683.77 | 8.85083 | 1681.89 | 83.3061 | 1696.14 | 149.196 | 1692.58 | -3.29216 | 1567.6 | 6.93952 | 1584.97 | 64.472 | 1573.98 | -30.5634 | 1567.47 | -70.9837 | 1086.02 | 366.173
1627.97 | -70.8332 | 1698.73 | 2533.41 | 1684.49 | 1.88097 | 1682.6 | 28.8282 | 1696.85 | 77.3114 | 1693.29 | -2.79093 | 1568.33 | 31.7499 | 1585.69 | 65.7943 | 1574.71 | -2.97273 | 1568.19 | 12.6053 | 1086.53 | 361.752
1628.69 | -68.7674 | 1699.44 | 2645.5 | 1685.2 | 5.2462 | 1683.32 | 11.9382 | 1697.56 | 11.1211 | 1694 | 6.98303 | 1569.05 | 43.1031 | 1586.42 | 67.482 | 1575.43 | -30.6563 | 1568.92 | -15.8387 | 1087.04 | 354.37
1629.41 | -61.6796 | 1700.15 | 2740.15 | 1685.91 | 12.1135 | 1684.03 | -13.8575 | 1698.27 | 19.3446 | 1694.72 | 52.4126 | 1569.77 | 36.5696 | 1587.14 | 93.6876 | 1576.15 | -12.8818 | 1569.64 | 0 | 1087.55 | 342.098
1630.13 | -47.7507 | 1700.86 | 2793.8 | 1686.63 | 40.8479 | 1684.74 | -30.2178 | 1698.98 | 261.127 | 1695.43 | 9.60308 | 1570.5 | 30.9694 | 1587.86 | 92.6688 | 1576.88 | 20.004 | 1570.37 | 175.186 | 1088.05 | 307.817
1630.85 | -32.7581 | 1701.57 | 2838.52 | 1687.34 | 105.232 | 1685.46 | -8.49875 | 1699.7 | 634.721 | 1696.14 | -9.27273 | 1571.22 | 13.7894 | 1588.58 | 127.982 | 1577.6 | 14.8017 | 1571.09 | 334.912 | 1088.56 | 305.243
1631.57 | -33.57 | 1702.29 | 2870.01 | 1688.05 | 99.0554 | 1686.17 | 3.65438 | 1700.41 | 812.858 | 1696.85 | -21.7237 | 1571.95 | 9.70267 | 1589.3 | 147.292 | 1578.32 | 17.7125 | 1571.81 | 320.058 | 1089.07 | 296.207
1632.29 | -26.1854 | 1703 | 2864.03 | 1688.76 | 81.771 | 1686.88 | 8.30682 | 1701.12 | 1225.59 | 1697.56 | -51.0456 | 1572.67 | 31.7288 | 1590.03 | 135.479 | 1579.05 | -1.67216 | 1572.54 | 193.55 | 1089.58 | 282.365
1633.01 | -14.4241 | 1703.71 | 2860.31 | 1689.48 | 63.83 | 1687.59 | -15.1933 | 1701.83 | 1264.08 | 1698.27 | -63.1548 | 1573.4 | -1.72433 | 1590.75 | 84.9198 | 1579.77 | -30.0989 | 1573.26 | 76.5664 | 1090.08 | 272.525
1633.73 | -10.9944 | 1704.42 | 2889.98 | 1690.19 | 54.0079 | 1688.31 | -8.99009 | 1702.54 | 1397.08 | 1698.98 | -0.740451 | 1574.12 | -9.09098 | 1591.47 | 33.9803 | 1580.49 | 9.84717 | 1573.98 | -45.6215 | 1090.59 | 269.673
1634.45 | -9.58382 | 1705.13 | 2851.36 | 1690.9 | 87.0035 | 1689.02 | -31.615 | 1703.25 | 1464.03 | 1699.7 | -10.1954 | 1574.84 | -2.54695 | 1592.19 | 10.5327 | 1581.22 | 89.4297 | 1574.71 | 2.07141 | 1091.1 | 268.357
1635.17 | -14.7542 | 1705.84 | 2818.07 | 1691.61 | 138.016 | 1689.73 | -15.4774 | 1703.96 | 1429.37 | 1700.41 | -35.0974 | 1575.57 | -23.2073 | 1592.91 | 19.3313 | 1581.94 | 181.739 | 1575.43 | -95.9669 | 1091.6 | 317.599
1635.89 | -16.8867 | 1706.55 | 2871.91 | 1692.32 | 183.302 | 1690.44 | -16.4063 | 1704.67 | 1344.02 | 1701.12 | -28.7181 | 1576.29 | -62.6086 | 1593.64 | 30.1058 | 1582.66 | 216.947 | 1576.15 | -216.892 | 1092.11 | 305.692
1636.61 | -26.8857 | 1707.26 | 2770.23 | 1693.04 | 213.884 | 1691.15 | 3.80793 | 1705.38 | 1298.65 | 1701.83 | -38.5149 | 1577.01 | -71.5203 | 1594.36 | 20.4581 | 1583.38 | 173.595 | 1576.88 | -302.628 | 1092.62 | 299.976
1637.33 | -31.9677 | 1707.97 | 2572.19 | 1693.75 | 213.651 | 1691.87 | 47.484 | 1706.09 | 1216.15 | 1702.54 | -37.7516 | 1577.74 | -93.5464 | 1595.08 | 47.2297 | 1584.11 | 114.079 | 1577.6 | -244.805 | 1093.13 | 290.233
1638.05 | -30.7556 | 1708.68 | 2384.05 | 1694.46 | 233.487 | 1692.58 | 95.5821 | 1706.81 | 1119.59 | 1703.25 | -0.922716 | 1578.46 | -47.0632 | 1595.8 | 62.1462 | 1584.83 | 22.5742 | 1578.32 | -148.636 | 1093.15 | 290.46
1638.76 | -28.3146 | 1709.39 | 2163.47 | 1695.17 | 256.373 | 1693.29 | 160.816 | 1707.52 | 1019.94 | 1703.96 | -12.0067 | 1579.18 | -1.65051 | 1596.52 | 45.7633 | 1585.55 | -46.356 | 1579.05 | -8.20986 | 1093.66 | 261.779
1639.48 | -26.6873 | 1710.1 | 2042.82 | 1695.88 | 308.288 | 1694 | 229.574 | 1708.23 | 825.202 | 1704.67 | 1.891 | 1579.91 | -4.75642 | 1597.25 | 58.7863 | 1586.27 | -40.937 | 1579.77 | 56.3322 | 1094.17 | 236.662
1640.2 | -11.5863 | 1710.81 | 1984.85 | 1696.59 | 346.154 | 1694.72 | 278.785 | 1708.94 | 737.406 | 1705.38 | 2.68841 | 1580.63 | -17.797 | 1597.97 | 57.7212 | 1587 | 22.5122 | 1580.49 | 40.0894 | 1094.68 | 220.019
1640.92 | 6.91109 | 1711.52 | 1972.15 | 1697.31 | 487.911 | 1695.43 | 373.423 | 1709.65 | 607.638 | 1706.09 | 7.71208 | 1581.36 | -23.3919 | 1598.69 | 36.5067 | 1587.72 | 55.8316 | 1581.22 | -5.93636 | 1095.19 | 200.055
1641.64 | 5.24376 | 1712.23 | 1955.1 | 1698.02 | 597.431 | 1696.14 | 415.571 | 1710.36 | 434.441 | 1706.81 | 16.7684 | 1582.08 | 5.28374 | 1599.41 | 24.3429 | 1588.44 | 173.378 | 1581.94 | 116.302 | 1095.71 | 198.472
1642.36 | -6.61597 | 1712.94 | 1959.52 | 1698.73 | 701.733 | 1696.85 | 476.705 | 1711.07 | 337.668 | 1707.52 | 46.8649 | 1582.8 | 18.145 | 1600.13 | -6.75592 | 1589.16 | 271.85 | 1582.66 | 267.086 | 1096.22 | 202.085
1643.08 | 15.3511 | 1713.65 | 1971.53 | 1699.44 | 802.772 | 1697.56 | 639.525 | 1711.78 | 125.313 | 1708.23 | 93.9006 | 1583.52 | 11.2741 | 1600.85 | -6.65301 | 1589.88 | 267.391 | 1583.38 | 349.083 | 1096.73 | 208.661
1643.8 | -61.1427 | 1714.36 | 1955.67 | 1700.15 | 853.449 | 1698.27 | 823.02 | 1712.49 | -19.1101 | 1708.94 | -0.808801 | 1584.25 | -52.2415 | 1601.57 | 4.82125 | 1590.6 | 267.67 | 1584.11 | 275.7 | 1097.24 | 150.046
1644.52 | -19.5244 | 1715.07 | 1915 | 1700.86 | 875.665 | 1698.98 | 982.477 | 1713.2 | 82.0847 | 1709.65 | 59.1564 | 1584.97 | -58.4164 | 1602.29 | -2.71163 | 1591.33 | 245.56 | 1584.83 | 140.73 | 1097.75 | 301.52
1645.23 | 3.99659 | 1715.78 | 1883.38 | 1701.57 | 927.066 | 1699.7 | 1023.18 | 1713.91 | 145.595 | 1710.36 | 41.4197 | 1585.69 | -64.6915 | 1603.02 | -7.18814 | 1592.05 | 184.155 | 1585.55 | 50.9264 | 1098.26 | 314.512
1645.95 | 1.28551 | 1716.49 | 1864.42 | 1702.29 | 962.778 | 1700.41 | 1046.47 | 1714.62 | 232.319 | 1711.07 | 0.0683493 | 1586.42 | -63.3943 | 1603.74 | -5.65995 | 1592.77 | 146.902 | 1586.27 | -40.2914 | 1098.77 | 317.407
1646.67 | 8.66345 | 1717.2 | 1855.82 | 1703 | 1001.89 | 1701.12 | 1210.68 | 1715.33 | 336.362 | 1711.78 | 38.2415 | 1587.14 | -35.3778 | 1604.46 | -22.7118 | 1593.49 | 110.889 | 1587 | -2.19772 | 1099.28 | 299.066
1647.39 | 4.50179 | 1717.91 | 1900.89 | 1703.71 | 1053.34 | 1701.83 | 1292.43 | 1716.04 | 488.07 | 1712.49 | 42.5816 | 1587.86 | -48.3077 | 1605.18 | -35.9767 | 1594.21 | 46.1393 | 1587.72 | 26.9536 | 1099.8 | 276.573
1648.11 | 1.70068 | 1718.62 | 1901.29 | 1704.42 | 1044.11 | 1702.54 | 1383.38 | 1716.75 | 669.893 | 1713.2 | 16.0165 | 1588.58 | -54.4826 | 1605.9 | -27.6566 | 1594.93 | 56.1103 | 1588.44 | 124.31 | 1100.31 | 250.373
1648.82 | 7.87981 | 1719.33 | 1934.55 | 1705.13 | 1021.22 | 1703.25 | 1421.99 | 1717.46 | 898.109 | 1713.91 | -9.27273 | 1589.3 | -29.224 | 1606.62 | -3.1953 | 1595.66 | 34.9915 | 1589.16 | 27.3578 | 1100.82 | 236.67
1649.54 | 15.2144 | 1720.04 | 2040.53 | 1705.84 | 982.873 | 1703.96 | 1512.1 | 1718.17 | 1199.58 | 1714.62 | -6.91468 | 1590.03 | -8.25254 | 1607.34 | -11.6646 | 1596.38 | 37.283 | 1589.88 | 2.50085 | 1101.33 | 226.084
1650.26 | 24.6865 | 1720.75 | 2145.92 | 1706.55 | 942.737 | 1704.67 | 1536.39 | 1718.88 | 1518.34 | 1715.33 | -35.4505 | 1590.75 | -9.31245 | 1608.06 | -28.166 | 1597.1 | 68.7444 | 1590.6 | -31.5006 | 1101.84 | 220.695
1650.98 | 25.9403 | 1721.46 | 2275.91 | 1707.26 | 865.391 | 1705.38 | 1458.18 | 1719.59 | 1838.07 | 1716.04 | 13.6357 | 1591.47 | -2.03018 | 1608.78 | 11.3611 | 1597.82 | 72.8629 | 1591.33 | -183.118 | 1102.35 | 222.211
1651.7 | 22.1705 | 1722.17 | 2440.47 | 1707.97 | 749.277 | 1706.09 | 1295.57 | 1720.3 | 2178.55 | 1716.75 | 58.9741 | 1592.19 | -53.8709 | 1609.5 | 26.9928 | 1598.54 | 45.3341 | 1592.05 | -346.001 | 1102.86 | 231.218
1652.41 | 21.3102 | 1722.88 | 2617.91 | 1708.68 | 601.932 | 1706.81 | 1084.35 | 1721 | 2534.03 | 1717.46 | 132.621 | 1592.91 | -64.2433 | 1610.22 | 32.344 | 1599.26 | -35.1464 | 1592.77 | -323.367 | 1103.37 | 235.403
1653.13 | 13.2219 | 1723.59 | 2822.66 | 1709.39 | 457.733 | 1707.52 | 882.219 | 1721.71 | 2722.71 | 1718.17 | 130.912 | 1593.64 | -75.8548 | 1610.94 | 23.6689 | 1599.98 | -97.8834 | 1593.49 | -149.798 | 1103.88 | 258.666
1653.85 | 16.76 | 1724.29 | 2986.81 | 1710.1 | 304.916 | 1708.23 | 705.089 | 1722.42 | 2921.65 | 1718.88 | 228.355 | 1594.36 | -81.2388 | 1611.66 | -23.4013 | 1600.7 | -159.351 | 1594.21 | -56.5596 | 1104.39 | 300.975
1654.57 | 13.0285 | 1725 | 3076.26 | 1710.81 | 221.031 | 1708.94 | 576.932 | 1723.13 | 3061.25 | 1719.59 | 304.61 | 1595.08 | -70.0121 | 1612.38 | -62.1102 | 1601.42 | -133.216 | 1594.93 | -2.12193 | 1104.9 | 331.306
1655.28 | -8.17326 | 1725.71 | 3118.18 | 1711.52 | 149.705 | 1709.65 | 421.513 | 1723.84 | 3190.49 | 1720.3 | 377.596 | 1595.8 | -60.0616 | 1613.1 | -71.4337 | 1602.15 | -98.0692 | 1595.66 | 11.898 | 1105.41 | 314.657
1656 | 8.48838 | 1726.42 | 3181.91 | 1712.23 | 73.8914 | 1710.36 | 319.344 | 1724.55 | 3238.69 | 1721 | 446.526 | 1596.52 | -46.9947 | 1613.82 | -41.9042 | 1602.86 | -55.3981 | 1596.38 | 5.25431 | 1105.92 | 251.521
1656.72 | 23.9362 | 1727.13 | 3173.27 | 1712.94 | -7.68805 | 1711.07 | 223.677 | 1725.26 | 3265.67 | 1721.71 | 518.772 | 1597.25 | -69.1315 | 1614.54 | -43.7051 | 1603.59 | 8.7324 | 1597.1 | -54.3366 | 1106.43 | 259.029
1657.44 | 20.4882 | 1727.84 | 3156.68 | 1713.65 | 7.1819 | 1711.78 | 134.567 | 1725.97 | 3275.55 | 1722.42 | 565.055 | 1597.97 | -66.4844 | 1615.26 | -22.1716 | 1604.31 | 23.8128 | 1597.82 | 34.5824 | 1106.94 | 271.202
1658.15 | 24.985 | 1728.55 | 3119.12 | 1714.36 | -1.6621 | 1712.49 | 56.7428 | 1726.68 | 3226.16 | 1723.13 | 612.706 | 1598.69 | -22.4532 | 1615.98 | -23.1183 | 1605.03 | -21.7381 | 1598.54 | 46.4804 | 1107.45 | 271.148
1658.87 | 18.9576 | 1729.25 | 3102.91 | 1715.07 | -3.54307 | 1713.2 | 3.18607 | 1727.38 | 3166.2 | 1723.84 | 652.383 | 1599.41 | -63.1517 | 1616.7 | -10.4863 | 1605.75 | -63.2325 | 1599.26 | 61.9402 | 1107.97 | 271.96
1659.59 | 13.342 | 1729.96 | 3086.53 | 1715.78 | 40.3075 | 1713.91 | -1.17462 | 1728.09 | 3086.18 | 1724.55 | 678.755 | 1600.13 | -20.75 | 1617.42 | -9.17426 | 1606.47 | -193.197 | 1599.98 | 55.7512 | 1108.48 | 280.136
1660.3 | 18.0205 | 1730.67 | 3085.32 | 1716.49 | 50.328 | 1714.62 | -53.4492 | 1728.8 | 2998.31 | 1725.26 | 742.73 | 1600.85 | -23.1862 | 1618.14 | -3.65839 | 1607.19 | -277.393 | 1600.7 | 83.8416 | 1108.99 | 258.819
1661.02 | 24.4381 | 1731.38 | 3086.74 | 1717.2 | 77.626 | 1715.33 | -57.5642 | 1729.51 | 2978.05 | 1725.97 | 835.149 | 1601.57 | -49.3676 | 1618.86 | 4.3736 | 1607.91 | -292.752 | 1601.42 | 50.017 | 1109.5 | 228.501
1661.74 | 24.7399 | 1732.09 | 3042.81 | 1717.91 | 108.515 | 1716.04 | -38.1407 | 1730.22 | 3010.82 | 1726.68 | 945.522 | 1602.29 | -65.7303 | 1619.58 | 23.7975 | 1608.63 | -199.018 | 1602.15 | -1.0357 | 1110.01 | 214.75
1662.46 | 18.9325 | 1732.8 | 2980.03 | 1718.62 | 144.616 | 1716.75 | 37.8029 | 1730.93 | 2970.29 | 1727.38 | 1041.93 | 1603.02 | -83.907 | 1620.3 | 13.7331 | 1609.35 | -98.7504 | 1602.86 | 27.4083 | 1110.52 | 187.491
1663.17 | 5.61724 | 1733.5 | 2929.86 | 1719.33 | 203.938 | 1717.46 | 123.788 | 1731.63 | 3101 | 1728.09 | 1147.71 | 1603.74 | -99.4893 | 1621.02 | -2.33602 | 1610.07 | -60.2288 | 1603.59 | 55.1955 | 1111.03 | 184.886
1663.89 | -13.4537 | 1734.21 | 2931.88 | 1720.04 | 302.283 | 1718.17 | 251.646 | 1732.34 | 3221.62 | 1728.8 | 1201.98 | 1604.46 | -95.8877 | 1621.74 | -14.6078 | 1610.79 | -59.6714 | 1604.31 | 106.854 | 1111.54 | 182.83
1664.61 | -22.9125 | 1734.92 | 2923.27 | 1720.75 | 429.635 | 1718.88 | 460.798 | 1733.05 | 3274.11 | 1729.51 | 1249.86 | 1605.18 | -51.6931 | 1622.46 | -13.4655 | 1611.51 | -102.621 | 1605.03 | 158.286 | 1112.05 | 198.542
1665.32 | -18.2806 | 1735.63 | 2976.88 | 1721.46 | 610.064 | 1719.59 | 721.134 | 1733.76 | 3349.13 | 1730.22 | 1325.75 | 1605.9 | -36.5537 | 1623.17 | -5.72169 | 1612.23 | -70.6024 | 1605.75 | 128.528 | 1112.56 | 207.026
1666.04 | -14.3124 | 1736.34 | 3056.37 | 1722.17 | 792.252 | 1720.3 | 1030.56 | 1734.47 | 3492.13 | 1730.93 | 1395.02 | 1606.62 | -17.8761 | 1623.89 | 7.81073 | 1612.95 | -92.1856 | 1606.47 | 41.9081 | 1113.07 | 213.89
1666.75 | -4.86361 | 1737.04 | 3150.57 | 1722.88 | 1007.79 | 1721 | 1379.85 | 1735.17 | 3800.44 | 1731.63 | 1507.15 | 1607.34 | 1.52395 | 1624.61 | 20.3398 | 1613.67 | -151.485 | 1607.19 | 12.7569 | 1113.58 | 206.486
1667.47 | 8.25329 | 1737.75 | 3243.66 | 1723.59 | 1191.8 | 1721.71 | 1701.19 | 1735.88 | 3957.27 | 1732.34 | 1618.18 | 1608.06 | 4.31874 | 1625.33 | -2.59843 | 1614.38 | -130.955 | 1607.91 | -67.5482 | 1114.09 | 186.09
1668.19 | 21.737 | 1738.46 | 3334.74 | 1724.29 | 1320.03 | 1722.42 | 1978.99 | 1736.59 | 3986.93 | 1733.05 | 1750.65 | 1608.78 | -1.8087 | 1626.05 | -6.66845 | 1615.11 | -132.379 | 1608.63 | -31.0964 | 1114.6 | 198.168
1668.9 | 33.8902 | 1739.16 | 3367.68 | 1725 | 1386.79 | 1723.13 | 2181.82 | 1737.3 | 3865.37 | 1733.76 | 1862.05 | 1609.5 | 2.28856 | 1626.77 | -14.2116 | 1615.82 | -121.387 | 1609.35 | 2.60189 | 1115.11 | 216.454
1669.62 | 28.0478 | 1739.87 | 3392.6 | 1725.71 | 1423.47 | 1723.84 | 2297.81 | 1738.01 | 3768.71 | 1734.47 | 1977.07 | 1610.22 | -4.0129 | 1627.49 | 2.42863 | 1616.54 | -100.361 | 1610.07 | -38.3211 | 1115.61 | 212.297
1670.34 | 30.5972 | 1740.58 | 3407.56 | 1726.42 | 1418.56 | 1724.55 | 2312.02 | 1738.71 | 3586.09 | 1735.17 | 2067.07 | 1610.94 | -23.2179 | 1628.21 | 4.034 | 1617.26 | -83.9177 | 1610.79 | -111.73 | 1116.12 | 181.289
1671.05 | 19.7245 | 1741.29 | 3396.69 | 1727.13 | 1428.3 | 1725.26 | 2348.01 | 1739.42 | 3329.26 | 1735.88 | 2213.08 | 1611.66 | 2.36766 | 1628.92 | 4.23982 | 1617.98 | -20.8091 | 1611.51 | -50.2191 | 1116.63 | 152.88
1671.77 | 18.5274 | 1741.99 | 3361.65 | 1727.84 | 1443.66 | 1725.97 | 2388.27 | 1740.13 | 3035.31 | 1736.59 | 2393.31 | 1612.38 | 36.5696 | 1629.64 | 5.50044 | 1618.7 | -26.6617 | 1612.23 | 51.3305 | 1117.14 | 118.512
1672.48 | 17.9305 | 1742.7 | 3301.17 | 1728.55 | 1462.73 | 1726.68 | 2368.39 | 1740.83 | 2712.97 | 1737.3 | 2518.14 | 1613.1 | 53.5967 | 1630.36 | -23.427 | 1619.42 | -68.4038 | 1612.95 | 86.7213 | 1117.65 | 109.617
1673.2 | 7.97985 | 1743.41 | 3213.26 | 1729.25 | 1439.58 | 1727.38 | 2366.31 | 1741.54 | 2486.73 | 1738.01 | 2675.5 | 1613.82 | 29.0605 | 1631.08 | -20.2112 | 1620.14 | -145.819 | 1613.67 | 184.153 | 1118.16 | 119.9
1673.91 | 1.2605 | 1744.12 | 3079.4 | 1729.96 | 1392.06 | 1728.09 | 2377.95 | 1742.25 | 2176.34 | 1738.71 | 2917.56 | 1614.54 | 4.80915 | 1631.8 | -24.5179 | 1620.86 | -205.428 | 1614.38 | 59.9698 | 1118.67 | 147.03
1674.63 | -0.421835 | 1744.82 | 2866.45 | 1730.67 | 1320.5 | 1728.8 | 2384.16 | 1742.96 | 1918.21 | 1739.42 | 3148.28 | 1615.26 | -0.432402 | 1632.52 | 2.08904 | 1621.58 | -199.452 | 1615.11 | -34.633 | 1119.18 | 158.065
1675.35 | 1.69734 | 1745.53 | 2610.16 | 1731.38 | 1278.72 | 1729.51 | 2335.96 | 1743.66 | 1812.41 | 1740.13 | 3377.9 | 1615.98 | -8.06798 | 1633.23 | 2.23825 | 1622.29 | -180.346 | 1615.82 | 82.4017 | 1119.69 | 155.212
1676.06 | 22.6874 | 1746.24 | 2525.98 | 1732.09 | 1236.59 | 1730.22 | 2354.37 | 1744.37 | 1492.98 | 1740.83 | 3555.01 | 1616.7 | -11.543 | 1633.95 | 17.9266 | 1623.01 | -167.278 | 1616.54 | 128.554 | 1120.2 | 148.351
1676.78 | 30.3488 | 1746.94 | 2422.9 | 1732.8 | 1210.28 | 1730.93 | 2297.41 | 1745.08 | 1171.58 | 1741.54 | 3712.67 | 1617.42 | -22.2107 | 1634.67 | 18.189 | 1623.73 | -172.233 | 1617.26 | 32.8394 | 1120.71 | 145.193
1677.49 | 27.626 | 1747.65 | 2310.95 | 1733.5 | 1190.93 | 1731.63 | 2256.28 | 1745.78 | 893.352 | 1742.25 | 3867.97 | 1618.14 | 31.5126 | 1635.39 | 69.144 | 1624.45 | -143.806 | 1617.98 | -49.9917 | 1121.22 | 133.696
1678.21 | 20.4131 | 1748.36 | 2198.31 | 1734.21 | 1180.85 | 1732.34 | 2152.12 | 1746.49 | 629.529 | 1742.96 | 3979.65 | 1618.86 | 63.505 | 1636.11 | 75.7147 | 1625.17 | -124.297 | 1618.7 | -36.7549 | 1121.73 | 126.792
1678.92 | 14.9126 | 1749.06 | 2094.05 | 1734.92 | 1212.56 | 1733.05 | 2245.88 | 1747.2 | 336.579 | 1743.66 | 3983.84 | 1619.58 | 73.4502 | 1636.82 | 40.3503 | 1625.89 | -179.014 | 1619.42 | -30.8185 | 1122.24 | 125.419
1679.64 | 23.6861 | 1749.77 | 1949.02 | 1735.63 | 1268.92 | 1733.76 | 2302.91 | 1747.9 | 203.679 | 1744.37 | 3921.38 | 1620.3 | 78.4809 | 1637.54 | -18.7499 | 1626.61 | -218.217 | 1620.14 | -77.7536 | 1122.74 | 122.073
1680.35 | 33.5817 | 1750.47 | 1875.22 | 1736.34 | 1360.74 | 1734.47 | 2414.46 | 1748.61 | 192.793 | 1745.08 | 3762.88 | 1621.02 | 99.716 | 1638.26 | -52.4472 | 1627.32 | -213.851 | 1620.86 | -120.9 | 1123.25 | 131.217
1681.07 | 45.6565 | 1751.18 | 1845.36 | 1737.04 | 1421.76 | 1735.17 | 2578.9 | 1749.32 | 217.999 | 1745.78 | 3515.78 | 1621.74 | 108.702 | 1638.98 | -63.3091 | 1628.04 | -247.046 | 1621.58 | -125.497 | 1123.76 | 139.099
1681.78 | 49.9166 | 1751.89 | 1812.67 | 1737.75 | 1512.4 | 1735.88 | 2754.52 | 1750.02 | 185.356 | 1746.49 | 3192.93 | 1622.46 | 81.4708 | 1639.69 | -66.6073 | 1628.76 | -151.764 | 1622.29 | -50.8001 | 1124.27 | 130.357
1682.5 | 45.7499 | 1752.59 | 1839.06 | 1738.46 | 1585.61 | 1736.59 | 2864.68 | 1750.73 | 83.7094 | 1747.2 | 2955.28 | 1623.17 | 34.4497 | 1640.41 | -26.2827 | 1629.48 | -76.424 | 1623.01 | -10.7865 | 1124.78 | 129.665
1683.21 | 36.8914 | 1753.3 | 1853.05 | 1739.16 | 1642.72 | 1737.3 | 2962.16 | 1751.44 | 27.4677 | 1747.9 | 2680.73 | 1623.89 | 34.9771 | 1641.13 | -4.33243 | 1630.2 | -34.2174 | 1623.73 | 72.7519 | 1125.29 | 111.336
1683.93 | 38.4186 | 1754.01 | 1839.36 | 1739.87 | 1653.83 | 1738.01 | 3003.59 | 1752.14 | 18.4904 | 1748.61 | 2490.67 | 1624.61 | 7.59867 | 1641.84 | 0.668903 | 1630.91 | 11.8909 | 1624.45 | 12.4032 | 1125.8 | 106.283
1684.64 | 22.2122 | 1754.71 | 1819.55 | 1740.58 | 1638.17 | 1738.71 | 2958.43 | 1752.85 | 37.902 | 1749.32 | 2300.26 | 1625.33 | -8.73767 | 1642.56 | 12.8326 | 1631.63 | 25.1134 | 1625.17 | 6.66893 | 1126.31 | 109.578
1685.36 | 1.81406 | 1755.42 | 1819.76 | 1741.29 | 1601.2 | 1739.42 | 2906.61 | 1753.55 | -3.86892 | 1750.02 | 2126.02 | 1626.05 | -22.4532 | 1643.28 | 0.50425 | 1632.35 | 34.1864 | 1625.89 | -12.3022 | 1126.82 | 104.154
1686.07 | -11.728 | 1756.12 | 1846.22 | 1741.99 | 1500.91 | 1740.13 | 2798.93 | 1754.26 | 4.82359 | 1750.73 | 1960.89 | 1626.77 | -0.321665 | 1643.99 | -18.3228 | 1633.07 | -9.9091 | 1626.61 | 56.8375 | 1127.32 | 109.09
1686.78 | -7.07949 | 1756.83 | 1813.07 | 1742.7 | 1359.53 | 1740.83 | 2586.64 | 1754.97 | -2.02658 | 1751.44 | 1834.91 | 1627.49 | 14.1269 | 1644.71 | -4.65659 | 1633.78 | -48.6475 | 1627.32 | 107.663 | 1127.83 | 126.599
1687.5 | 0.316793 | 1757.53 | 1926.92 | 1743.41 | 1174.76 | 1741.54 | 2336.27 | 1755.67 | 102.635 | 1752.14 | 1691.35 | 1628.21 | 28.1114 | 1645.43 | -10.2651 | 1634.5 | -127.301 | 1628.04 | 115.191 | 1128.34 | 129.576
1688.21 | -3.74483 | 1758.24 | 1927.65 | 1744.12 | 998.085 | 1742.25 | 2035.14 | 1756.38 | 122.332 | 1752.85 | 1559.62 | 1628.92 | 46.7521 | 1646.15 | -1.58479 | 1635.22 | -156.595 | 1628.76 | -1.26305 | 1128.85 | 130.996
1688.93 | -0.326797 | 1758.94 | 1919.54 | 1744.82 | 827.416 | 1742.96 | 1727.98 | 1757.08 | 119.886 | 1753.55 | 1440.42 | 1629.64 | 41.1572 | 1646.86 | -3.16957 | 1635.94 | -168.455 | 1629.48 | 60.8035 | 1129.36 | 131.219
1689.64 | 2.81612 | 1759.65 | 1887.74 | 1745.53 | 660.632 | 1743.66 | 1451.5 | 1757.79 | 55.7727 | 1754.26 | 1359.05 | 1630.36 | 26.3396 | 1647.58 | 0.334452 | 1636.65 | -107.08 | 1630.2 | 40.5441 | 1129.87 | 124.688
1690.35 | 17.4353 | 1760.36 | 1864.18 | 1746.24 | 520.838 | 1744.37 | 1186.47 | 1758.49 | 51.0496 | 1754.97 | 1277.56 | 1631.08 | 31.4915 | 1648.29 | 5.07337 | 1637.37 | -111.075 | 1630.91 | 108.193 | 1130.38 | 113.357
1691.07 | 34.0652 | 1761.06 | 1843.59 | 1746.94 | 429.033 | 1745.08 | 919.646 | 1759.2 | -26.2283 | 1755.67 | 1200.59 | 1631.8 | 25.8544 | 1649.01 | 18.2405 | 1638.09 | -83.7629 | 1631.63 | 99.2508 | 1130.88 | 98.1193
1691.78 | 47.7474 | 1761.77 | 1853.16 | 1747.65 | 314.697 | 1745.78 | 673.458 | 1759.9 | -140.906 | 1756.38 | 1167.76 | 1632.52 | 33.9699 | 1649.73 | 17.5664 | 1638.81 | -78.4677 | 1632.35 | -3.38499 | 1131.39 | 90.2147
1692.5 | 46.0584 | 1762.47 | 1894.42 | 1748.36 | 207.557 | 1746.49 | 515.084 | 1760.61 | -141.073 | 1757.08 | 1185.92 | 1633.23 | 3.7756 | 1650.44 | 36.625 | 1639.52 | -6.31705 | 1633.07 | -70.7311 | 1131.9 | 93.8786
1693.21 | 51.5889 | 1763.18 | 1884.44 | 1749.06 | 133.501 | 1747.2 | 446.641 | 1761.32 | -142.949 | 1757.79 | 1153.59 | 1633.95 | 1.52395 | 1651.16 | 34.7675 | 1640.24 | 44.2194 | 1633.78 | -0.126305 | 1132.41 | 77.0459
1693.92 | 57.3145 | 1763.88 | 1869.38 | 1749.77 | 64.596 | 1747.9 | 381.323 | 1762.02 | -293.1 | 1758.49 | 1142.7 | 1634.67 | -29.4349 | 1651.88 | 25.6138 | 1640.96 | 46.6966 | 1634.5 | -14.5757 | 1132.92 | 87.176
1694.64 | 92.4569 | 1764.59 | 1865.18 | 1750.47 | 13.2489 | 1748.61 | 304.181 | 1762.73 | -106.755 | 1759.2 | 1119.62 | 1635.39 | -6.254 | 1652.59 | -15.8067 | 1641.67 | 22.9458 | 1635.22 | 18.0112 | 1133.42 | 108.054
1695.35 | 120.933 | 1765.29 | 1864.2 | 1751.18 | -57.6535 | 1749.32 | 223.578 | 1763.43 | -10.5516 | 1759.9 | 1088.35 | 1636.11 | -1.53977 | 1653.31 | -33.0798 | 1642.39 | -22.6516 | 1635.94 | 14.0452 | 1133.93 | 134.457
1696.06 | 152.828 | 1766 | 1878.06 | 1751.89 | -35.2255 | 1750.02 | 147.02 | 1764.14 | 19.1604 | 1760.61 | 1042.57 | 1636.82 | 9.8925 | 1654.03 | -15.9662 | 1643.1 | -13.5012 | 1636.65 | 47.9456 | 1134.44 | 143.975
1696.78 | 202.359 | 1766.7 | 1877.68 | 1752.59 | -39.6714 | 1750.73 | 75.4676 | 1764.84 | 36.9641 | 1761.32 | 1021.49 | 1637.54 | 2.22529 | 1654.74 | -17.2989 | 1643.82 | -17.5112 | 1637.37 | -43.1712 | 1134.95 | 153.824
1697.49 | 250.11 | 1767.41 | 1849.14 | 1753.3 | -29.2269 | 1751.44 | 40.5591 | 1765.55 | 51.3176 | 1762.02 | 980.301 | 1638.26 | -32.9891 | 1655.46 | -25.7888 | 1644.54 | -43.1201 | 1638.09 | -23.7707 | 1135.46 | 145.348
1698.2 | 311.326 | 1768.11 | 1816.89 | 1754.01 | 1.63474 | 1752.14 | -15.7998 | 1766.25 | 32.8439 | 1762.73 | 924.767 | 1638.98 | -24.2356 | 1656.17 | -45.434 | 1645.25 | -131.497 | 1638.81 | 9.06873 | 1135.96 | 134.183
1698.92 | 376.74 | 1768.81 | 1835.61 | 1754.71 | -16.7236 | 1752.85 | -83.3369 | 1766.96 | -59.8259 | 1763.43 | 844.525 | 1639.69 | -68.8679 | 1656.89 | -66.4272 | 1645.97 | -227.244 | 1639.52 | 6.41632 | 1136.47 | 135.543
1699.63 | 428.551 | 1769.52 | 1886.25 | 1755.42 | -25.0477 | 1753.55 | -98.7989 | 1767.66 | -119.92 | 1764.14 | 768.395 | 1640.41 | -43.4089 | 1657.6 | -52.0973 | 1646.69 | -192.097 | 1640.24 | 33.7741 | 1136.98 | 137.799
1700.34 | 476.615 | 1770.22 | 1915.3 | 1756.12 | -50.4032 | 1754.26 | -71.7825 | 1768.36 | -104.176 | 1764.84 | 702.107 | 1641.13 | -46.8997 | 1658.32 | -49.0049 | 1647.4 | -200.35 | 1640.96 | 14.0957 | 1137.49 | 132.17
1701.06 | 515.764 | 1770.93 | 1923.55 | 1756.83 | -25.0272 | 1754.97 | -0.0614182 | 1769.07 | -109.938 | 1765.55 | 633.029 | 1641.84 | -42.8025 | 1659.03 | -52.2002 | 1648.12 | -160.311 | 1641.67 | -63.3801 | 1138 | 100.442
1701.77 | 542.896 | 1771.63 | 1882.52 | 1757.53 | -31.2515 | 1755.67 | 21.7804 | 1769.77 | -90.9782 | 1766.25 | 552.263 | 1642.56 | -33.0945 | 1659.75 | -64.0449 | 1648.83 | -166.906 | 1642.39 | -55.726 | 1138.5 | 81.309
1702.48 | 556.929 | 1772.33 | 1855.33 | 1758.24 | -19.9657 | 1756.38 | -2.69472 | 1770.48 | 2.3113 | 1766.96 | 529.434 | 1643.28 | -31.4546 | 1660.47 | -79.0026 | 1649.55 | -108.241 | 1643.1 | 43.7522 | 1139.01 | 79.9543
1703.19 | 562.683 | 1773.04 | 1830.1 | 1758.94 | -20.8412 | 1757.08 | 7.37786 | 1771.18 | 31.3366 | 1767.66 | 535.939 | 1643.99 | -7.39301 | 1661.18 | -70.2554 | 1650.27 | -34.7748 | 1643.82 | 49.7644 | 1139.52 | 85.3264
1703.91 | 578.144 | 1773.74 | 1805.66 | 1759.65 | -26.3883 | 1757.79 | -16.0455 | 1771.89 | -27.6184 | 1768.36 | 497.822 | 1644.71 | 10.3565 | 1661.9 | -54.7471 | 1650.98 | 60.043 | 1644.54 | 56.888 | 1140.03 | 80.8717
1704.62 | 577.85 | 1774.45 | 1814.25 | 1760.36 | -4.58273 | 1758.49 | -38.8086 | 1772.59 | -16.1624 | 1769.07 | 464.696 | 1645.43 | -1.96163 | 1662.61 | -20.4633 | 1651.7 | 95.917 | 1645.25 | 18.1627 | 1140.53 | 81.5676
1705.33 | 564.902 | 1775.15 | 1843.71 | 1761.06 | -27.7768 | 1759.2 | -44.5436 | 1773.29 | 126.184 | 1769.77 | 352.899 | 1646.15 | -13.4255 | 1663.32 | 5.28433 | 1652.42 | 83.67 | 1645.97 | 20.1331 | 1141.04 | 80.9461
1706.04 | 546.409 | 1775.85 | 1876.5 | 1761.77 | -33.4813 | 1759.9 | -23.9224 | 1774 | -2.86401 | 1770.48 | 367.401 | 1646.86 | -20.2807 | 1664.04 | 38.6883 | 1653.13 | 56.9928 | 1646.69 | -25.2864 | 1141.55 | 78.8862
1706.76 | 505.375 | 1776.56 | 1883.04 | 1762.47 | -51.8259 | 1760.61 | 18.2566 | 1774.7 | -35.7582 | 1771.18 | 326.3 | 1647.58 | -21.2088 | 1664.76 | 27.7595 | 1653.85 | 12.2625 | 1647.4 | -9.44765 | 1142.06 | 63.7989
1707.47 | 446.216 | 1777.26 | 1876.74 | 1763.18 | -49.7398 | 1761.32 | 35.1696 | 1775.41 | -118.295 | 1771.89 | 242.458 | 1648.29 | -20.0012 | 1665.47 | -8.068 | 1654.56 | -63.5731 | 1648.12 | -50.9516 | 1142.56 | 22.2308
1708.18 | 374.823 | 1777.97 | 1870.02 | 1763.88 | -23.3788 | 1762.02 | 26.072 | 1776.11 | -30.8174 | 1772.59 | 245.465 | 1649.01 | -10.5569 | 1666.18 | -8.60312 | 1655.28 | -97.1866 | 1648.83 | -59.6667 | 1143.07 | -11.7899
1708.89 | 308.533 | 1778.67 | 1867.62 | 1764.59 | -9.07655 | 1762.73 | 28.6746 | 1776.81 | -5.99599 | 1773.29 | 201.904 | 1649.73 | -2.95299 | 1666.9 | 2.33602 | 1655.99 | -148.791 | 1649.55 | 6.44158 | 1143.58 | -28.9948
1709.61 | 246.246 | 1779.37 | 1896.31 | 1765.29 | -2.82488 | 1763.43 | -28.3829 | 1777.52 | -39.2754 | 1774 | 133.315 | 1650.44 | -16.7529 | 1667.61 | -6.67874 | 1656.71 | -159.521 | 1650.27 | 3.86495 | 1144.08 | -9.80449
1710.32 | 186.759 | 1780.08 | 1922.05 | 1766 | -29.3227 | 1764.14 | 11.5006 | 1778.22 | -53.7294 | 1774.7 | 111.569 | 1651.16 | -16.3469 | 1668.33 | 16.0434 | 1657.42 | -167.495 | 1650.98 | 50.3706 | 1144.59 | -6.74907
1711.03 | 149.925 | 1780.78 | 1919.5 | 1766.7 | -59.4798 | 1764.84 | 36.7511 | 1778.92 | 0 | 1775.41 | 53.4036 | 1651.88 | -16.3891 | 1669.04 | 8.54652 | 1658.14 | -118.398 | 1651.7 | -94.3249 | 1145.1 | 31.6408
1711.74 | 112.612 | 1781.48 | 1888.04 | 1767.41 | -90.4508 | 1765.55 | 54.5701 | 1779.63 | 106.755 | 1776.11 | 2.87067 | 1652.59 | -21.9628 | 1669.76 | 14.0984 | 1658.85 | -58.696 | 1652.42 | 13.9694 | 1145.61 | 116.228
1712.45 | 69.3676 | 1782.19 | 1847.9 | 1768.11 | -113.18 | 1766.25 | -0.237996 | 1780.33 | 122.951 | 1776.81 | -3.71365 | 1653.31 | -3.54886 | 1670.47 | -32.591 | 1659.57 | -57.1012 | 1653.13 | -14.2725 | 1146.11 | 123.238
1713.17 | 48.8928 | 1782.89 | 1842.98 | 1768.81 | -105.745 | 1766.96 | 4.9672 | 1781.03 | 184.151 | 1777.52 | 2.0277 | 1654.03 | -5.32065 | 1671.19 | -47.6465 | 1660.28 | -98.673 | 1653.85 | -7.78042 | 1146.62 | 123.283
1713.88 | 44.3277 | 1783.59 | 1831.1 | 1769.52 | -41.6755 | 1767.66 | -24.7132 | 1781.74 | 119.803 | 1778.22 | 17.3835 | 1654.74 | -5.25737 | 1671.9 | -35.8378 | 1661 | -62.9847 | 1654.56 | -79.724 | 1147.13 | 120.711
1714.59 | 35.976 | 1784.29 | 1861.8 | 1770.22 | 8.91923 | 1768.36 | 11.5697 | 1782.44 | 1.37338 | 1778.92 | 9.87648 | 1655.46 | -3.25883 | 1672.61 | -1.17315 | 1661.71 | -61.5758 | 1655.28 | -13.8936 | 1147.63 | 127.194
1715.3 | 26.7323 | 1785 | 1890.41 | 1770.93 | 41.3472 | 1769.07 | 34.5708 | 1783.14 | -10.9033 | 1779.63 | 22.3844 | 1656.17 | -7.53011 | 1673.33 | -17.5716 | 1662.43 | -26.2127 | 1655.99 | 0.783094 | 1148.14 | 145.162
1716.01 | 14.3207 | 1785.7 | 1929.63 | 1771.63 | 71.9216 | 1769.77 | 55.929 | 1783.85 | -31.3533 | 1780.33 | 4.62497 | 1656.89 | -0.411309 | 1674.04 | -11.4074 | 1663.14 | -26.5069 | 1656.71 | 136.637 | 1148.65 | 149.453
1716.72 | 6.57095 | 1786.4 | 1951.56 | 1772.33 | 74.466 | 1770.48 | 58.3627 | 1784.55 | -9.17822 | 1781.03 | 34.9721 | 1657.6 | 5.28374 | 1674.76 | -13.3832 | 1663.85 | -113.97 | 1657.42 | 242.279 | 1149.15 | 130.41
1717.44 | 0.32513 | 1787.11 | 1984.02 | 1773.04 | 62.2089 | 1771.18 | 85.2408 | 1785.25 | -64.5657 | 1781.74 | 15.4583 | 1658.32 | 39.6913 | 1675.47 | -8.89127 | 1664.57 | -155.604 | 1658.14 | 200.068 | 1149.66 | 87.0253
1718.15 | -9.02193 | 1787.81 | 2009.22 | 1773.74 | 50.6016 | 1771.89 | 70.416 | 1785.95 | -187.584 | 1782.44 | 8.66898 | 1659.03 | 35.4622 | 1676.18 | -6.99261 | 1665.28 | -127.998 | 1658.85 | 131.888 | 1150.17 | 94.2842
1718.86 | -9.20867 | 1788.51 | 2014.89 | 1774.45 | 38.4539 | 1772.59 | 42.1252 | 1786.66 | -127.574 | 1783.14 | -0.979674 | 1659.75 | 5.34701 | 1676.9 | -31.2223 | 1666 | -90.9625 | 1659.57 | 25.0337 | 1150.67 | 94.007
1719.57 | 4.93697 | 1789.21 | 2009.34 | 1775.15 | 48.1597 | 1773.29 | -7.86921 | 1787.36 | -48.0182 | 1783.85 | -0.387313 | 1660.47 | -12.1336 | 1677.61 | -38.0246 | 1666.71 | -57.5967 | 1660.28 | 33.4457 | 1151.18 | 82.204
1720.28 | 21 | 1789.92 | 2030.16 | 1775.85 | 51.3882 | 1774 | 25.097 | 1788.06 | 5.05807 | 1784.55 | -13.9319 | 1661.18 | -38.257 | 1678.32 | -15.0297 | 1667.43 | -2.01279 | 1661 | 4.64804 | 1151.69 | 70.6671
1720.99 | 49.3047 | 1790.62 | 2022.56 | 1776.56 | 37.5169 | 1774.7 | 88.1659 | 1788.76 | -1.85909 | 1785.25 | -1.44673 | 1661.9 | -3.87052 | 1679.04 | 15.2973 | 1668.14 | 0.0928978 | 1661.71 | -168.113 | 1152.19 | 35.4257
1721.7 | 98.4109 | 1791.32 | 1999.54 | 1777.26 | 45.9983 | 1775.41 | 56.5124 | 1789.47 | 66.0899 | 1785.95 | 60.398 | 1662.61 | 12.1389 | 1679.75 | 60.0058 | 1668.86 | -53.3853 | 1662.43 | -133.732 | 1152.7 | 8.27864
1722.41 | 200.977 | 1792.02 | 1949.41 | 1777.97 | 57.2636 | 1776.11 | 69.5101 | 1790.17 | 7.55361 | 1786.66 | 48.0154 | 1663.32 | -3.91271 | 1680.46 | 74.9738 | 1669.57 | -64.0995 | 1663.14 | -119.333 | 1153.21 | 2.47485
1723.12 | 338.745 | 1792.72 | 1906.67 | 1778.67 | 74.507 | 1776.81 | 36.3903 | 1790.87 | 26.5967 | 1787.36 | 11.0042 | 1664.04 | -0.543138 | 1681.18 | 60.9268 | 1670.28 | -43.8478 | 1663.85 | -114.407 | 1153.71 | 0.321916
1723.83 | 456.382 | 1793.43 | 1890.05 | 1779.37 | 92.4618 | 1777.52 | -20.8285 | 1791.57 | 130.79 | 1788.06 | -1.49229 | 1664.76 | -5.3101 | 1681.89 | 50.4302 | 1671 | -30.4395 | 1664.57 | -48.7539 | 1154.22 | 3.17264
1724.55 | 556.614 | 1794.13 | 1866.56 | 1780.08 | 111.531 | 1778.22 | 34.6399 | 1792.28 | -38.6892 | 1788.76 | 21.8832 | 1665.47 | 0.701334 | 1682.6 | 15.9765 | 1671.71 | -55.8471 | 1665.28 | -58.4542 | 1154.72 | 20.2416
1725.25 | 632.107 | 1794.83 | 1906.09 | 1780.78 | 109.397 | 1778.92 | 27.8225 | 1792.98 | 19.5791 | 1789.47 | 19.7416 | 1666.18 | 27.2202 | 1683.32 | -3.14384 | 1672.42 | -55.9864 | 1666 | 1.33884 | 1155.23 | 44.4561
1725.97 | 670.437 | 1795.53 | 1892.64 | 1781.48 | 97.5301 | 1779.63 | 70.6003 | 1793.68 | 29.6617 | 1790.17 | 5.91222 | 1666.9 | 0.511499 | 1684.03 | 17.0519 | 1673.14 | -13.2225 | 1666.71 | -167.304 | 1155.74 | 78.5233
1726.68 | 684.431 | 1796.23 | 1895.65 | 1782.19 | 63.7205 | 1780.33 | 41.4266 | 1794.38 | 25.0559 | 1790.87 | 9.62587 | 1667.61 | 127.685 | 1684.74 | 18.8836 | 1673.85 | -16.2726 | 1667.43 | -13.3379 | 1156.24 | 45.1408
1727.39 | 677.502 | 1796.94 | 1910.11 | 1782.89 | 50.7999 | 1781.03 | -28.7821 | 1795.08 | 40.3976 | 1791.57 | 2.73397 | 1668.33 | -14.3167 | 1685.46 | 32.9718 | 1674.57 | -76.7027 | 1668.14 | 128.907 | 1156.75 | 81.015
1728.1 | 661.966 | 1797.64 | 1910.92 | 1783.59 | 11.7031 | 1781.74 | 25.4809 | 1795.79 | -31.2193 | 1792.28 | 5.33125 | 1669.04 | 1.54504 | 1686.17 | 40.1548 | 1675.28 | -68.6051 | 1668.86 | 96.3458 | 1157.26 | 55.7622
1728.81 | 646.621 | 1798.34 | 1877.08 | 1784.29 | -18.2215 | 1782.44 | 77.9935 | 1796.49 | -117.96 | 1792.98 | -3.53138 | 1669.76 | 12.0018 | 1686.88 | 36.4141 | 1675.99 | -126.496 | 1669.57 | 162.959 | 1157.76 | 34.4097
1729.52 | 632.941 | 1799.04 | 1835.77 | 1785 | -36.8944 | 1783.14 | 55.1843 | 1797.19 | -140.186 | 1793.68 | -44.3359 | 1670.47 | 2.52586 | 1687.59 | 31.6803 | 1676.7 | -171.335 | 1670.28 | 213.027 | 1158.27 | 9.38767
1730.23 | 631.99 | 1799.74 | 1821.18 | 1785.7 | -27.5785 | 1783.85 | -1.93467 | 1797.89 | -80.8119 | 1794.38 | -0.0569578 | 1671.19 | 26.9144 | 1688.31 | 15.3127 | 1677.42 | -222.041 | 1671 | -43.7522 | 1158.77 | -26.265
1730.94 | 637.768 | 1800.44 | 1857.79 | 1786.4 | -26.4567 | 1784.55 | -62.9383 | 1798.59 | -73.3587 | 1795.08 | 46.899 | 1671.9 | 18.8886 | 1689.02 | -8.1246 | 1678.13 | -185.873 | 1671.71 | -124.689 | 1159.28 | -88.8693
1731.65 | 636.344 | 1801.14 | 1901.15 | 1787.11 | -39.8903 | 1785.25 | -128.003 | 1799.3 | -108.38 | 1795.79 | 49.6216 | 1672.61 | 15.6297 | 1689.73 | -8.86039 | 1678.84 | -154.876 | 1672.42 | -70.2764 | 1159.79 | -84.8296
1732.36 | 630.211 | 1801.85 | 1922.88 | 1787.81 | -47.168 | 1785.95 | -148.855 | 1800 | 0 | 1796.49 | 23.9906 | 1673.33 | -13.4308 | 1690.44 | -17.2989 | 1679.56 | -122.083 | 1673.14 | 47.794 | 1160.29 | -107.678
1733.07 | 605.741 | 1802.55 | 1933.1 | 1788.51 | -51.8054 | 1786.66 | -140.609 | 1800.7 | -131.979 | 1797.19 | -31.0648 | 1674.04 | -8.50038 | 1691.15 | -22.9125 | 1680.27 | -66.0504 | 1673.85 | 40.8724 | 1160.8 | -116.206
1733.78 | 554.674 | 1803.25 | 1898.59 | 1789.21 | -41.826 | 1787.36 | -120.556 | 1801.4 | 5.22555 | 1797.89 | -23.2046 | 1674.76 | -0.332211 | 1691.87 | -32.3698 | 1680.98 | -9.08851 | 1674.57 | 20.6888 | 1161.3 | -105.972
1734.49 | 512.668 | 1803.95 | 1869.57 | 1789.92 | -42.38 | 1788.06 | -87.3674 | 1802.1 | 3.41671 | 1798.59 | 3.73643 | 1675.47 | -28.702 | 1692.58 | -2.28456 | 1681.7 | 43.8788 | 1675.28 | 109.355 | 1161.81 | -72.3214
1735.2 | 485.855 | 1804.65 | 1903.54 | 1790.62 | -39.5757 | 1788.76 | -39.6071 | 1802.8 | 92.8541 | 1799.3 | 38.8908 | 1676.18 | -8.76404 | 1693.29 | 27.9396 | 1682.41 | 72.0578 | 1675.99 | 84.3468 | 1162.31 | -26.5218
1735.9 | 502.452 | 1805.35 | 1871.7 | 1791.32 | -3.11899 | 1789.47 | -16.2835 | 1803.5 | 35.5405 | 1800 | -9.89926 | 1676.9 | -1.47649 | 1694 | 32.1485 | 1683.12 | 44.8697 | 1676.7 | 50.6485 | 1162.82 | 0.45031
1736.61 | 534.902 | 1806.05 | 1842.37 | 1792.02 | 42.3732 | 1790.17 | -2.41834 | 1804.2 | 31.9395 | 1800.7 | 17.9987 | 1677.61 | -7.6303 | 1694.72 | 11.3045 | 1683.83 | 75.0615 | 1677.42 | -9.49817 | 1163.32 | 0.0390765
1737.32 | 580.665 | 1806.75 | 1842.36 | 1792.72 | 13.1805 | 1790.87 | -10.2492 | 1804.9 | 33.4636 | 1801.4 | -3.31494 | 1678.32 | -10.6782 | 1695.43 | 34.8293 | 1684.55 | 75.4331 | 1678.13 | -35.4413 | 1163.83 | -9.72261
1738.03 | 620.799 | 1807.45 | 1885.98 | 1793.43 | 46.908 | 1791.57 | 33.3501 | 1805.61 | 38.036 | 1802.1 | -7.17668 | 1679.04 | -0.827891 | 1696.14 | 10.7282 | 1685.26 | 36.0908 | 1678.84 | -46.0005 | 1164.34 | -9.8845
1738.74 | 668.363 | 1808.15 | 1949.59 | 1794.13 | 67.9613 | 1792.28 | 79.0222 | 1806.31 | 52.825 | 1802.8 | 31.566 | 1679.75 | 3.68596 | 1696.85 | -7.4557 | 1685.97 | -39.9616 | 1679.56 | -40.8977 | 1164.84 | -17.8394
1739.45 | 720.806 | 1808.85 | 1971.95 | 1794.83 | 77.4961 | 1792.98 | 97.5245 | 1807.01 | 66.8938 | 1803.5 | 74.478 | 1680.46 | 7.73577 | 1697.56 | -38.9559 | 1686.68 | -35.3941 | 1680.27 | 60.5003 | 1165.35 | 0.604756
1740.16 | 771.326 | 1809.55 | 1965.51 | 1795.53 | 72.8176 | 1793.68 | 121.147 | 1807.71 | 44.8527 | 1804.2 | 96.327 | 1681.18 | 1.98272 | 1698.27 | -57.7212 | 1687.4 | 0.325142 | 1680.98 | 190.267 | 1165.85 | 13.6768
1740.87 | 806.965 | 1810.25 | 1958.09 | 1796.23 | 69.2403 | 1794.38 | 125.5 | 1808.41 | 26.0943 | 1804.9 | 58.8374 | 1681.89 | 9.64994 | 1698.98 | -48.9637 | 1688.11 | 20.3446 | 1681.7 | 130.726 | 1166.36 | 24.5252
1741.58 | 822.249 | 1810.96 | 1936.84 | 1796.94 | 35.3349 | 1795.08 | 109.432 | 1809.11 | 41.369 | 1805.61 | 0.694885 | 1682.6 | -3.95489 | 1699.7 | -35.7297 | 1688.82 | 36.0908 | 1682.41 | 5.0017 | 1166.86 | 34.5492
1742.29 | 814.933 | 1811.66 | 1906.72 | 1797.64 | 3.60463 | 1795.79 | 61.5487 | 1809.81 | 64.3313 | 1806.31 | -8.62341 | 1683.32 | 0.300572 | 1700.41 | -3.65839 | 1689.53 | 11.8754 | 1683.12 | 113.422 | 1167.37 | 6.25783
1743 | 779.944 | 1812.35 | 1870.85 | 1798.34 | -3.22159 | 1796.49 | 54.0711 | 1810.51 | 74.3972 | 1807.01 | -7.19946 | 1684.03 | 0.0790978 | 1701.12 | -0.612304 | 1690.24 | -15.5294 | 1683.83 | 0.884138 | 1167.87 | 4.57754
1743.7 | 734.401 | 1813.05 | 1838.55 | 1799.04 | 43.878 | 1797.19 | 33.3194 | 1811.21 | 75.0169 | 1807.71 | -10.0018 | 1684.74 | -34.1966 | 1701.83 | -40.9883 | 1690.95 | -40.2248 | 1684.55 | 52.8209 | 1168.38 | 9.99429
1744.41 | 673.208 | 1813.76 | 1855.99 | 1799.74 | 7.55125 | 1797.89 | -2.64098 | 1811.91 | 46.5945 | 1808.41 | -1.72013 | 1685.46 | -5.63177 | 1702.54 | -65.6451 | 1691.67 | -60.3062 | 1685.26 | 4.42069 | 1168.88 | 22.6588
1745.12 | 605.71 | 1814.46 | 1875.04 | 1800.44 | 109.021 | 1798.59 | 7.38554 | 1812.61 | -2.56253 | 1809.11 | -0.159482 | 1686.17 | 23.1809 | 1703.25 | -99.7901 | 1692.38 | -57.8134 | 1685.97 | -16.2934 | 1169.39 | 5.07623
1745.83 | 529.338 | 1815.15 | 1926.92 | 1801.14 | 159.267 | 1799.3 | 43.2231 | 1813.31 | -76.9262 | 1809.81 | 17.281 | 1686.88 | 29.9517 | 1703.96 | -102.219 | 1693.09 | -28.9996 | 1686.68 | -15.0556 | 1169.89 | -3.78856
1746.54 | 448.145 | 1815.85 | 1937.83 | 1801.85 | 152.885 | 1800 | 6.54872 | 1814.01 | -115.984 | 1810.51 | 3.88452 | 1687.59 | 32.7412 | 1704.67 | -109.376 | 1693.8 | 71.1443 | 1687.4 | 44.5353 | 1170.4 | 6.06617
1747.25 | 373.526 | 1816.55 | 1882.13 | 1802.55 | 150.273 | 1800.7 | -41.8872 | 1814.71 | -47.6832 | 1811.21 | -5.55908 | 1688.31 | 35.4411 | 1705.38 | -99.5585 | 1694.51 | 158.097 | 1688.11 | -7.02258 | 1170.9 | 12.7334
1747.96 | 309.753 | 1817.25 | 1804.36 | 1803.25 | 132.154 | 1801.4 | -76.6346 | 1815.41 | -39.2419 | 1811.91 | 8.95376 | 1689.02 | 31.7868 | 1706.09 | -73.8418 | 1695.22 | 197.176 | 1688.82 | 32.9657 | 1171.41 | 28.5668
1748.66 | 247.66 | 1817.95 | 1751.7 | 1803.95 | 86.3606 | 1802.1 | -51.883 | 1816.11 | -10.4846 | 1812.61 | 6.40206 | 1689.73 | 25.8228 | 1706.81 | -33.2599 | 1695.94 | 155.821 | 1689.53 | 82.5027 | 1171.91 | 39.7985
1749.37 | 184.262 | 1818.65 | 1734.54 | 1804.65 | 6.64838 | 1802.8 | 17.7345 | 1816.81 | 28.4056 | 1813.31 | -0.865758 | 1690.44 | 0.680241 | 1707.52 | 4.13176 | 1696.65 | 94.9726 | 1690.24 | 92.1019 | 1172.42 | 39.5882
1750.08 | 127.573 | 1819.35 | 1727.39 | 1805.35 | 22.4075 | 1803.5 | 22.3025 | 1817.51 | -46.2763 | 1814.01 | 0.330355 | 1691.15 | 5.10972 | 1708.23 | -1.13199 | 1697.36 | 69.4721 | 1690.95 | 94.6533 | 1172.92 | 16.6429
1750.79 | 83.1982 | 1820.05 | 1786.51 | 1806.05 | 41.826 | 1804.2 | 59.9058 | 1818.21 | -55.622 | 1814.71 | 38.3782 | 1691.87 | 7.47738 | 1708.94 | -8.9633 | 1698.07 | 7.80342 | 1691.67 | 7.09837 | 1173.42 | -15.4334
1751.5 | 57.7997 | 1820.75 | 1836.33 | 1806.75 | 82.5986 | 1804.9 | 82.5691 | 1818.91 | 3.80193 | 1815.41 | 79.9573 | 1692.58 | 8.29473 | 1709.65 | -24.5127 | 1698.78 | -19.1679 | 1692.38 | 20.9667 | 1173.93 | -40.7773
1752.2 | 35.7092 | 1821.45 | 1898.13 | 1807.45 | 109.445 | 1805.61 | 101.025 | 1819.61 | 3.26597 | 1816.11 | 122.493 | 1693.29 | -11.1317 | 1710.36 | -43.7257 | 1699.49 | -29.7738 | 1693.09 | -18.5922 | 1174.43 | -58.8734
1752.91 | 8.86854 | 1822.15 | 1929.93 | 1808.15 | 73.4469 | 1806.31 | 115.059 | 1820.31 | 49.5088 | 1816.81 | 132.37 | 1694 | 1.50286 | 1711.07 | -99.5122 | 1700.2 | -17.4338 | 1693.8 | -117.691 | 1174.94 | -28.9985
1753.62 | 2.39596 | 1822.85 | 1940.43 | 1808.85 | 38.4539 | 1807.01 | 130.951 | 1821.01 | 0 | 1817.51 | 105.429 | 1694.72 | -27.5735 | 1711.78 | -96.6874 | 1700.91 | 20.4066 | 1694.51 | -63.4811 | 1175.44 | -16.7638
1754.33 | -14.9276 | 1823.55 | 1895.09 | 1809.55 | 12.4076 | 1807.71 | 82.715 | 1821.71 | -100.525 | 1818.21 | 8.12218 | 1695.43 | -16.0147 | 1712.49 | -54.1143 | 1701.62 | 47.5637 | 1695.22 | 9.39713 | 1175.95 | -0.0130255
1755.04 | -10.1857 | 1824.25 | 1838.6 | 1810.25 | 29.3774 | 1808.41 | 0.345478 | 1822.4 | -120.322 | 1818.91 | -29.3447 | 1696.14 | 17.2275 | 1713.2 | -28.768 | 1702.33 | -3.23594 | 1695.94 | 214.239 | 1176.45 | 1.55562
1755.74 | -3.00286 | 1824.95 | 1843.08 | 1810.96 | -6.55946 | 1809.11 | -12.0303 | 1823.1 | -58.6367 | 1819.61 | -0.740451 | 1696.85 | 33.8011 | 1713.91 | -15.2561 | 1703.04 | -113.32 | 1696.65 | 355.146 | 1176.96 | 14.7802
1756.45 | 1.48059 | 1825.64 | 1828.4 | 1811.66 | -39.1174 | 1809.81 | 8.683 | 1823.8 | 7.87183 | 1820.31 | 15.914 | 1697.56 | 21.6517 | 1714.62 | 26.1953 | 1703.76 | -186.167 | 1697.36 | 268.096 | 1177.46 | 14.8751
1757.16 | 5.91736 | 1826.34 | 1835.49 | 1812.35 | -22.2912 | 1810.51 | 57.5719 | 1824.5 | 2.56253 | 1821.01 | -3.2352 | 1698.27 | 29.1555 | 1715.33 | 77.567 | 1704.47 | -238.778 | 1698.07 | 191.858 | 1177.96 | 12.1826
1757.87 | 0.775309 | 1827.04 | 1835.9 | 1813.05 | 22.0655 | 1811.21 | 19.7153 | 1825.2 | -128.813 | 1821.71 | -45.122 | 1698.98 | 9.03825 | 1716.04 | 104.303 | 1705.18 | -222.521 | 1698.78 | 125.826 | 1178.47 | 19.2554
1758.57 | -2.21755 | 1827.74 | 1834.13 | 1813.76 | 1.75785 | 1811.91 | -14.0801 | 1825.9 | -125.48 | 1822.4 | -57.1173 | 1699.7 | -0.870076 | 1716.75 | 154.311 | 1705.89 | -127.193 | 1699.49 | 128.15 | 1178.97 | 9.4528
1759.28 | -15.0793 | 1828.44 | 1830.78 | 1814.46 | -6.14223 | 1812.61 | 65.825 | 1826.6 | -33.6814 | 1823.1 | -53.0163 | 1700.41 | -0.168742 | 1717.46 | 214.811 | 1706.6 | -75.4331 | 1700.2 | 22.7097 | 1179.48 | -2.94563
1759.99 | -23.8628 | 1829.14 | 1842.01 | 1815.15 | -16.279 | 1813.31 | 80.1047 | 1827.3 | -13.9348 | 1823.8 | 5.34264 | 1701.12 | 3.05318 | 1718.17 | 283.033 | 1707.31 | -85.3731 | 1700.91 | -63.1022 | 1179.98 | 9.66121
1760.69 | -24.6348 | 1829.84 | 1812.24 | 1815.85 | -11.45 | 1814.01 | 70.0935 | 1828 | -10.2334 | 1824.5 | 1.42394 | 1701.83 | 30.1943 | 1718.88 | 322.576 | 1708.02 | -149.194 | 1701.62 | 0 | 1180.49 | -1.44955
1761.4 | -22.1555 | 1830.53 | 1773.04 | 1816.55 | -11.6689 | 1814.71 | 38.1254 | 1828.69 | 2.8975 | 1825.2 | 45.5776 | 1702.54 | 32.1032 | 1719.59 | 338.424 | 1708.73 | -147.104 | 1702.33 | 55.2965 | 1180.99 | -21.3823
1762.11 | -14.4641 | 1831.23 | 1776.62 | 1817.25 | -40.3965 | 1815.41 | 33.1658 | 1829.39 | -27.4677 | 1825.9 | 48.6647 | 1703.25 | 42.5125 | 1720.3 | 404.074 | 1709.44 | -92.8359 | 1703.04 | 34.2288 | 1181.49 | -14.1513
1762.81 | -23.8612 | 1831.93 | 1795.7 | 1817.95 | -14.5074 | 1816.11 | 38.1177 | 1830.09 | -65.9559 | 1826.6 | 57.7666 | 1703.96 | 31.1856 | 1721 | 453.202 | 1710.15 | -52.8744 | 1703.76 | 14.3988 | 1182 | 1.65982
1763.52 | -36.7713 | 1832.63 | 1832.26 | 1818.65 | -2.83172 | 1816.81 | 25.811 | 1830.79 | -150.235 | 1827.3 | 21.7807 | 1704.67 | 49.8949 | 1721.71 | 515.606 | 1710.86 | -40.1938 | 1704.47 | -9.62448 | 1182.5 | 30.2508
1764.23 | -15.4028 | 1833.33 | 1908.19 | 1819.35 | -17.7222 | 1817.51 | 47.5454 | 1831.49 | -105.466 | 1828 | -17.4519 | 1705.38 | 45.0225 | 1722.42 | 565.347 | 1711.57 | -13.5631 | 1705.18 | -0.530483 | 1183 | 35.5243
1764.93 | -23.3293 | 1834.02 | 1899.76 | 1820.05 | -3.98082 | 1818.21 | 37.4651 | 1832.18 | -28.4558 | 1828.69 | -0.227831 | 1706.09 | 55.88 | 1723.13 | 671.038 | 1712.28 | -11.2252 | 1705.89 | -71.211 | 1183.51 | 36.2425
1765.64 | -43.4056 | 1834.72 | 1870.61 | 1820.75 | 18.9534 | 1818.91 | 37.7261 | 1832.88 | 43.63 | 1829.39 | -26.5651 | 1706.81 | 84.6136 | 1723.84 | 737.317 | 1712.99 | 1.61023 | 1706.6 | -21.3961 | 1184.01 | -2.07478
1766.35 | -55.3421 | 1835.42 | 1864.9 | 1821.45 | 28.2761 | 1819.61 | -10.5563 | 1833.58 | -15.124 | 1830.09 | -27.8182 | 1707.52 | 105.965 | 1724.55 | 808.369 | 1713.7 | -22.0942 | 1707.31 | 3.99125 | 1184.52 | -38.9705
1767.05 | -64.2139 | 1836.12 | 1843.54 | 1822.15 | 26.7645 | 1820.31 | -89.5094 | 1834.28 | -12.9801 | 1830.79 | 10.298 | 1708.23 | 111.359 | 1725.26 | 872.934 | 1714.4 | -25.5779 | 1708.02 | 32.0058 | 1185.02 | -74.3738
1767.76 | -67.0551 | 1836.82 | 1815.69 | 1822.85 | 28.0504 | 1821.01 | -188.231 | 1834.98 | -24.3357 | 1831.49 | 28.2511 | 1708.94 | 120.471 | 1725.97 | 979.495 | 1715.11 | -74.7518 | 1708.73 | -8.13407 | 1185.52 | -94.8313
1768.47 | -50.8219 | 1837.51 | 1815.26 | 1823.55 | 17.9069 | 1821.71 | -186.128 | 1835.67 | -141.157 | 1832.18 | 52.7999 | 1709.65 | 128.007 | 1726.68 | 1082.04 | 1715.82 | -34.6044 | 1709.44 | -147.601 | 1186.03 | -84.7756
1769.17 | -38.0802 | 1838.21 | 1849.67 | 1824.25 | 7.1477 | 1822.4 | -191.195 | 1836.37 | -103.841 | 1832.88 | 40.3603 | 1710.36 | 98.7405 | 1727.38 | 1119.7 | 1716.53 | -74.3338 | 1710.15 | -248.695 | 1186.53 | -57.6044
1769.88 | -12.3766 | 1838.91 | 1896.73 | 1824.95 | 20.506 | 1823.1 | -135.404 | 1837.07 | 15.5762 | 1833.58 | -6.33371 | 1711.07 | 73.6137 | 1728.09 | 1291.15 | 1717.24 | 33.7529 | 1710.86 | -6.9468 | 1187.03 | -28.5594
1770.59 | -4.90362 | 1839.61 | 1905.37 | 1825.64 | 43.4676 | 1823.8 | -44.7125 | 1837.77 | 49.5423 | 1834.28 | 4.7275 | 1711.78 | 80.1577 | 1728.8 | 1399.59 | 1717.95 | 135.646 | 1711.57 | 73.8887 | 1187.54 | 3.56341
1771.29 | -11.0027 | 1840.3 | 1918.76 | 1826.34 | 49.6372 | 1824.5 | 0.529732 | 1838.47 | 37.5 | 1834.98 | 5.63882 | 1712.49 | 61.6541 | 1729.51 | 1524.85 | 1718.66 | 254.958 | 1712.28 | -18.4406 | 1188.04 | 4.36354
1772 | -10.4892 | 1841 | 1903.31 | 1827.04 | 73.6179 | 1825.2 | 20.6288 | 1839.16 | -38.4045 | 1835.67 | -7.30199 | 1713.2 | 59.8243 | 1730.22 | 1627.26 | 1719.37 | 392.029 | 1712.99 | 0.581005 | 1188.54 | 16.5033
1772.7 | -21.5052 | 1841.7 | 1863.57 | 1827.74 | 76.7368 | 1825.9 | 23.3773 | 1839.86 | -26.1278 | 1836.37 | -27.8068 | 1713.91 | 32.7887 | 1730.93 | 1711.44 | 1720.08 | 540.526 | 1713.7 | 31.8037 | 1189.05 | 39.257
1773.41 | -27.6944 | 1842.4 | 1786.82 | 1828.44 | 69.9517 | 1826.6 | -0.713987 | 1840.56 | 48.8053 | 1837.07 | -40.7932 | 1714.62 | 32.4987 | 1731.63 | 1799.58 | 1720.79 | 652.747 | 1714.4 | -17.6322 | 1189.55 | 49.2699
1774.12 | -23.6511 | 1843.09 | 1806.38 | 1829.14 | 46.0052 | 1827.3 | -67.3374 | 1841.25 | 39.7109 | 1837.77 | 8.87402 | 1715.33 | 61.517 | 1732.34 | 1918.58 | 1721.5 | 726.043 | 1715.11 | -44.51 | 1190.05 | 47.5059
1774.82 | -19.281 | 1843.79 | 1762.9 | 1829.84 | 33.9943 | 1828 | -65.1417 | 1841.95 | -0.0167486 | 1838.47 | 29.8117 | 1716.04 | 119.554 | 1733.05 | 2022.62 | 1722.2 | 836.065 | 1715.82 | -130.019 | 1190.56 | 26.1515
1775.53 | -8.55341 | 1844.49 | 1780.3 | 1830.53 | 42.681 | 1828.69 | -69.8939 | 1842.65 | -12.5782 | 1839.16 | 25.5513 | 1716.75 | 175.555 | 1733.76 | 2109.39 | 1722.91 | 950.701 | 1716.53 | -74.1666 | 1191.06 | -12.6701
1776.23 | 3.79485 | 1845.18 | 1808.33 | 1831.23 | 22.7153 | 1829.39 | -53.9175 | 1843.35 | 27.9534 | 1839.86 | 21.8376 | 1717.46 | 225.656 | 1734.47 | 2236.89 | 1723.62 | 1109.32 | 1717.24 | -99.4024 | 1191.56 | -24.0135
1776.94 | 9.1253 | 1845.88 | 1871.75 | 1831.93 | 13.1189 | 1830.09 | -0.0767728 | 1844.04 | -78.8523 | 1840.56 | 35.6214 | 1718.17 | 281.34 | 1735.17 | 2317.16 | 1724.33 | 1298.29 | 1717.95 | -106.829 | 1192.06 | 6.64487
1777.64 | 15.5495 | 1846.58 | 1939.94 | 1832.63 | 21.1353 | 1830.79 | 46.0253 | 1844.74 | -53.026 | 1841.25 | 52.7657 | 1718.88 | 348.136 | 1735.88 | 2459.2 | 1725.04 | 1462.44 | 1718.66 | -74.3434 | 1192.57 | 33.8514
1778.35 | 1.87075 | 1847.27 | 1942.33 | 1833.33 | 27.7632 | 1831.49 | 63.3529 | 1845.44 | -25.91 | 1841.95 | 26.8385 | 1719.59 | 379.796 | 1736.59 | 2765.89 | 1725.75 | 1631.22 | 1719.37 | 6.08792 | 1193.07 | 46.1903
1779.05 | -13.5537 | 1847.97 | 1895.01 | 1834.02 | 36.3746 | 1832.18 | 73.0877 | 1846.14 | -7.87183 | 1842.65 | 34.4481 | 1720.3 | 449.423 | 1737.3 | 2970.5 | 1726.45 | 1746.57 | 1720.08 | 45.4194 | 1193.57 | 64.0892
1779.76 | -22.4073 | 1848.67 | 1854.2 | 1834.72 | 65.5126 | 1832.88 | 92.7338 | 1846.83 | -5.20881 | 1843.35 | -0.387313 | 1721 | 491.292 | 1738.01 | 3202.07 | 1727.16 | 1817.86 | 1720.79 | -33.4457 | 1194.08 | 58.4883
1780.46 | -20.8767 | 1849.36 | 1808.72 | 1835.42 | 144.835 | 1833.58 | 71.4447 | 1847.53 | -15.8776 | 1844.04 | -38.3212 | 1721.71 | 576.259 | 1738.71 | 3451.77 | 1727.87 | 1907.69 | 1721.5 | 2.62715 | 1194.58 | 79.383
1781.17 | -16.7784 | 1850.06 | 1775.49 | 1836.12 | 192.044 | 1834.28 | 0.70631 | 1848.22 | -8.03931 | 1844.74 | -3.13268 | 1722.42 | 662.977 | 1739.42 | 3650.74 | 1728.58 | 1985.24 | 1722.2 | -78.0063 | 1195.08 | 79.0592
1781.87 | -8.9569 | 1850.76 | 1772.21 | 1836.82 | 170.526 | 1834.98 | -45.9869 | 1848.92 | 68.2672 | 1845.44 | 15.8457 | 1723.13 | 742.296 | 1740.13 | 3796.5 | 1729.29 | 2099.23 | 1722.91 | -146.792 | 1195.58 | 77.9856
1782.58 | 11.4112 | 1851.45 | 1796.63 | 1837.51 | 104.897 | 1835.67 | -22.2257 | 1849.62 | 80.4266 | 1846.14 | 0.87715 | 1723.84 | 815.683 | 1740.83 | 3914.6 | 1730 | 2144.56 | 1723.62 | -5.60796 | 1196.09 | 38.9537
1783.28 | 33.4417 | 1852.15 | 1822.39 | 1838.21 | 29.6304 | 1836.37 | -11.086 | 1850.32 | 5.14181 | 1846.83 | 12.6446 | 1724.55 | 869.491 | 1741.54 | 3978.91 | 1730.7 | 2289.45 | 1724.33 | 175.388 | 1196.59 | 46.1382
1783.99 | 34.7605 | 1852.84 | 1856.73 | 1838.91 | -1.06702 | 1837.07 | -31.8684 | 1851.01 | 76.6247 | 1847.53 | -7.47286 | 1725.26 | 937.151 | 1742.25 | 4009.27 | 1731.41 | 2431.71 | 1725.04 | 307.276 | 1197.09 | 94.2414
1784.69 | 34.1553 | 1853.54 | 1858.78 | 1839.61 | -54.8834 | 1837.77 | -50.8082 | 1851.71 | 134.089 | 1848.22 | -20.0605 | 1725.97 | 1021.35 | 1742.96 | 3998.92 | 1732.12 | 2591.73 | 1725.75 | 485.19 | 1197.59 | 78.9402
1785.4 | 22.1772 | 1854.24 | 1854.33 | 1840.3 | -39.3158 | 1838.47 | -89.6783 | 1852.4 | 166.263 | 1848.92 | -2.07326 | 1726.68 | 1131.74 | 1743.66 | 3912.95 | 1732.83 | 2711.3 | 1726.45 | 658.683 | 1198.1 | 73.7914
1786.1 | 32.4613 | 1854.93 | 1880.74 | 1841 | -24.3022 | 1839.16 | -38.1868 | 1853.1 | 182.375 | 1849.62 | -8.07661 | 1727.38 | 1238.39 | 1744.37 | 3750.82 | 1733.54 | 2818.52 | 1727.16 | 851.198 | 1198.6 | 107.985
1786.81 | 35.0623 | 1855.63 | 1878.18 | 1841.7 | -16.0054 | 1839.86 | 0.452959 | 1853.8 | 80.2257 | 1850.32 | -16.5405 | 1728.09 | 1345.35 | 1745.08 | 3539.67 | 1734.24 | 2931.04 | 1727.87 | 933.65 | 1199.1 | 105.951
1787.51 | 30.3254 | 1856.32 | 1863.14 | 1842.4 | -19.3706 | 1840.56 | 18.0032 | 1854.49 | 18.7584 | 1851.01 | -0.58097 | 1728.8 | 1446.59 | 1745.78 | 3302.83 | 1734.95 | 3067.53 | 1728.58 | 1047.15 | 1199.6 | 118.195
1788.21 | 18.8075 | 1857.02 | 1889.47 | 1843.09 | -0.882347 | 1841.25 | 55.2764 | 1855.19 | -21.9071 | 1851.71 | 19.4682 | 1729.51 | 1527.88 | 1746.49 | 3129.67 | 1735.66 | 3225.43 | 1729.29 | 1112.17 | 1200.11 | 99.7047
1788.92 | 4.05828 | 1857.72 | 1857.45 | 1843.79 | 1.0807 | 1841.95 | 87.3597 | 1855.88 | -19.4953 | 1852.4 | 46.899 | 1730.22 | 1631.7 | 1747.2 | 2926.89 | 1736.36 | 3330.65 | 1730 | 1217.64 | 1200.61 | 73.6611
1789.62 | 3.73982 | 1858.41 | 1886.65 | 1844.49 | 16.0464 | 1842.65 | 81.4406 | 1856.58 | -54.6841 | 1853.1 | 46.5687 | 1730.93 | 1771.75 | 1747.9 | 2709.01 | 1737.07 | 3505.9 | 1730.7 | 1356.9 | 1201.11 | 45.3064
1790.33 | 6.89775 | 1859.11 | 1916.14 | 1845.18 | -1.68946 | 1843.35 | 71.6751 | 1857.27 | 96.1368 | 1853.8 | 49.109 | 1731.63 | 1883.39 | 1748.61 | 2447.02 | 1737.78 | 3595.92 | 1731.41 | 1452.66 | 1201.61 | 39.8097
1791.03 | -0.813658 | 1859.8 | 1946.39 | 1845.88 | 10.383 | 1844.04 | 105.609 | 1857.97 | 149.364 | 1854.49 | 38.9705 | 1732.34 | 1936.18 | 1749.32 | 2279.14 | 1738.49 | 3718.67 | 1732.12 | 1564.52 | 1202.12 | 81.9565
1791.74 | -7.73975 | 1860.5 | 1958.02 | 1846.58 | 19.6032 | 1844.74 | 110.476 | 1858.67 | 105.097 | 1855.19 | 0.991066 | 1733.05 | 2010.96 | 1750.02 | 2130.14 | 1739.19 | 3792.62 | 1732.83 | 1604.61 | 1202.62 | 118.8
1792.44 | -6.99112 | 1861.19 | 1946.6 | 1847.27 | 29.2132 | 1845.44 | 89.4096 | 1859.36 | 154.355 | 1855.88 | -14.5698 | 1733.76 | 2092.14 | 1750.73 | 1993 | 1739.9 | 3871.27 | 1733.54 | 1579.12 | 1203.12 | 116.58
1793.14 | 2.28925 | 1861.89 | 1935.34 | 1847.97 | 48.8848 | 1846.14 | 77.4714 | 1860.06 | 102.351 | 1856.58 | -20.0491 | 1734.47 | 2195.21 | 1751.44 | 1880.78 | 1740.61 | 3956.02 | 1734.24 | 1522.61 | 1203.62 | 93.9977
1793.85 | 13.4904 | 1862.58 | 1931.36 | 1848.67 | 45.8615 | 1846.83 | 36.0909 | 1860.75 | 39.0074 | 1857.27 | -7.47286 | 1735.17 | 2294.11 | 1752.14 | 1789.84 | 1741.31 | 3996.03 | 1734.95 | 1517.08 | 1204.12 | 86.5824
1794.55 | 6.50092 | 1863.28 | 1922.54 | 1849.36 | 75.3278 | 1847.53 | -16.4063 | 1861.45 | 20.517 | 1857.97 | -9.02211 | 1735.88 | 2401.22 | 1752.85 | 1676.37 | 1742.02 | 3940.31 | 1735.66 | 1676.71 | 1204.62 | 98.5826
1795.25 | -6.20581 | 1863.97 | 1930.65 | 1850.06 | 94.9447 | 1848.22 | -94.6608 | 1862.14 | 44.7019 | 1858.67 | 1.37838 | 1736.59 | 2518.7 | 1753.55 | 1573.31 | 1742.73 | 3860.94 | 1736.36 | 1761.81 | 1205.13 | 73.9216
1795.96 | -1.31719 | 1864.67 | 1934.1 | 1850.76 | 87.3113 | 1848.92 | -89.2867 | 1862.84 | -94.6127 | 1859.36 | -62.6877 | 1737.3 | 2710.2 | 1754.26 | 1510.84 | 1743.43 | 3666.76 | 1737.07 | 1825.69 | 1205.63 | 67.9764
1796.66 | -1.24216 | 1865.36 | 1931.01 | 1851.45 | 81.2922 | 1849.62 | -89.6322 | 1863.53 | -225.988 | 1860.06 | -33.0355 | 1738.01 | 2949.13 | 1754.97 | 1475.72 | 1744.14 | 3514.26 | 1737.78 | 1710.43 | 1206.13 | 68.4695
1797.36 | 0.820327 | 1866.06 | 1900.49 | 1852.15 | 59.3293 | 1850.32 | -45.4265 | 1864.23 | -258.564 | 1860.75 | 6.17422 | 1738.71 | 3197.16 | 1755.67 | 1430.31 | 1744.85 | 3385.09 | 1738.49 | 1696.26 | 1206.63 | 98.5566
1798.07 | 0.471855 | 1866.75 | 1863.72 | 1852.84 | 42.2432 | 1851.01 | 0.330123 | 1864.92 | -226.323 | 1861.45 | 38.1048 | 1739.42 | 3389.5 | 1756.38 | 1406.68 | 1745.55 | 3182.9 | 1739.19 | 1896.7 | 1207.13 | 109.651
1798.77 | -5.50886 | 1867.45 | 1887.83 | 1853.54 | 12.134 | 1851.71 | -0.767728 | 1865.62 | -140.32 | 1862.14 | 24.0134 | 1740.13 | 3573.93 | 1757.08 | 1377.23 | 1746.26 | 2900.7 | 1739.9 | 2134.18 | 1207.64 | 124.807
1799.47 | 13.1336 | 1868.14 | 1912.03 | 1854.24 | -4.44594 | 1852.4 | -0.0383864 | 1866.31 | -6.11323 | 1862.84 | -5.95778 | 1740.83 | 3717.27 | 1757.79 | 1341.07 | 1746.97 | 2694.39 | 1740.61 | 2341.17 | 1208.14 | 123.013
1800.18 | 23.6294 | 1868.84 | 1930.54 | 1854.93 | 21.5662 | 1853.1 | 17.8266 | 1867.01 | 119.367 | 1863.53 | -30.9623 | 1741.54 | 3834.75 | 1758.49 | 1233.68 | 1747.67 | 2529.73 | 1741.31 | 2560.36 | 1208.64 | 104.853
1800.88 | 28.2696 | 1869.53 | 1929.96 | 1855.63 | 57.5646 | 1853.8 | 73.4025 | 1867.7 | 157.219 | 1864.23 | -4.08957 | 1742.25 | 3960.85 | 1759.2 | 1187.75 | 1748.38 | 2352.3 | 1742.02 | 2788.82 | 1209.14 | 86.655
1801.58 | 12.7834 | 1870.23 | 1928.45 | 1856.32 | 79.8422 | 1854.49 | 73.4869 | 1868.4 | 142.229 | 1864.92 | 8.00827 | 1742.96 | 3993.34 | 1759.9 | 1117.29 | 1749.08 | 2252.42 | 1742.73 | 2878.73 | 1209.64 | 84.2583
1802.29 | 6.63598 | 1870.92 | 1905.14 | 1857.02 | 72.4756 | 1855.19 | 25.2506 | 1869.09 | 24.6371 | 1865.62 | 7.93992 | 1743.66 | 3976.7 | 1760.61 | 1048.57 | 1749.79 | 2147.21 | 1743.43 | 2849.98 | 1210.14 | 78.916
1802.99 | 14.7409 | 1871.61 | 1883.07 | 1857.72 | 48.3171 | 1855.88 | -71.629 | 1869.79 | -69.1381 | 1866.31 | 22.373 | 1744.37 | 3885.33 | 1761.32 | 1027.4 | 1750.5 | 2095.59 | 1744.14 | 2858.37 | 1210.64 | 86.281
1803.69 | 31.656 | 1872.31 | 1859.93 | 1858.41 | 21.9903 | 1856.58 | -109.616 | 1870.48 | -68.5686 | 1867.01 | -0.66071 | 1745.08 | 3718.53 | 1762.02 | 993.316 | 1751.2 | 2051.11 | 1744.85 | 2885.04 | 1211.15 | 90.3561
1804.4 | 41.6032 | 1873 | 1849.55 | 1859.11 | 12.5923 | 1857.27 | -80.312 | 1871.17 | -87.0591 | 1867.7 | 16.6545 | 1745.78 | 3490.84 | 1762.73 | 926.59 | 1751.91 | 2090.56 | 1745.55 | 2961.26 | 1211.65 | 83.3484
1805.1 | 40.4511 | 1873.7 | 1864.9 | 1859.8 | 12.7359 | 1857.97 | -16.5906 | 1871.87 | -21.2372 | 1868.4 | -2.93902 | 1746.49 | 3280.83 | 1763.43 | 849.872 | 1752.61 | 2076.56 | 1746.26 | 2938.52 | 1212.15 | 81.1564
1805.8 | 40.5712 | 1874.39 | 1880.57 | 1860.5 | 28.8507 | 1858.67 | 13.5274 | 1872.56 | 17.9377 | 1869.09 | -56.5021 | 1747.2 | 3048.39 | 1764.14 | 765.127 | 1753.32 | 2042.37 | 1746.97 | 3044.69 | 1212.65 | 75.2335
1806.5 | 33.3866 | 1875.08 | 1900.3 | 1861.19 | 25.8001 | 1859.36 | 22.7555 | 1873.26 | 49.6595 | 1869.79 | -98.8104 | 1747.9 | 2779.89 | 1764.84 | 675.978 | 1754.02 | 1912.02 | 1747.67 | 3110.12 | 1213.15 | 81.4801
1807.21 | 30.984 | 1875.78 | 1882.66 | 1861.89 | 8.22156 | 1860.06 | 39.9295 | 1873.95 | 32.9109 | 1870.48 | -59.0197 | 1748.61 | 2558.77 | 1765.55 | 569.556 | 1754.73 | 1891.68 | 1748.38 | 3171.13 | 1213.65 | 61.9903
1807.91 | 36.5879 | 1876.47 | 1841.99 | 1862.58 | 49.2746 | 1860.75 | 54.4549 | 1874.64 | -26.8145 | 1871.17 | 0.444271 | 1749.32 | 2383.64 | 1766.25 | 523.653 | 1755.44 | 1831.85 | 1749.08 | 3393.2 | 1214.15 | 54.469
1808.61 | 50.9086 | 1877.17 | 1833.14 | 1863.28 | 42.5852 | 1861.45 | 63.6984 | 1875.34 | -66.3913 | 1871.87 | 37.0567 | 1750.02 | 2254.68 | 1766.96 | 473.537 | 1756.14 | 1742.36 | 1749.79 | 3664.3 | 1214.65 | 36.1067
1809.31 | 37.555 | 1877.86 | 1836.83 | 1863.97 | 11.5663 | 1862.14 | 73.7633 | 1876.03 | -153.769 | 1872.56 | 47.6623 | 1750.73 | 2113.62 | 1767.66 | 420.102 | 1756.85 | 1605.65 | 1750.5 | 3744.33 | 1215.16 | -1.67471
1810.02 | 34.382 | 1878.55 | 1884.85 | 1864.67 | 4.0629 | 1862.84 | 50.1326 | 1876.73 | -243.625 | 1873.26 | 22.3161 | 1751.44 | 2019.77 | 1768.36 | 387.377 | 1757.55 | 1538.68 | 1751.2 | 3706.43 | 1215.66 | -7.10635
1810.72 | 36.1377 | 1879.25 | 1910.33 | 1865.36 | 37.127 | 1863.53 | 0.460637 | 1877.42 | -232.219 | 1873.95 | -1.6176 | 1752.14 | 1947.98 | 1769.07 | 331.441 | 1758.26 | 1481.83 | 1751.91 | 3782.98 | 1216.16 | -0.0744315
1811.42 | 35.6659 | 1879.94 | 1867.57 | 1866.06 | 63.2759 | 1864.23 | 8.69068 | 1878.11 | -108.497 | 1874.64 | 11.8358 | 1752.85 | 1851.05 | 1769.77 | 249.254 | 1758.96 | 1418.46 | 1752.61 | 3746.9 | 1216.66 | 45.4721
1812.12 | 20.6716 | 1880.63 | 1911.93 | 1866.75 | 97.8721 | 1864.92 | 9.11293 | 1878.81 | 23.5317 | 1875.34 | 35.405 | 1753.55 | 1770.93 | 1770.48 | 200.722 | 1759.67 | 1340.27 | 1753.32 | 3982.84 | 1217.16 | 60.4625
1812.82 | 9.90228 | 1881.33 | 1916.29 | 1867.45 | 120.239 | 1865.62 | 1.68132 | 1879.5 | 23.0125 | 1876.03 | 57.5274 | 1754.26 | 1685.73 | 1771.18 | 202.791 | 1760.37 | 1282.98 | 1754.02 | 4007.6 | 1217.66 | 41.2071
1813.52 | 8.46004 | 1882.02 | 1913.81 | 1868.14 | 95.9023 | 1866.31 | -20.6672 | 1880.19 | 0 | 1876.73 | 75.9247 | 1754.97 | 1590.77 | 1771.89 | 208.147 | 1761.08 | 1247.25 | 1754.73 | 3908.55 | 1218.16 | 87.6803
1814.23 | 6.96111 | 1882.71 | 1921.21 | 1868.84 | -17.3255 | 1867.01 | -20.6135 | 1880.89 | -0.904423 | 1877.42 | 74.5577 | 1755.67 | 1531.07 | 1772.59 | 170.658 | 1761.78 | 1189.57 | 1755.44 | 3756.22 | 1218.66 | 116.956
1814.93 | 3.78651 | 1883.41 | 1904.71 | 1869.53 | 29.6715 | 1867.7 | -19.0934 | 1881.58 | -44.7019 | 1878.11 | 41.602 | 1756.38 | 1506.45 | 1773.29 | 124.118 | 1762.48 | 1087.71 | 1756.14 | 3748.75 | 1219.16 | 133.098
1815.63 | 0.813658 | 1884.1 | 1877.52 | 1870.23 | 44.4799 | 1868.4 | -20.4216 | 1882.27 | -35.9257 | 1878.81 | 1.90239 | 1757.08 | 1465.6 | 1774 | 98.2464 | 1763.19 | 1011.67 | 1756.85 | 3644.24 | 1219.66 | 134.732
1816.33 | 3.98159 | 1884.79 | 1825.98 | 1870.92 | 24.6236 | 1869.09 | -45.7182 | 1882.97 | 24.2519 | 1879.5 | -20.6871 | 1757.79 | 1430.84 | 1774.7 | 73.5279 | 1763.89 | 870.329 | 1757.55 | 3555.22 | 1220.16 | 122.004
1817.03 | 10.1157 | 1885.49 | 1834.13 | 1871.61 | 30.1298 | 1869.79 | -40.8508 | 1883.66 | 54.9353 | 1880.19 | -35.3366 | 1758.49 | 1430.37 | 1775.41 | 33.9443 | 1764.6 | 675.429 | 1758.26 | 3405.9 | 1220.66 | 123.685
1817.73 | 15.2811 | 1886.18 | 1864.21 | 1872.31 | 11.1148 | 1870.48 | -49.7488 | 1884.35 | 32.1908 | 1880.89 | -9.48917 | 1759.2 | 1387.62 | 1776.11 | 13.445 | 1765.3 | 545.187 | 1758.96 | 3260.98 | 1221.16 | 123.867
1818.44 | 6.71434 | 1886.87 | 1862.09 | 1873 | -38.9532 | 1871.17 | -56.7428 | 1885.05 | 96.8235 | 1881.58 | 0.842975 | 1759.9 | 1309.21 | 1776.81 | -8.48478 | 1766.01 | 473.826 | 1759.67 | 3178.58 | 1221.66 | 128.418
1819.14 | -7.98818 | 1887.56 | 1846.24 | 1873.7 | -76.5932 | 1871.87 | -50.0328 | 1885.74 | 97.7614 | 1882.27 | 9.14742 | 1760.61 | 1254.25 | 1777.52 | -13.0745 | 1766.71 | 475.513 | 1760.37 | 3231.22 | 1222.16 | 112.604
1819.84 | -5.08703 | 1888.26 | 1848.64 | 1874.39 | -72.202 | 1872.56 | -21.2814 | 1886.43 | 110.155 | 1882.97 | 28.0005 | 1761.32 | 1212.46 | 1778.22 | 2.70134 | 1767.42 | 466.533 | 1761.08 | 3228.44 | 1222.66 | 104.282
1820.54 | -17.0568 | 1888.95 | 1855 | 1875.08 | -41.5319 | 1873.26 | -34.5861 | 1887.12 | 62.8071 | 1883.66 | 45.327 | 1762.02 | 1114.82 | 1778.92 | 13.6096 | 1768.12 | 445.151 | 1761.78 | 2980.08 | 1223.16 | 99.4535
1821.24 | -24.1613 | 1889.64 | 1860.29 | 1875.78 | 2.09985 | 1873.95 | -52.2669 | 1887.82 | 60.8643 | 1884.35 | 25.7335 | 1762.73 | 1024.23 | 1779.63 | 18.2919 | 1768.82 | 374.44 | 1762.48 | 2616.19 | 1223.66 | 102.193
1821.94 | -26.8424 | 1890.33 | 1886.27 | 1876.47 | 34.2816 | 1874.64 | 15.2624 | 1888.51 | 59.1727 | 1885.05 | 34.8468 | 1763.43 | 974.496 | 1780.33 | 21.1322 | 1769.53 | 317.06 | 1763.19 | 2264.66 | 1224.16 | 110.365
1822.64 | -36.4879 | 1891.03 | 1920.28 | 1877.17 | 64.0762 | 1875.34 | 57.8099 | 1889.2 | 13.5328 | 1885.74 | 5.43377 | 1764.14 | 905.702 | 1781.03 | 22.3774 | 1770.23 | 285.862 | 1763.89 | 2052.69 | 1224.67 | 103.767
1823.34 | -33.52 | 1891.72 | 1927.96 | 1877.86 | 44.4936 | 1876.03 | 33.5651 | 1889.9 | -16.5978 | 1886.43 | -17.4291 | 1764.84 | 838.516 | 1781.74 | 16.9696 | 1770.94 | 275.953 | 1764.6 | 1861.06 | 1225.16 | 103.517
1824.04 | -30.7773 | 1892.41 | 1956.81 | 1878.55 | 18.9328 | 1876.73 | -53.6028 | 1890.59 | 126.653 | 1887.12 | 45.3954 | 1765.55 | 790.351 | 1782.44 | -13.4707 | 1771.64 | 273.46 | 1765.3 | 1602.44 | 1225.67 | 96.292
1824.75 | -34.4754 | 1893.1 | 1995.54 | 1879.25 | -19.8768 | 1877.42 | -72.3123 | 1891.28 | 119.937 | 1887.82 | 52.2986 | 1766.25 | 723.344 | 1783.14 | -43.3449 | 1772.34 | 204.809 | 1766.01 | 1250.17 | 1226.16 | 82.8441
1825.45 | -29.6035 | 1893.79 | 2010.94 | 1879.94 | -52.0516 | 1878.11 | -79.6441 | 1891.97 | 78.3163 | 1888.51 | -0.478445 | 1766.96 | 672.021 | 1783.85 | -28.7474 | 1773.05 | 139.579 | 1766.71 | 766.169 | 1226.66 | 69.1078
1826.15 | -28.3496 | 1894.49 | 2004.25 | 1880.63 | -20.0409 | 1878.81 | -72.6731 | 1892.67 | 13.8678 | 1889.2 | -2.84789 | 1767.66 | 614.506 | 1784.55 | -39.3521 | 1773.75 | 151.532 | 1767.42 | 692.482 | 1227.16 | 104.204
1826.85 | -16.3732 | 1895.18 | 1925.67 | 1881.33 | 4.64429 | 1879.5 | -37.0275 | 1893.36 | -77.3114 | 1889.9 | 25.5057 | 1768.36 | 564.5 | 1785.25 | -43.561 | 1774.45 | 121.356 | 1768.12 | 521.414 | 1227.66 | 98.6347
1827.55 | -4.05328 | 1895.87 | 2025.88 | 1882.02 | 12.7838 | 1880.19 | 21.5117 | 1894.05 | -99.788 | 1890.59 | 0.0341747 | 1769.07 | 534.332 | 1785.95 | -14.0212 | 1775.16 | 70.8191 | 1768.82 | 287.143 | 1228.17 | 78.434
1828.25 | -13.8705 | 1896.56 | 1998.79 | 1882.71 | 32.2296 | 1880.89 | 66.3547 | 1894.74 | -94.1605 | 1891.28 | -44.2448 | 1769.77 | 481.363 | 1786.66 | 25.3977 | 1775.86 | 80.3102 | 1769.53 | 69.5438 | 1228.66 | 62.1708
1828.95 | -1.37055 | 1897.25 | 1866.69 | 1883.41 | 11.5252 | 1881.58 | 100.925 | 1895.43 | 18.1722 | 1891.97 | -38.0136 | 1770.48 | 400.694 | 1787.36 | 3.25704 | 1776.56 | 73.188 | 1770.23 | -23.998 | 1229.16 | 37.6921
1829.65 | -7.51299 | 1897.95 | 1904.91 | 1884.1 | -3.63883 | 1882.27 | 94.1004 | 1896.13 | 81.934 | 1892.67 | -61.9587 | 1771.18 | 322.303 | 1788.06 | -38.4156 | 1777.27 | 140.833 | 1770.94 | -10.1044 | 1229.66 | 33.7361
1830.35 | -7.01613 | 1898.64 | 1934.08 | 1884.79 | -0.471953 | 1882.97 | 39.7529 | 1896.82 | 142.949 | 1893.36 | -68.6114 | 1771.89 | 271.97 | 1788.76 | -97.4746 | 1777.97 | 144.657 | 1771.64 | 10.2307 | 1230.16 | 24.3261
1831.05 | -12.1465 | 1899.33 | 1968.96 | 1885.49 | -16.491 | 1883.66 | -17.0666 | 1897.51 | 67.7647 | 1894.05 | -48.8356 | 1772.59 | 226.657 | 1789.47 | -109.294 | 1778.67 | 115.008 | 1772.34 | 83.1848 | 1230.66 | 10.8447
1831.75 | -14.4241 |  |  | 1886.18 | -40.1297 | 1884.35 | -74.4312 | 1898.2 | 6.12998 | 1894.74 | -23.9678 | 1773.29 | 214.946 | 1790.17 | -101.668 | 1779.38 | 52.9208 | 1773.05 | 2.7282 | 1231.16 | -16.0325
1832.45 | -9.04194 |  |  | 1886.87 | -65.1022 | 1885.05 | -113.294 | 1898.89 | -156.314 | 1895.43 | -32.147 | 1774 | 195.461 | 1790.87 | -95.2467 | 1780.08 | 29.2009 | 1773.75 | 9.85183 | 1231.66 | 3.32523
1833.15 | 4.93697 |  |  | 1887.56 | -60.8204 | 1885.74 | -161.399 | 1899.58 | -122.198 | 1896.13 | -1.64038 | 1774.7 | 185.848 | 1791.57 | -69.6791 | 1780.78 | 20.5304 | 1774.45 | 24.6801 | 1232.16 | -0.305169
1833.85 | 8.42169 |  |  | 1888.26 | -25.1161 | 1886.43 | -163.68 | 1900.27 | -24.4194 | 1896.82 | 34.0608 | 1775.41 | 141.285 | 1792.28 | 28.8349 | 1781.48 | 9.16592 | 1775.16 | 8.26038 | 1232.66 | -11.5964
1834.55 | 18.1489 |  |  | 1888.95 | 5.29408 | 1887.12 | -160.555 | 1900.96 | 39.3424 | 1897.51 | 28.627 | 1776.11 | 162.488 | 1792.98 | 57.9013 | 1782.19 | 29.139 | 1775.86 | -62.5212 | 1233.16 | -2.21434
1835.25 | 22.0971 |  |  | 1889.64 | 16.2037 | 1887.82 | -169.522 | 1901.66 | -37.8183 | 1898.2 | -3.45164 | 1776.81 | 154.779 | 1793.68 | 78.1433 | 1782.89 | 63.3563 | 1776.56 | -156.644 | 1233.66 | 0.833633
1835.95 | 11.4062 |  |  | 1890.33 | -9.56218 | 1888.51 | -203.978 | 1902.35 | -21.4047 | 1898.89 | -0.353138 | 1777.52 | 157.373 | 1794.38 | 70.101 | 1783.59 | 81.7037 | 1777.27 | -181.956 | 1234.16 | 0.800138
1836.65 | 11.4846 |  |  | 1891.03 | -50.7384 | 1889.2 | -202.811 | 1903.04 | 43.3788 | 1899.58 | -13.5218 | 1778.22 | 183.096 | 1795.08 | 22.1253 | 1784.29 | 96.4125 | 1777.97 | -104.707 | 1234.66 | 12.2235
1837.35 | 1.91743 |  |  | 1891.72 | -47.3595 | 1889.9 | -218.595 | 1903.73 | 115.867 | 1900.27 | -11.5624 | 1778.92 | 128.555 | 1795.79 | -65.9436 | 1785 | 138.217 | 1778.67 | -11.6201 | 1235.16 | 31.4827
1838.05 | -10.059 |  |  | 1892.41 | -88.5699 | 1890.59 | -123.765 | 1904.42 | 152.663 | 1900.96 | -34.4822 | 1779.63 | 74.7053 | 1796.49 | -165.662 | 1785.7 | 178.163 | 1779.38 | 80.886 | 1235.66 | 46.2759
1838.75 | -11.1928 |  |  | 1893.1 | -93.9118 | 1891.28 | -76.0588 | 1905.11 | 140.939 | 1901.66 | -23.5122 | 1780.33 | 81.5657 | 1797.19 | -184.55 | 1786.4 | 217.706 | 1780.08 | 28.7976 | 1236.16 | 55.9222
1839.44 | -3.98325 |  |  | 1893.79 | -41.3677 | 1891.97 | -41.6339 | 1905.8 | 173.833 | 1902.35 | -12.0067 | 1781.03 | 99.0938 | 1797.89 | -176.277 | 1787.11 | 164.181 | 1780.78 | -36.2749 | 1236.65 | 70.027
1840.14 | 17.2302 |  |  | 1894.49 | -14.186 | 1892.67 | -59.4836 | 1906.49 | 192.843 | 1903.04 | -21.9174 | 1781.74 | 84.3499 | 1798.59 | -117.408 | 1787.81 | 123.275 | 1781.48 | 15.283 | 1237.15 | 85.6204
1840.84 | 25.6502 |  |  | 1895.18 | 8.5362 | 1893.36 | -51.1153 | 1907.18 | 96.5053 | 1903.73 | -7.56399 | 1782.44 | 43.43 | 1799.3 | -98.7816 | 1788.51 | 76.7181 | 1782.19 | 33.6225 | 1237.65 | 97.3806
1841.54 | 30.959 |  |  | 1895.87 | -23.3788 | 1894.05 | -85.8166 | 1907.88 | 132.347 | 1904.42 | 20.7668 | 1783.14 | -8.12598 | 1800 | -63.7825 | 1789.21 | 80.4341 | 1782.89 | -22.7855 | 1238.15 | 95.691
1842.24 | 28.0195 |  |  | 1896.56 | -77.3935 | 1894.74 | -69.8018 | 1908.57 | 116.838 | 1905.11 | 21.1086 | 1783.85 | -12.7189 | 1800.7 | -42.8921 | 1789.91 | 67.5367 | 1783.59 | -68.5839 | 1238.65 | 87.8831
1842.94 | 14.4724 |  |  | 1897.25 | -91.4358 | 1895.43 | -109.186 | 1909.26 | 109.703 | 1905.8 | 2.90485 | 1784.55 | 0.62751 | 1801.4 | -26.3393 | 1790.61 | 51.8525 | 1784.29 | -41.9839 | 1239.15 | 62.4275
1843.64 | 10.2624 |  |  | 1897.95 | -10.5608 | 1896.13 | -178.535 | 1909.95 | 15.2914 | 1906.49 | 31.7824 | 1785.25 | 16.0727 | 1802.1 | -43.2523 | 1791.32 | 47.8734 | 1785 | -20.7141 | 1239.65 | 50.3566
1844.34 | 0.336801 |  |  | 1898.64 | 28.1462 | 1896.82 | -291.598 | 1910.64 | -64.3145 | 1907.18 | -14.4331 | 1785.95 | 11.7698 | 1802.8 | -55.9357 | 1792.02 | 10.4046 | 1785.7 | 28.4945 | 1240.15 | 48.5926
1845.04 | -3.7565 |  |  | 1899.33 | -56.4565 | 1897.51 | -335.697 | 1911.33 | -91.6817 | 1907.88 | -66.6748 | 1786.66 | 49.2938 | 1803.5 | -52.7919 | 1792.72 | -10.1878 | 1786.4 | 19.7037 | 1240.65 | 34.5213
1845.74 | 1.89242 |  |  |  |  | 1898.2 | -314.17 | 1912.02 | -13.6166 | 1908.57 | -64.8635 | 1787.36 | 74.41 | 1804.2 | -48.3977 | 1793.42 | -45.3496 | 1787.11 | -8.66455 | 1241.15 | 13.1427
1846.43 | 18.8892 |  |  |  |  | 1898.89 | -277.081 | 1912.71 | -48.1689 | 1909.26 | 1.58343 | 1788.06 | 81.7924 | 1804.9 | -20.2163 | 1794.12 | -81.6572 | 1787.81 | 14.5757 | 1241.64 | -12.685
1847.13 | 41.5899 |  |  |  |  | 1899.58 | -248.268 | 1913.4 | -43.9482 | 1909.95 | 35.7125 | 1788.76 | 69.8118 | 1805.61 | -12.4416 | 1794.83 | -76.873 | 1788.51 | 137.269 | 1242.14 | -48.9313
1847.83 | 71.7953 |  |  |  |  | 1900.27 | -162.989 | 1914.09 | 26.781 | 1910.64 | 0.603753 | 1789.47 | 71.2144 | 1806.31 | -4.04429 | 1795.53 | -44.2194 | 1789.21 | 116.151 | 1242.64 | -79.9022
1848.53 | 78.2078 |  |  |  |  | 1900.96 | -78.838 | 1914.78 | 160.518 | 1911.33 | -41.1805 | 1790.17 | 57.5569 | 1807.01 | 8.36129 | 1796.23 | -27.8384 | 1789.91 | 16.8491 | 1243.14 | -81.201
1849.23 | 95.3613 |  |  |  |  | 1901.66 | 11.3624 | 1915.47 | 166.933 | 1912.02 | -53.3694 | 1790.87 | 46.0719 | 1807.71 | 2.11476 | 1796.93 | -3.01918 | 1790.61 | -71.7162 | 1243.64 | -77.4069
1849.93 | 103.965 |  |  |  |  | 1902.35 | 26.7169 | 1916.16 | 177.803 | 1912.71 | -63.3143 | 1791.57 | 36.9914 | 1808.41 | -37.7107 | 1797.63 | 40.2557 | 1791.32 | -78.7388 | 1244.14 | -82.498
[6 empty] | 1903.04 | -16.6597 | 1916.85 | 123.822 | 1913.4 | -53.0961 | 1792.28 | 44.9856 | 1809.11 | -30.4711 | 1798.33 | 46.3405 | 1792.02 | -12.7821 | 1244.63 | 10.9768
[6 empty] | 1903.73 | -45.4725 | 1917.54 | 73.7272 | 1914.09 | -31.3951 | 1792.98 | 41.9851 | 1809.81 | -26.2159 | 1799.03 | 70.8965 | 1792.72 | 53.9324 | 1245.13 | 4.24818
[6 empty] | 1904.42 | -45.5109 | 1918.23 | -0.435463 | 1914.78 | 10.7195 | 1793.68 | 42.7603 | 1810.51 | -13.2494 | 1799.73 | 93.254 | 1793.42 | 81.6944 | 1245.63 | 17.6886
[6 empty] | 1905.11 | -22.6633 | 1918.92 | -26.9819 | 1915.47 | 33.7874 | 1794.38 | 52.2784 | 1811.21 | 28.8143 | 1800.43 | 101.862 | 1794.12 | 115.948 | 1246.13 | 17.0857
[6 empty] | 1905.8 | -13.8114 | 1919.61 | 38.6055 | 1916.16 | 1.40116 | 1795.08 | 35.8946 | 1811.91 | 21.5181 | 1801.14 | 45.8451 | 1794.83 | 87.1508 | 1246.63 | -18.3529
[6 empty] | 1906.49 | -14.4103 | 1920.3 | 25.4913 | 1916.85 | -34.1291 | 1795.79 | 15.8143 | 1812.61 | 4.43534 | 1801.83 | -32.4988 | 1795.53 | 6.44158 | 1247.13 | -58.4585
[6 empty] | 1907.18 | -1.689 | 1920.99 | -15.3082 | 1917.54 | -51.3645 | 1796.49 | 16.7898 | 1813.31 | -32.7865 | 1802.54 | 8.29887 | 1796.23 | 54.185 | 1247.62 | -82.2766
[6 empty] | 1907.88 | -21.9493 | 1921.68 | -9.58018 | 1918.23 | -24.7311 | 1797.19 | -9.26499 | 1814.01 | -17.8391 | 1803.24 | -4.73779 | 1796.93 | 18.5164 | 1248.12 | 9.76355
[6 empty] | 1908.57 | 1.60455 | 1922.36 | 11.2383 | 1918.92 | -12.8383 | 1797.89 | 5.24682 | 1814.71 | -0.715212 | 1803.94 | 8.76336 | 1797.63 | 28.0903 | 1248.62 | 12.2216
[6 empty] | 1909.26 | 34.6476 | 1923.05 | 18.4234 | 1919.61 | -51.1937 | 1798.59 | 23.0017 | 1815.41 | 24.5333 | 1804.64 | 55.0575 | 1798.33 | 47.9708 | 1249.12 | 4.15886
[6 empty] | 1909.95 | 25.9338 | 1923.74 | -41.302 | 1920.3 | -48.2091 | 1799.3 | 37.2076 | 1816.11 | 45.6398 | 1805.34 | 64.3782 | 1799.03 | 110.265 | 1249.62 | 20.6008
[6 empty] | 1910.64 | 26.0029 | 1924.43 | -9.3792 | 1920.99 | -1.58343 | 1800 | 36.4008 | 1816.81 | 48.2485 | 1806.04 | 110.409 | 1799.73 | 238.212 | 1250.11 | 23.7083
[6 empty] | 1911.33 | -26.74 | 1925.12 | 10.6353 | 1921.68 | 27.8751 | 1800.7 | 25.1847 | 1817.51 | 28.7834 | 1806.74 | 54.3917 | 1800.43 | 234.095 | 1250.61 | 7.54735
[6 empty] | 1912.02 | -6.7253 | 1925.81 | 90.8777 | 1922.36 | -13.9433 | 1801.4 | 0.738247 | 1818.21 | 27.6874 | 1807.44 | -65.6633 | 1801.14 | 100.009 | 1251.11 | -16.0828
[6 empty] | 1912.71 | -12.9592 | 1926.5 | 143.753 | 1923.05 | 1.97074 | 1802.1 | 1.7507 | 1818.91 | 24.4047 | 1808.14 | -45.6283 | 1801.83 | 6.13845 | 1251.61 | -26.4474
[6 empty] | 1913.4 | -22.1259 | 1927.19 | 209.876 | 1923.74 | 7.52982 | 1802.8 | -23.7979 | 1819.61 | 29.8434 | 1808.84 | 34.7902 | 1802.54 | 62.2433 | 1252.1 | -3.71599
[6 empty] | 1914.09 | -85.8473 | 1927.88 | 119.484 | 1924.43 | -14.0686 | 1803.5 | -50.6964 | 1820.31 | 41.7293 | 1809.54 | 43.6465 | 1803.24 | 95.0322 | 1252.6 | 8.9448
[6 empty] | 1914.78 | -68.466 | 1928.56 | 38.0193 | 1925.12 | -6.21979 | 1804.2 | -37.8615 | 1821.01 | 54.2892 | 1810.24 | 39.11 | 1803.94 | 69.569 | 1253.1 | 12.4468
[6 empty] | 1915.47 | -65.6177 | 1929.25 | -4.52211 | 1925.81 | 20.1517 | 1804.9 | -21.2035 | 1821.71 | 47.5796 | 1810.94 | 7.26152 | 1804.64 | -37.4369 | 1253.6 | 14.5997
[6 empty] | 1916.16 | -103.467 | 1929.94 | 3.31622 | 1926.5 | 12.9522 | 1805.61 | -6.91842 | 1822.4 | 33.3062 | 1811.64 | -6.76606 | 1805.34 | 34.5067 | 1254.1 | -20.0295
[6 empty] | 1916.85 | -109.363 | 1930.63 | 95.0984 | 1927.19 | 0.0797409 | 1806.31 | 9.08043 | 1823.1 | 11.2479 | 1812.34 | -46.805 | 1806.04 | 97.9625 | 1254.59 | -13.5689
[6 empty] | 1917.54 | -105.279 | 1931.32 | 109.854 | 1927.88 | 0 | 1807.01 | -4.14473 | 1823.8 | 13.5684 | 1813.04 | 61.359 | 1806.74 | -5.73427 | 1255.09 | 25.009
[6 empty] | 1918.23 | -106.092 | 1932.01 | 56.158 | 1928.56 | 4.36297 | 1807.71 | -31.3649 | 1824.5 | 1.08568 | 1813.74 | 100.361 | 1807.44 | -188.498 | 1255.59 | 14.663
[6 empty] | 1918.92 | -68.9496 | 1932.69 | 51.0329 | 1929.25 | 10.6169 | 1808.41 | -57.1719 | 1825.2 | 5.01163 | 1814.44 | 143.62 | 1808.14 | -53.5788 | 1256.09 | -10.7386
[6 empty] | 1919.61 | -31.9682 | 1933.38 | 116.955 | 1929.94 | 3.00737 | 1809.11 | -41.5369 | 1825.9 | 14.9217 | 1815.14 | 132.767 | 1808.84 | 24.579 | 1256.58 | -4.54032
[6 empty] | 1920.3 | -13.773 | 1934.07 | 112.818 | 1930.63 | 13.7154 | 1809.81 | -5.93761 | 1826.6 | -7.59462 | 1815.84 | 85.4041 | 1809.54 | 78.5115 | 1257.08 | 13.1297
[6 empty] | 1920.99 | 7.3318 | 1934.76 | 58.3855 | 1931.32 | -39.5743 | 1810.51 | 35.8471 | 1827.3 | -58.1843 | 1816.54 | 25.5159 | 1810.24 | 1.4904 | 1257.58 | 34.4748
[6 empty] | 1921.68 | 16.1223 | 1935.45 | 0.70344 | 1932.01 | -49.0748 | 1811.21 | 40.4981 | 1828 | -62.4653 | 1817.24 | -19.0131 | 1810.94 | -173.746 | 1258.08 | 46.1029
[6 empty] | 1922.36 | -5.38945 | 1936.13 | -72.1528 | 1932.69 | -35.5075 | 1811.91 | 30.0677 | 1828.69 | -47.0393 | 1817.93 | -22.6051 | 1811.64 | -310.004 | 1258.57 | 34.2422
[6 empty] | 1923.05 | -49.1192 | 1936.82 | -29.2765 | 1933.38 | 0 | 1812.61 | 18.472 | 1829.39 | 6.07158 | 1818.63 | 37.4533 | 1812.34 | 15.9903 | 1259.07 | 7.24777
[6 empty] | 1923.74 | -87.7743 | 1937.51 | 29.0085 | 1934.07 | 17.4405 | 1813.31 | 20.4547 | 1830.09 | 16.4087 | 1819.33 | 40.4725 | 1813.04 | -9.19504 | 1259.57 | -20.0463
[6 empty] | 1924.43 | -85.7706 | 1938.2 | 20.7682 | 1934.76 | 24.1501 | 1814.01 | 37.64 | 1830.79 | 35.4982 | 1820.03 | 51.1557 | 1813.74 | -208.505 | 1260.06 | 3.48898
[6 empty] | 1925.12 | -65.326 | 1938.88 | 20.584 | 1935.45 | -0.0341747 | 1814.71 | 36.5221 | 1831.49 | 63.9266 | 1820.73 | 54.2369 | 1814.44 | -45.7226 | 1260.56 | 22.7053
[6 empty] | 1925.81 | -28.2601 | 1939.57 | 4.58911 | 1936.13 | -19.5479 | 1815.41 | 32.3721 | 1832.18 | 67.5644 | 1821.43 | 15.0959 | 1815.14 | 29.5302 | 1261.06 | 18.2562
[6 empty] | 1926.5 | -42.4861 | 1940.26 | -76.2395 | 1936.82 | -4.88698 | 1816.11 | 11.0948 | 1832.88 | 41.9711 | 1822.13 | -10.6678 | 1815.84 | 100.211 | 1261.55 | 3.37547
[6 empty] | 1927.19 | 14.3795 | 1940.95 | -32.0568 | 1937.51 | 22.168 | 1816.81 | -17.7232 | 1833.58 | 29.4369 | 1822.83 | -35.9515 | 1816.54 | 160.004 | 1262.05 | -6.92585
[6 empty] | 1927.88 | 93.5323 | 1941.64 | 25.5918 | 1938.2 | 16.233 | 1817.51 | -27.4364 | 1834.28 | 0.0463087 | 1823.53 | -97.9453 | 1817.24 | 284.187 | 1262.55 | 0.764783
[6 empty] | 1928.56 | 163.933 | 1942.32 | 99.7377 | 1938.88 | 25.4032 | 1818.21 | -8.61639 | 1834.98 | -3.19015 | 1824.22 | -84.6454 | 1817.93 | 221.237 | 1263.04 | 4.15886
[6 empty] | 1929.25 | 230.157 | 1943.01 | 97.6274 | 1939.57 | 29.0143 | 1818.91 | -2.30438 | 1835.67 | 18.5132 | 1824.92 | -108.195 | 1818.63 | 11.7969 | 1263.54 | -21.6614
[6 empty] | 1929.94 | 215.378 | 1943.7 | 98.1634 | 1940.26 | 4.37436 | 1819.61 | -0.0263659 | 1836.37 | 4.14205 | 1825.62 | -114.357 | 1819.33 | 13.8431 | 1264.04 | -18.1278
[6 empty] | 1930.63 | 112.48 | 1944.38 | 10.8028 | 1940.95 | -4.69332 | 1820.31 | 7.80432 | 1837.07 | 9.67337 | 1826.32 | -125.877 | 1820.03 | 34.153 | 1264.53 | -50.6283
[6 empty] | 1931.32 | -0.452959 | 1945.07 | 10.2501 | 1941.64 | -41.4311 | 1821.01 | 5.59485 | 1837.77 | 23.319 | 1827.02 | -113.769 | 1820.73 | 17.7585 | 1265.03 | -15.666
[6 empty] | 1932.01 | -5.51229 | 1945.76 | 24.3859 | 1942.32 | -49.0179 | 1821.71 | 1.30775 | 1838.47 | 47.9089 | 1827.72 | -78.8858 | 1821.43 | -34.0772 | 1265.53 | 9.3579
[6 empty] | 1932.69 | 14.3335 | 1946.44 | -18.7249 | 1943.01 | -2.05048 | 1822.4 | 24.3463 | 1839.16 | 29.9772 | 1828.41 | -71.1288 | 1822.13 | -77.6526 | 1266.02 | 28.9036
[6 empty] | 1933.38 | -8.47572 | 1947.13 | -43.5128 | 1943.7 | 56.9008 | 1823.1 | 55.7218 | 1839.86 | 33.5635 | 1829.11 | -94.8487 | 1822.83 | -211.865 | 1266.52 | 35.5764
[6 empty] | 1934.07 | -20.268 | 1947.82 | -24.6204 | 1944.38 | 74.9678 | 1823.8 | 82.4885 | 1840.56 | 14.4535 | 1829.81 | -77.6781 | 1823.53 | -200.068 | 1267.02 | 25.904
[6 empty] | 1934.76 | -24.3446 | 1948.5 | -3.29947 | 1945.07 | 67.1646 | 1824.5 | 72.9651 | 1841.25 | -7.82617 | 1830.51 | -38.692 | 1824.22 | -131.13 | 1267.51 | 11.388
[6 empty] | 1935.45 | 42.655 | 1949.19 | -20.249 | 1945.76 | 19.7871 | 1825.2 | 66.7691 | 1841.95 | -17.9009 | 1831.2 | -65.5085 | 1824.92 | 15.1567 | 1268.01 | 6.64487
[6 empty] | 1936.13 | 53.1114 | 1949.88 | -83.1734 | 1946.44 | -1.85682 | 1825.9 | 43.045 | 1842.65 | 2.69105 | 1831.9 | -93.8423 | 1825.62 | 94.1228 | 1268.51 | -8.62289
[6 empty] | 1936.82 | -19.4542 | 1950.57 | -112.165 | 1947.13 | 4.27183 | 1826.6 | 12.6926 | 1843.35 | 22.7993 | 1832.6 | -79.2109 | 1826.32 | 139.088 | 1269 | -11.1405
[6 empty] | 1937.51 | -54.6699 | 1951.25 | -179.612 | 1947.82 | -3.47443 | 1827.3 | 36.1003 | 1844.04 | 57.6697 | 1833.3 | -127.642 | 1827.02 | 86.8476 | 1269.5 | 16.0046
[6 empty] | 1938.2 | -53.3033 | 1951.94 | -127.926 | 1948.5 | -53.5973 | 1828 | 36.1108 | 1844.74 | 66.1288 | 1834 | -161.766 | 1827.72 | 7.50254 | 1270 | 37.7126
[6 empty] | 1938.88 | -64.6657 | 1952.62 | -89.6216 | 1949.19 | 10.4461 | 1828.69 | 18.8622 | 1845.44 | 68.1767 | 1834.69 | -152.91 | 1828.41 | 19.249 | 1270.49 | 67.4591
[6 empty] | 1939.57 | -31.1544 | 1953.31 | -37.1483 | 1949.88 | 87.2138 | 1829.39 | 35.7997 | 1846.14 | 27.5948 | 1835.39 | -157.725 | 1829.11 | 60.5761 | 1270.99 | 89.556
[6 empty] | 1940.26 | -33.0737 | 1954 | 27.3839 | 1950.57 | 66.1508 | 1830.09 | 19.1733 | 1846.83 | -32.272 | 1836.09 | -186.446 | 1829.81 | 6.08792 | 1271.48 | 109.414
[6 empty] | 1940.95 | 42.0945 | 1954.68 | 20.5505 | 1951.25 | 1.72013 | 1830.79 | 3.39593 | 1847.53 | -71.1867 | 1836.79 | -166.194 | 1830.51 | -10.9886 | 1271.98 | 124.096
[6 empty] | 1941.64 | -11.6004 | 1955.37 | 48.1186 | 1951.94 | 1.83404 | 1831.49 | -20.9926 | 1848.22 | -72.365 | 1837.48 | -105.888 | 1831.2 | 19.7542 | 1272.48 | 127.075
[6 empty] | 1942.32 | -68.4199 | 1956.05 | 0 | 1952.62 | 0 | 1832.18 | -26.4398 | 1848.92 | -53.6203 | 1838.18 | -29.2628 | 1831.9 | -13.9946 | 1272.97 | 122.027
[6 empty] | 1943.01 | -126.468 | 1956.74 | 0.301474 | 1953.31 | -10.8562 | 1832.88 | 13.0511 | 1849.62 | -71.4183 | 1838.88 | -40.7667 | 1832.6 | -26.0947 | 1273.47 | 100.544
[6 empty] | 1943.7 | -121.155 | 1957.43 | 12.6619 | 1954 | -0.694885 | 1833.58 | 48.8034 | 1850.32 | 0.205816 | 1839.57 | 72.2436 | 1833.3 | 74.9497 | 1273.96 | 57.4816
[6 empty] | 1944.38 | -105.424 | 1958.11 | -2.51229 | 1954.68 | 19.8099 | 1834.28 | 54.5881 | 1851.01 | -7.6821 | 1840.27 | 62.5048 | 1834 | 18.6174 | 1274.46 | 26.5088
[6 empty] | 1945.07 | -138.153 | 1958.8 | 8.49153 | 1955.37 | 0 | 1834.98 | 56.2544 | 1851.71 | 30.7541 | 1840.97 | 41.7111 | 1834.69 | 25.7916 | 1274.96 | -38.4774
[6 empty] | 1945.76 | -110.046 | 1959.48 | 9.81466 | 1956.05 | 111.671 | 1835.67 | 50.9917 | 1852.4 | 16.9696 | 1841.67 | 12.696 | 1835.39 | -47.9203 | 1275.45 | 14.0061
[6 empty] | 1946.44 | -38.9775 | 1960.17 | -90.995 | 1956.74 | 21.7693 | 1836.37 | 43.1716 | 1853.1 | 1.61566 | 1842.36 | -17.0313 | 1836.09 | -112.816 | 1275.95 | 30.9616
[6 empty] | 1947.13 | -2.44905 | 1960.85 | -39.7611 | 1957.43 | 4.79585 | 1837.07 | 24.4201 | 1853.8 | -23.6329 | 1843.06 | -31.3221 | 1836.79 | -192.111 | 1276.44 | 35.4703
[6 empty] | 1947.82 | 35.0084 | 1961.54 | -1.32314 | 1958.11 | 0 | 1837.77 | 2.87389 | 1854.49 | -41.3794 | 1843.76 | -31.1982 | 1837.48 | -145.201 | 1276.94 | 13.9261
[6 empty] | 1948.5 | 44.5973 | 1962.22 | -13.3486 | 1958.8 | -3.58834 | 1838.47 | -16.6475 | 1855.19 | -60.3608 | 1844.45 | -31.7091 | 1838.18 | -95.9416 | 1277.43 | 29.9363
[6 empty] | 1949.19 | 54.5931 | 1962.91 | 23.4982 | 1959.48 | -5.98057 | 1839.16 | -0.500953 | 1855.88 | -72.859 | 1845.15 | -60.2443 | 1838.88 | -30.768 | 1277.93 | 28.9743
[6 empty] | 1949.88 | 16.8209 | 1963.59 | 26.8982 | 1960.17 | 12.4624 | 1839.86 | 5.85851 | 1856.58 | -45.2127 | 1845.84 | -80.016 | 1839.57 | -5.17852 | 1278.42 | -4.71151
[6 empty] | 1950.57 | -27.9837 | 1964.28 | 13.1979 | 1960.85 | 0.786017 | 1840.56 | 24.4571 | 1857.27 | -0.0617449 | 1846.54 | -61.4519 | 1840.27 | -192.818 | 1278.92 | -19.7262
[6 empty] | 1951.25 | 10.0419 | 1964.96 | 3.93591 | 1961.54 | 0 | 1841.25 | 28.5965 | 1857.97 | 30.4402 | 1847.24 | -48.1675 | 1840.97 | -110.618 | 1279.41 | -34.6255
[6 empty] | 1951.94 | -14.963 | 1965.65 | -80.9626 | 1962.22 | 2.22135 | 1841.95 | 34.724 | 1858.67 | 39.491 | 1847.93 | -26.3365 | 1841.67 | -112.816 | 1279.91 | -17.631
[6 empty] | 1952.62 | 9.31254 | 1966.33 | -1.22265 | 1962.91 | -12.5307 | 1842.65 | 35.8999 | 1859.36 | 59.4758 | 1848.63 | 21.0414 | 1842.36 | -19.2995 | 1280.41 | 7.0896
[6 empty] | 1953.31 | -7.5698 | 1967.02 | -11.1043 | 1963.59 | -40.7818 | 1843.35 | 54.8253 | 1860.06 | 45.0944 | 1849.32 | -33.7219 | 1843.06 | 37.2854 | 1280.9 | 41.4006
[6 empty] | 1954 | -52.3821 | 1967.7 | 47.3147 | 1964.28 | -31.5204 | 1844.04 | 41.1309 | 1860.75 | 35.7297 | 1850.02 | -9.25882 | 1843.76 | 157.048 | 1281.4 | 69.9153
[6 empty] | 1954.68 | -88.0968 | 1968.39 | 26.9317 | 1964.96 | 3.9187 | 1844.74 | 43.5407 | 1861.45 | 31.0783 | 1850.72 | -21.382 | 1844.45 | 85.1551 | 1281.89 | 68.2518
[6 empty] | 1955.37 | -97.2558 | 1969.07 | -25.2903 | 1965.65 | 6.75519 | 1845.44 | 62.8564 | 1862.14 | 33.8465 | 1851.41 | -54.0356 | 1845.15 | 1.18727 | 1282.39 | 60.9501
[6 empty] | 1956.05 | -18.1107 | 1969.76 | 32.9779 | 1966.33 | 38.6971 | 1846.14 | 41.4684 | 1862.84 | 26.9208 | 1852.11 | -39.1719 | 1845.84 | -139.568 | 1282.88 | 56.2962
[6 empty] | 1956.74 | 43.3689 | 1970.44 | 18.4234 | 1967.02 | 24.6855 | 1846.83 | -0.806798 | 1863.53 | 4.76465 | 1852.8 | -39.0326 | 1846.54 | -140.603 | 1283.38 | 60.71
[6 empty] | 1957.43 | 30.5786 | 1971.13 | 86.8581 | 1967.7 | -1.45812 | 1847.53 | -17.18 | 1864.23 | 2.44407 | 1853.5 | -1.85796 | 1847.24 | -4.59752 | 1283.87 | 75.0065
[6 empty] | 1958.11 | -31.9221 | 1971.81 | -1.28964 | 1968.39 | -24.4918 | 1848.22 | -2.81061 | 1864.92 | -0.725503 | 1854.2 | 24.2773 | 1847.93 | 73.0298 | 1284.37 | 57.729
[6 empty] | 1958.8 | -22.0031 | 1972.5 | -9.19497 | 1969.07 | -2.55171 | 1848.92 | 10.0612 | 1865.62 | 10.0799 | 1854.89 | 21.7536 | 1848.63 | 112.538 | 1284.86 | 71.5454
[6 empty] | 1959.48 | -17.4965 | 1973.18 | 2.46204 | 1969.76 | -27.2258 | 1849.62 | 16.6686 | 1866.31 | 4.17293 | 1855.59 | -21.9394 | 1849.32 | 129.135 | 1285.36 | 67.4479
[6 empty] | 1960.17 | 8.67532 | 1973.86 | 13.4491 | 1970.44 | -60.4778 | 1850.32 | 17.8023 | 1867.01 | 6.96174 | 1856.28 | -45.7057 | 1850.02 | 31.1217 | 1285.85 | 85.7246
[6 empty] | 1960.85 | 47.8064 | 1974.55 | 63.0751 | 1971.13 | -1.54925 | 1851.01 | -2.67351 | 1867.7 | -3.59664 | 1856.98 | -73.0487 | 1850.72 | 69.0386 | 1286.35 | 78.8974
[6 empty] | 1961.54 | 79.3984 | 1975.23 | 107.576 | 1971.81 | -7.25642 | 1851.71 | -10.8997 | 1868.4 | -2.61901 | 1857.67 | -109.619 | 1851.41 | 43.8027 | 1286.84 | 67.2712
[6 empty] | 1962.22 | 83.7591 | 1975.92 | 145.093 | 1972.5 | 0.125307 | 1852.4 | 5.39975 | 1869.09 | 0.679194 | 1858.37 | -127.626 | 1852.11 | 79.0925 | 1287.34 | 44.3091
[6 empty] | 1962.91 | 121.178 | 1976.6 | 140.772 | 1973.18 | 17.9873 | 1853.1 | -2.67878 | 1869.79 | 13.5324 | 1859.06 | -153.452 | 1852.8 | 6.08792 | 1287.83 | 23.6264
[6 empty] | 1963.59 | 66.4468 | 1977.28 | 55.1363 | 1973.86 | 0 | 1853.8 | 18.3191 | 1870.48 | 13.5324 | 1859.76 | -144.425 | 1853.5 | -3.91547 | 1288.32 | 5.97313
[6 empty] | 1964.28 | 60.9422 | 1977.97 | 0 | 1974.55 | -11.0042 | 1854.49 | 4.52967 | 1871.17 | 2.78367 | 1860.45 | -68.7444 | 1854.2 | 24.478 | 1288.82 | -5.37767
[6 empty] | 1964.96 | 52.4205 | 1978.65 | -22.7278 | 1975.23 | 27.5448 | 1855.19 | -6.24873 | 1871.87 | 3.75615 | 1861.15 | -46.7741 | 1854.89 | 50.0675 | 1289.31 | -17.5751
[6 empty] | 1965.65 | 19.6462 | 1979.33 | -14.2028 | 1975.92 | 39.5173 | 1855.88 | 3.52249 | 1872.56 | 10.7385 | 1861.84 | -12.9902 | 1855.59 | 26.8778 | 1289.81 | -32.1786
[6 empty] | 1966.33 | -7.27038 | 1980.02 | -86.7241 | 1976.6 | 7.31338 | 1856.58 | 6.29092 | 1873.26 | 0.108054 | 1862.54 | 0.278694 | 1856.28 | -6.31527 | 1290.3 | -42.2306
[6 empty] | 1967.02 | -17.1894 | 1980.7 | -113.589 | 1977.28 | 9.9904 | 1857.27 | 36.9018 | 1873.95 | 0.823265 | 1863.23 | 80.0779 | 1856.98 | -3.86495 | 1290.8 | -36.4845
[6 empty] | 1967.7 | -66.9612 | 1981.39 | -12.6284 | 1977.97 | 17.2582 | 1857.97 | 70.318 | 1874.64 | -2.74765 | 1863.93 | 147.259 | 1857.67 | -16.8997 | 1291.29 | -1.69518
[6 empty] | 1968.39 | -40.9813 | 1982.07 | 18.8589 | 1978.65 | 14.9571 | 1858.67 | 79.467 | 1875.34 | -2.47494 | 1864.62 | 163.903 | 1858.37 | 45.6468 | 1291.78 | 9.54398
[6 empty] | 1969.07 | -31.5613 | 1982.75 | -51.9708 | 1979.33 | -0.36453 | 1859.36 | 49.6049 | 1876.03 | 13.3884 | 1865.32 | 103.519 | 1859.06 | -25.8674 | 1292.28 | -0.11723
[6 empty] | 1969.76 | -27.2774 | 1983.43 | -0.686691 | 1980.02 | -10.9815 | 1860.06 | 17.5123 | 1876.73 | 45.8559 | 1866.01 | 39.9461 | 1859.76 | -53.503 | 1292.77 | -8.78105
[6 empty] | 1970.44 | -14.6713 | 1984.12 | 18.4234 | 1980.7 | -29.0713 | 1860.75 | 16.2731 | 1877.42 | 60.474 | 1866.71 | -20.6698 | 1860.45 | -42.3881 | 1293.27 | 7.38918
[6 empty] | 1971.13 | -16.4754 | 1984.8 | 14.4875 | 1981.39 | 8.29305 | 1861.45 | 21.0664 | 1878.11 | 59.2442 | 1867.4 | -28.3803 | 1861.15 | 1.11149 | 1293.76 | -6.59835
[6 empty] | 1971.81 | 65.7405 | 1985.48 | 0.720189 | 1982.07 | 20.3681 | 1862.14 | 0.812071 | 1878.81 | 46.6997 | 1868.09 | 11.86 | 1861.84 | -35.1887 | 1294.26 | -1.80868
[6 empty] | 1972.5 | 85.9164 | 1986.17 | 16.3131 | 1982.75 | 45.384 | 1862.84 | 43.488 | 1879.5 | 55.8174 | 1868.79 | 34.9141 | 1862.54 | -40.0388 | 1294.75 | 19.7262
[6 empty] | 1973.18 | 57.8406 | 1986.85 | -1.33989 | 1983.43 | 8.07661 | 1863.53 | 50.4328 | 1880.19 | 40.9111 | 1869.48 | 46.0773 | 1863.23 | -49.6633 | 1295.24 | 24.9587
[6 empty] | 1973.86 | 53.8177 | 1987.53 | -103.69 | 1984.12 | -58.2564 | 1864.23 | 64.6546 | 1880.89 | 70.1782 | 1870.18 | 65.6633 | 1863.93 | -8.03303 | 1295.74 | 27.1321
[6 empty] | 1974.55 | 46.7623 | 1988.21 | 67.614 | 1984.8 | -62.027 | 1864.92 | 50.9074 | 1881.58 | 60.9885 | 1870.87 | 80.8831 | 1864.62 | -12.4032 | 1296.23 | 18.4516
[6 empty] | 1975.23 | 36.1369 | 1988.9 | 71.1144 | 1985.48 | 0 | 1865.62 | 41.0729 | 1882.27 | 28.5879 | 1871.56 | 51.1093 | 1865.32 | 11.0391 | 1296.73 | 27.0707
[6 empty] | 1975.92 | 12.7596 | 1989.58 | -6.71618 | 1986.17 | -17.6683 | 1866.31 | 13.2621 | 1882.97 | 11.3816 | 1872.26 | -4.98552 | 1866.01 | -13.0852 | 1297.22 | 40.9392
[6 empty] | 1976.6 | -21.5885 | 1990.26 | 2.17731 | 1986.85 | -9.63726 | 1867.01 | -12.6609 | 1883.66 | 17.8186 | 1872.95 | -111.292 | 1866.71 | 37.9674 | 1297.71 | 62.9039
[6 empty] | 1977.28 | -46.3247 | 1990.95 | 32.6095 | 1987.53 | 23.4324 | 1867.7 | -8.65858 | 1884.35 | 54.1914 | 1873.64 | -106.538 | 1867.4 | 23.3665 | 1298.21 | 62.7067
[6 empty] | 1977.97 | -65.3183 | 1991.63 | 38.036 | 1988.21 | 7.93992 | 1868.4 | -29.6933 | 1885.05 | 14.5152 | 1874.34 | -72.321 | 1868.09 | 127.973 | 1298.7 | 45.9912
[6 empty] | 1978.65 | -53.6258 | 1992.31 | 18.7417 | 1988.9 | 1.95935 | 1869.09 | -20.5707 | 1885.74 | -8.30984 | 1875.03 | -42.4233 | 1868.79 | 101.145 | 1299.19 | 35.3903
[6 empty] | 1979.33 | 4.69849 | 1992.99 | -4.55561 | 1989.58 | -1.53786 | 1869.79 | 12.7137 | 1886.43 | -13.6611 | 1875.72 | -50.6448 | 1869.48 | 2.98081 | 1299.69 | 40.6321
[6 empty] | 1980.02 | 49.0041 | 1993.68 | 20.4165 | 1990.26 | -32.4204 | 1870.48 | 26.7034 | 1887.12 | 0.452796 | 1876.42 | -40.6583 | 1870.18 | 13.5652 | 1300.18 | 88.0487
[6 empty] | 1980.7 | 55.3301 | 1994.36 | 5.35954 | 1990.95 | 1.46951 | 1871.17 | 3.95489 | 1887.82 | 27.5537 | 1877.11 | -31.415 | 1870.87 | -44.9142 | 1300.68 | 85.3134
[6 empty] | 1981.39 | 81.525 | 1995.04 | -31.0351 | 1991.63 | 19.9238 | 1871.87 | -10.23 | 1888.51 | 43.8749 | 1877.8 | -26.4914 | 1871.56 | -4.01651 | 1301.17 | 69.4241
[6 empty] | 1982.07 | 98.0849 | 1995.72 | -4.52211 | 1992.31 | -3.80478 | 1872.56 | -31.3913 | 1889.2 | 28.9378 | 1878.5 | -40.4415 | 1872.26 | -19.8805 | 1301.66 | 44.6682
[6 empty] | 1982.75 | 43.7528 | 1996.4 | 32.1238 | 1992.99 | -14.4787 | 1873.26 | -37.3711 | 1889.9 | -11.0626 | 1879.19 | -17.9293 | 1872.95 | -82.7806 | 1302.16 | 36.5254
[6 empty] | 1983.43 | 15.0935 | 1997.08 | 29.779 | 1993.68 | 26.6449 | 1873.95 | -21.0928 | 1890.59 | 48.9586 | 1879.88 | -74.5505 | 1873.64 | -24.9832 | 1302.65 | 50.8535
[6 empty] | 1984.12 | 10.9171 | 1997.77 | -44.5679 | 1994.36 | 74.1135 | 1874.64 | -1.07046 | 1891.28 | 69.2263 | 1880.58 | -88.253 | 1874.34 | -13.5147 | 1303.14 | 66.2719
[6 empty] | 1984.8 | -19.7076 | 1998.45 | 3.50045 | 1995.04 | 46.3636 | 1875.34 | -18.7304 | 1891.97 | 92.3292 | 1881.27 | -27.6526 | 1875.03 | -1.89458 | 1303.63 | 78.408
[6 empty] | 1985.48 | 5.36642 | 1999.13 | -111.093 | 1995.72 | 13.6813 | 1876.03 | -33.8381 | 1892.67 | 88.5731 | 1881.96 | 41.0608 | 1875.72 | -37.4369 | 1304.13 | 75.6168
[6 empty] | 1986.17 | 24.1911 | 1999.81 | 55.6053 | 1996.4 | -10.6853 | 1876.73 | -15.2184 | 1893.36 | 49.9825 | 1882.66 | 67.1961 | 1876.42 | -6.01214 | 1304.62 | 13.0181
[6 empty] | 1986.85 | -5.95757 |  |  | 1997.08 | -26.2006 | 1877.42 | -6.77077 | 1894.05 | 13.9338 | 1883.35 | 70.0605 | 1877.11 | -7.22467 | 1305.12 | 35.3159
[6 empty] | 1987.53 | -6.54872 |  |  | 1997.77 | 4.29462 | 1878.11 | 0.885896 | 1894.74 | -1.04452 | 1884.04 | 33.8922 | 1877.8 | -19.8047 | 1305.61 | 8.37726
[6 empty] | 1988.21 | 11.1321 |  |  | 1998.45 | 0 | 1878.81 | 3.83888 | 1895.43 | -3.14384 | 1884.73 | -9.33623 | 1878.5 | -53.8061 | 1306.1 | 16.2037
[6 empty] | 1988.9 | 22.932 |  |  | 1999.13 | -25.107 | 1879.5 | -11.8858 | 1896.13 | -33.2188 | 1885.42 | -1.30057 | 1879.19 | -68.306 | 1306.59 | 0.980635
[6 empty] | 1989.58 | 28.2984 |  |  | 1999.81 | -121.867 | 1880.19 | 1.84034 | 1896.82 | 32.6167 | 1886.12 | 11.6742 | 1879.88 | -17.9354 | 1307.09 | -22.8114
[6 empty] | 1990.26 | 35.8222 |  |  |  |  | 1880.89 | 38.489 | 1897.51 | 39.2286 | 1886.81 | -55.7232 | 1880.58 | -7.4015 | 1307.58 | -36.3263
[6 empty] | 1990.95 | 3.70045 |  |  |  |  | 1881.58 | 61.4907 | 1898.2 | 80.0265 | 1887.5 | -109.511 | 1881.27 | -25.8674 | 1308.07 | -47.8278
[6 empty] | 1991.63 | -63.5064 |  |  |  |  | 1882.27 | 61.3272 | 1898.89 | 110.318 | 1888.19 | -152.941 | 1881.96 | -92.0262 | 1308.57 | -56.4004
[6 empty] | 1992.31 | -72.7038 |  |  |  |  | 1882.97 | 12.7664 | 1899.58 | 124.025 | 1888.89 | -182.947 | 1882.66 | -105.389 | 1309.06 | -49.5807
[6 empty] | 1992.99 | -52.6815 |  |  |  |  | 1883.66 | 5.04117 | 1900.27 | 105.337 | 1889.58 | -136.653 | 1883.35 | -31.8795 | 1309.55 | -6.72302
[6 empty] | 1993.68 | 7.31645 |  |  |  |  | 1884.35 | -9.6763 | 1900.96 | 76.3939 | 1890.27 | -96.0873 | 1884.04 | 6.29001 | 1310.04 | 4.0714
[6 empty] | 1994.36 | -1.43565 |  |  |  |  | 1885.05 | 7.34555 | 1901.66 | 48.0067 | 1890.96 | -23.5341 | 1884.73 | 92.6829 | 1310.54 | 6.81792
[6 empty] | 1995.04 | 2.31854 |  |  |  |  | 1885.74 | 35.0667 | 1902.35 | 38.3179 | 1891.65 | -37.732 | 1885.42 | 176.019 | 1311.03 | 3.04611
[6 empty] | 1995.72 | -2.35692 |  |  |  |  | 1886.43 | 7.21372 | 1903.04 | 42.2592 | 1892.35 | -105.687 | 1886.12 | 204.893 | 1311.52 | 3.77368
[6 empty] | 1996.4 | 37.2425 |  |  |  |  | 1887.12 | 6.84987 | 1903.73 | 55.4778 | 1893.04 | -136.947 | 1886.81 | 137.471 | 1312.01 | -11.4755
[6 empty] | 1997.08 | 95.9429 |  |  |  |  | 1887.82 | -21.8416 | 1904.42 | 65.2386 | 1893.73 | -98.4717 | 1887.5 | 69.7964 | 1312.51 | -11.5815
[6 empty] | 1997.77 | 163.311 |  |  |  |  | 1888.51 | -33.374 | 1905.11 | 76.9702 | 1894.42 | -63.5421 | 1888.19 | 49.5117 | 1313 | 7.73715
[6 empty] | 1998.45 | 0 |  |  |  |  | 1889.2 | -20.5654 | 1905.8 | 81.3643 | 1895.11 | 3.57657 | 1888.89 | 12.3274 | 1313.49 | -8.44239
[6 empty] | 1999.13 | -58.4778 |  |  |  |  | 1889.9 | 0.97554 | 1906.49 | 107.061 | 1895.8 | 2.0902 | 1889.58 | 59.9698 | 1313.98 | -8.17444
[6 empty] | 1999.81 | 10.0112 |  |  |  |  | 1890.59 | 4.00762 | 1907.18 | 89.0619 | 1896.49 | 18.5176 | 1890.27 | 115.393 | 1314.48 | -0.656858
[12 empty] | 1891.28 | -20.1436 | 1907.88 | 61.2664 | 1897.19 | 28.8293 | 1890.96 | 158.842 | 1314.97 | 29.7298
[12 empty] | 1891.97 | -37.8879 | 1908.57 | 38.4619 | 1897.88 | 28.9377 | 1891.65 | 105.415 | 1315.46 | 61.5697
[12 empty] | 1892.67 | -50.0057 | 1909.26 | 16.702 | 1898.57 | -9.25882 | 1892.35 | -17.6322 | 1315.95 | 79.3719
[12 empty] | 1893.36 | -46.4568 | 1909.95 | 14.8754 | 1899.26 | -66.4839 | 1893.04 | -66.9924 | 1316.45 | 82.552
[12 empty] | 1894.05 | -30.2892 | 1910.64 | 0.0411633 | 1899.95 | -111.818 | 1893.73 | -42.3376 | 1316.94 | 79.1932
[12 empty] | 1894.74 | 9.8345 | 1911.33 | 12.5908 | 1900.64 | -153.421 | 1894.42 | 37.0328 | 1317.43 | 75.561
[12 empty] | 1895.43 | 15.925 | 1912.02 | 14.9268 | 1901.33 | -160.295 | 1895.11 | -19.5268 | 1317.92 | 69.3311
[12 empty] | 1896.13 | 66.8746 | 1912.71 | 41.014 | 1902.02 | -66.5613 | 1895.8 | 37.5632 | 1318.41 | 58.4659
[12 empty] | 1896.82 | 73.0917 | 1913.4 | 52.7713 | 1902.72 | 11.349 | 1896.49 | 44.5353 | 1318.91 | 51.2833
[12 empty] | 1897.51 | 25.2375 | 1914.09 | 82.1773 | 1903.4 | 44.2658 | 1897.19 | -3.03133 | 1319.4 | 29.0748
[12 empty] | 1898.2 | 1.66633 | 1914.78 | 104.076 | 1904.1 | 31.2756 | 1897.88 | 16.1924 | 1319.89 | 9.12158
[12 empty] | 1898.89 | -3.3432 | 1915.47 | 94.9945 | 1904.79 | -75.6653 | 1898.57 | -15.0556 | 1320.38 | 17.2569
[12 empty] | 1899.58 | -33.7379 | 1916.16 | 93.0341 | 1905.48 | -63.9137 | 1899.26 | -46.051 | 1320.87 | 18.9149
[12 empty] | 1900.27 | 9.6974 | 1916.85 | 72.3033 | 1906.17 | -33.7684 | 1899.95 | -17.6322 | 1321.36 | 10.7107
[12 empty] | 1900.96 | 65.5879 | 1917.54 | 35.3387 | 1906.86 | -65.8181 | 1900.64 | -19.7289 | 1321.86 | 14.5569
[12 empty] | 1901.66 | 89.3226 | 1918.23 | 16.6866 | 1907.55 | -107.607 | 1901.33 | 75.2275 | 1322.35 | 17.417
[12 empty] | 1902.35 | 61.5961 | 1918.92 | 5.14026 | 1908.24 | -127.502 | 1902.02 | 28.9745 | 1322.84 | 34.4413
[12 empty] | 1903.04 | 40.4559 | 1919.61 | -6.70961 | 1908.93 | -173.084 | 1902.72 | 9.59922 | 1323.33 | 47.6231
[12 empty] | 1903.73 | 44.6903 | 1920.3 | 14.0367 | 1909.62 | -172.527 | 1903.4 | 70.7058 | 1323.82 | 44.1286
[12 empty] | 1904.42 | 77.6161 | 1920.99 | 50.5588 | 1910.31 | -127.1 | 1904.1 | 15.1314 | 1324.31 | 35.1391
[12 empty] | 1905.11 | 63.621 | 1921.68 | 93.8728 | 1911 | -92.8979 | 1904.79 | 41.4282 | 1324.8 | 25.1597
[12 empty] | 1905.8 | 35.0509 | 1922.36 | 128.311 | 1911.69 | -59.9501 | 1905.48 | 78.5115 | 1325.3 | 17.1509
[12 empty] | 1906.49 | 4.18691 | 1923.05 | 135.268 | 1912.38 | 1.2696 | 1906.17 | 113.119 | 1325.79 | -8.10373
[12 empty] | 1907.18 | 2.76315 | 1923.74 | 107.966 | 1913.07 | 67.2426 | 1906.86 | 82.7301 | 1326.28 | -5.75541
[12 empty] | 1907.88 | -2.13037 | 1924.43 | 58.74 | 1913.76 | 86.6737 | 1907.55 | 28.1661 | 1326.77 | 26.9014
[12 empty] | 1908.57 | 0.358577 | 1925.12 | 46.3756 | 1914.45 | 63.6195 | 1908.24 | 12.6558 | 1327.26 | 37.5135
[12 empty] | 1909.26 | 11.7065 | 1925.81 | 15.0915 | 1915.14 | 0.479972 | 1908.93 | 120.091 | 1327.75 | 36.5291
[12 empty] | 1909.95 | 11.7065 | 1926.5 | 10.368 | 1915.83 | -51.837 | 1909.62 | 151.592 | 1328.24 | 29.326
[12 empty] | 1910.64 | -1.34466 | 1927.19 | 10.5841 | 1916.52 | -115.162 | 1910.31 | 145.074 | 1328.73 | 35.7532
[12 empty] | 1911.33 | 36.0422 | 1927.88 | 16.1566 | 1917.21 | -124.638 | 1911 | 15.3082 | 1329.23 | 21.8977
[12 empty] | 1912.02 | 26.9407 | 1928.56 | 48.9689 | 1917.89 | -44.7458 | 1911.69 | 32.8142 | 1329.72 | -0.790834
[12 empty] | 1912.71 | 4.89352 | 1929.25 | 60.9268 | 1918.58 | -8.62402 | 1912.38 | 136.46 | 1330.21 | -13.8275
[12 empty] | 1913.4 | -25.2744 | 1929.94 | 17.7105 | 1919.27 | -20.2517 | 1913.07 | 105.768 | 1330.7 | -11.3936
[12 empty] | 1914.09 | -76.7513 | 1930.63 | 59.2185 | 1919.96 | 2.07472 | 1913.76 | 70.9584 | 1331.19 | -9.28161
[12 empty] | 1914.78 | -36.9018 | 1931.32 | 60.8959 | 1920.65 | -10.5129 | 1914.45 | 41.6808 | 1331.68 | -11.5983
[12 empty] | 1915.47 | -5.9798 | 1932.01 | 59.0641 | 1921.34 | 40.1474 | 1915.14 | -14.4999 | 1332.17 | -30.8872
[12 empty] | 1916.16 | 5.07808 | 1932.69 | 19.8253 | 1922.03 | 73.5596 | 1915.83 | -29.9344 | 1332.66 | -38.7341
[12 empty] | 1916.85 | -8.06798 | 1933.38 | -39.7689 | 1922.72 | 128.927 | 1916.52 | 25.8674 | 1333.15 | -51.2796
[12 empty] | 1917.54 | 4.69841 | 1934.07 | -69.1749 | 1923.41 | 142.908 | 1917.21 | -73.1561 | 1333.64 | -45.6898
[12 empty] | 1918.23 | 61.9389 | 1934.76 | -95.8435 | 1924.09 | 91.1792 | 1917.89 | 111.755 | 1334.13 | -19.261
[12 empty] | 1918.92 | 101.382 | 1935.45 | 64.8116 | 1924.78 | 111.276 | 1918.58 | 45.2426 | 1334.62 | -17.3649
[12 empty] | 1919.61 | 93.8259 | 1936.13 | 18.2508 | 1925.47 | 102.296 | 1919.27 | 67.0935 | 1335.11 | 2.86747
[12 empty] | 1920.3 | 57.367 | 1936.82 | -10.296 | 1926.16 | 83.9177 | 1919.96 | 195.95 | 1335.6 | -34.1529
[12 empty] | 1920.99 | 0.638056 | 1937.51 | -70.7854 | 1926.85 | 34.9296 | 1920.65 | -3.03133 | 1336.1 | -27.4764
[12 empty] | 1921.68 | -9.4021 | 1938.2 | -72.1386 | 1927.54 | 50.1958 | 1921.34 | -97.2552 | 1336.59 | -31.4008
[12 empty] | 1922.36 | -19.7428 | 1938.88 | 1.97584 | 1928.22 | 52.9982 | 1922.03 | -109.204 | 1337.08 | -50.4422
[12 empty] | 1923.05 | -30.8112 | 1939.57 | 0.565995 | 1928.91 | 57.4264 | 1922.72 | -24.8317 | 1337.57 | -83.6238
[12 empty] | 1923.74 | -2.86861 | 1940.26 | 6.47292 | 1929.6 | 54.3452 | 1923.41 | 39.9125 | 1338.06 | -121.675
[12 empty] | 1924.43 | -4.68787 | 1940.95 | -45.2899 | 1930.29 | 79.4122 | 1924.09 | 83.6647 | 1338.55 | -158.948
[12 empty] | 1925.12 | 25.48 | 1941.64 | -36.342 | 1930.98 | 61.7926 | 1924.78 | 27.863 | 1339.04 | -167.166
[12 empty] | 1925.81 | 20.3229 | 1942.32 | -29.3957 | 1931.66 | 76.6717 | 1925.47 | 49.9412 | 1339.53 | -142.51
[12 empty] | 1926.5 | 26.5821 | 1943.01 | 15.2458 | 1932.35 | 69.5805 | 1926.16 | -59.6414 | 1340.02 | -97.3359
[12 empty] | 1927.19 | 30.748 | 1943.7 | 33.1622 | 1933.04 | 4.95455 | 1926.85 | -52.5431 | 1340.51 | -95.8249
[12 empty] | 1927.88 | 26.9513 | 1944.38 | 41.3125 | 1933.73 | -33.6445 | 1927.54 | -23.7202 | 1341 | -85.2631
[12 empty] | 1928.56 | 0.226747 | 1945.07 | 30.6563 | 1934.42 | -38.7694 | 1928.22 | 56.1301 | 1341.49 | -72.6972
[12 empty] | 1929.25 | -0.205654 | 1945.76 | 0.812975 | 1935.1 | -0.015483 | 1928.91 | 0.631527 | 1341.98 | -61.8842
[12 empty] | 1929.94 | -21.1982 | 1946.44 | -45.7993 | 1935.79 | 103.039 | 1929.6 | -202.417 | 1342.47 | -58.0826
[12 empty] | 1930.63 | -19.4159 | 1947.13 | -88.7326 | 1936.48 | 145.571 | 1930.29 | -200.851 | 1342.96 | -55.6357
[12 empty] | 1931.32 | 10.1667 | 1947.82 | -24.4613 | 1937.16 | 117.547 | 1930.98 | -213.38 | 1343.45 | -55.9222
[12 empty] | 1932.01 | 21.2826 | 1948.5 | -3.20044 | 1937.85 | 36.6637 | 1931.66 | -149.647 | 1343.94 | -68.0713
[12 empty] | 1932.69 | 36.5537 | 1949.19 | 20.8698 | 1938.54 | -28.3029 | 1932.35 | -1.08623 | 1344.43 | -49.6942
[12 empty] | 1933.38 | 42.6021 | 1949.88 | 4.32214 | 1939.23 | -41.6337 | 1933.04 | -16.6218 | 1344.92 | -25.7793
[12 empty] | 1934.07 | 24.4518 | 1950.57 | -15.2407 | 1939.91 | -17.6816 | 1933.73 | -46.2025 | 1345.4 | -0.61406
[12 empty] | 1934.76 | 23.4446 | 1951.25 | -18.6573 | 1940.6 | 25.2218 | 1934.42 | -13.2116 | 1345.89 | 13.7568
[12 empty] | 1935.45 | 41.4947 | 1951.94 | -66.525 | 1941.29 | -6.62671 | 1935.1 | -11.1654 | 1346.38 | 11.896
[12 empty] | 1936.13 | 75.955 | 1952.62 | -59.3935 | 1941.97 | -0.820598 | 1935.79 | 0.328394 | 1346.87 | -23.6934
[12 empty] | 1936.82 | 84.2761 | 1953.31 | -71.1199 | 1942.66 | -50.8151 | 1936.48 | -77.6021 | 1347.36 | -73.944
[12 empty] | 1937.51 | 65.936 | 1954 | -95.7921 | 1943.35 | -30.8576 | 1937.16 | -29.7828 | 1347.85 | -118.004
[12 empty] | 1938.2 | 48.2022 | 1954.68 | -88.0894 | 1944.03 | -1.02188 | 1937.85 | 0.277872 | 1348.34 | -136.987
[12 empty] | 1938.88 | 44.2421 | 1955.37 | -63.5509 | 1944.72 | 31.415 | 1938.54 | -33.7993 | 1348.83 | -133.668
[12 empty] | 1939.57 | 34.9402 | 1956.05 | -33.5944 | 1945.41 | 132.008 | 1939.23 | -158.362 | 1349.32 | -118.314
[12 empty] | 1940.26 | -6.11163 | 1956.74 | -27.1935 | 1946.09 | 162.711 | 1939.91 | -126.962 | 1349.81 | -109.517
[12 empty] | 1940.95 | -10.2247 | 1957.43 | -24.0548 | 1946.78 | 161.333 | 1940.6 | -8.66455 | 1350.3 | -100.938
[12 empty] | 1941.64 | 10.1562 | 1958.11 | -31.315 | 1947.47 | 122.904 | 1941.29 | 46.4552 | 1350.79 | -97.522
[12 empty] | 1942.32 | 49.1039 | 1958.8 | -43.6176 | 1948.15 | 35.8121 | 1941.97 | 82.2249 | 1351.28 | -75.7489
[12 empty] | 1943.01 | 8.1418 | 1959.48 | -69.3395 | 1948.84 | -240.513 | 1942.66 | 17.8849 | 1351.77 | -64.8428
[12 empty] | 1943.7 | 4.68259 | 1960.17 | -63.2113 | 1949.52 | -18.5486 | 1943.35 | -105.212 | 1352.25 | -87.7715
[12 empty] | 1944.38 | 9.78177 | 1960.85 | -89.952 |  |  | 1944.03 | -94.2997 | 1352.74 | -112.544
[12 empty] | 1945.07 | 3.5014 | 1961.54 | -114.933 |  |  | 1944.72 | -124.436 | 1353.23 | -113.02
[12 empty] | 1945.76 | -3.71233 | 1962.22 | -115.921 |  |  | 1945.41 | 8.53825 | 1353.72 | -111.322
[12 empty] | 1946.44 | -10.1614 | 1962.91 | -120.773 |  |  | 1946.09 | 45.1921 | 1354.21 | -78.5959
[12 empty] | 1947.13 | -6.81296 | 1963.59 | -78.7762 |  |  | 1946.78 | 22.6339 | 1354.7 | -107.252
[12 empty] | 1947.82 | 35.246 | 1964.28 | -67.374 |  |  | 1947.47 | -16.445 | 1355.19 | -100.829
[12 empty] | 1948.5 | 36.9967 | 1964.96 | -36.6559 |  |  | 1948.15 | 48.0466 | 1355.68 | -97.7341
[12 empty] | 1949.19 | 7.55121 | 1965.65 | -61.5031 |  |  | 1948.84 | 59.8688 | 1356.17 | -98.5491
[12 empty] | 1949.88 | -23.8559 | 1966.33 | -18.1942 |  |  | 1949.52 | 607.428 | 1356.65 | -107.265
[12 empty] | 1950.57 | -34.8189 | 1967.02 | 3.65839 |  |  |  |  | 1357.14 | -99.3474
[12 empty] | 1951.25 | -44.7008 | 1967.7 | 32.1742 |  |  |  |  | 1357.63 | -93.7985
[12 empty] | 1951.94 | -20.1699 | 1968.39 | -14.0007 |  |  |  |  | 1358.12 | -96.4967
[12 empty] | 1952.62 | 4.95152 | 1969.07 | -47.9295 |  |  |  |  | 1358.61 | -90.5236
[12 empty] | 1953.31 | 8.99079 | 1969.76 | -91.9433 |  |  |  |  | 1359.1 | -67.9597
[12 empty] | 1954 | 11.6221 | 1970.44 | -111.974 |  |  |  |  | 1359.59 | -27.3982
[12 empty] | 1954.68 | 1.23393 | 1971.13 | -103.371 |  |  |  |  | 1360.07 | -4.19049
[12 empty] | 1955.37 | -1.27611 | 1971.81 | -81.9098 |  |  |  |  | 1360.56 | -13.0906
[12 empty] | 1956.05 | -25.0371 | 1972.5 | -60.8959 |  |  |  |  | 1361.05 | -37.9935
[12 empty] | 1956.74 | -50.4275 | 1973.18 | -63.8957 |  |  |  |  | 1361.54 | -50.1612
[12 empty] | 1957.43 | -61.9863 | 1973.86 | -78.6013 |  |  |  |  | 1362.03 | -44.1565
[12 empty] | 1958.11 | -36.1846 | 1974.55 | -120.902 |  |  |  |  | 1362.51 | -53.8344
[12 empty] | 1958.8 | -38.8529 | 1975.23 | -102.167 |  |  |  |  | 1363 | -61.1604
[12 empty] | 1959.48 | -72.9071 | 1975.92 | -84.1326 |  |  |  |  | 1363.49 | -62.1801
[12 empty] | 1960.17 | -71.8472 | 1976.6 | -85.8563 |  |  |  |  | 1363.98 | -64.8168
[12 empty] | 1960.85 | -85.4098 | 1977.28 | -116.729 |  |  |  |  | 1364.47 | -59.0316
[12 empty] | 1961.54 | -32.5145 | 1977.97 | -126.577 |  |  |  |  | 1364.96 | -45.1055
[12 empty] | 1962.22 | -0.548412 | 1978.65 | -124.55 |  |  |  |  | 1365.44 | -30.7886
[12 empty] | 1962.91 | 5.45775 | 1979.33 | -101.781 |  |  |  |  | 1365.93 | -4.25562
[12 empty] | 1963.59 | 11.4745 | 1980.02 | -106.15 |  |  |  |  | 1366.42 | 6.02523
[12 empty] | 1964.28 | 6.22236 | 1980.7 | -95.4216 |  |  |  |  | 1366.91 | 15.2789
[12 empty] | 1964.96 | 1.76652 | 1981.39 | -73.353 |  |  |  |  | 1367.39 | -5.88567
[12 empty] | 1965.65 | -16.7951 | 1982.07 | -49.3702 |  |  |  |  | 1367.88 | -62.1968
[12 empty] | 1966.33 | -31.6444 | 1982.75 | -20.6948 |  |  |  |  | 1368.37 | -120.185
[12 empty] | 1967.02 | -27.8003 | 1983.43 | -4.69261 |  |  |  |  | 1368.86 | -62.5448
[12 empty] | 1967.7 | -32.9785 | 1984.12 | -1.70828 |  |  |  |  | 1369.34 | -59.1991
[12 empty] | 1968.39 | -62.4609 | 1984.8 | 6.7199 |  |  |  |  | 1369.83 | -57.3699
[12 empty] | 1969.07 | -89.3595 | 1985.48 | -37.4534 |  |  |  |  | 1370.32 | -53.3264
[12 empty] | 1969.76 | -88.695 | 1986.17 | -22.0121 |  |  |  |  | 1370.81 | -62.8834
[12 empty] | 1970.44 | -56.4969 | 1986.85 | -22.9948 |  |  |  |  | 1371.29 | -59.8522
[12 empty] | 1971.13 | -31.7182 | 1987.53 | -54.67 |  |  |  |  | 1371.78 | -43.8755
[12 empty] | 1971.81 | -5.91652 | 1988.21 | -98.7404 |  |  |  |  | 1372.27 | -44.9622
[12 empty] | 1972.5 | -11.0579 | 1988.9 | -118.494 |  |  |  |  | 1372.75 | -41.9161
[12 empty] | 1973.18 | -2.73679 | 1989.58 | -109.134 |  |  |  |  | 1373.24 | -26.4995
[12 empty] | 1973.86 | 4.47166 | 1990.26 | -89.4889 |  |  |  |  | 1373.73 | -21.8345
[12 empty] | 1974.55 | 0.801525 | 1990.95 | -48.655 |  |  |  |  | 1374.22 | -33.1685
[12 empty] | 1975.23 | -26.0496 | 1991.63 | 2.25369 |  |  |  |  | 1374.7 | -51.1419
[12 empty] | 1975.92 | -53.8709 | 1992.31 | 33.0747 |  |  |  |  | 1375.19 | -41.0155
[12 empty] | 1976.6 | -26.5452 | 1992.99 | 33.4966 |  |  |  |  | 1375.68 | 19.8899
[12 empty] | 1977.28 | 6.1749 | 1993.68 | 19.2953 |  |  |  |  | 1376.17 | 35.0423
[12 empty] | 1977.97 | 3.17446 | 1994.36 | 17.1908 |  |  |  |  | 1376.65 | 28.7119
[12 empty] | 1978.65 | -14.1849 | 1995.04 | -0.998209 |  |  |  |  | 1377.14 | -5.9508
[12 empty] | 1979.33 | -17.6072 | 1995.72 | 6.49865 |  |  |  |  | 1377.63 | -32.4745
[12 empty] | 1980.02 | -17.7548 | 1996.4 | 31.8707 |  |  |  |  | 1378.11 | 16.7917
[12 empty] | 1980.7 | -1.67687 | 1997.08 | 19.0534 |  |  |  |  | 1378.6 | 22.6681
[12 empty] | 1981.39 | 0.569504 | 1997.77 | 37.3608 |  |  |  |  | 1379.08 | 10.9489
[12 empty] | 1982.07 | 15.4715 | 1998.45 | -21.9194 |  |  |  |  | 1379.57 | 1.63563
[12 empty] | 1982.75 | 27.8688 | 1999.13 | -124.282 |  |  |  |  | 1380.06 | 5.68098
[12 empty] | 1983.43 | 26.0865 | 1999.81 | -6.40603 |  |  |  |  | 1380.54 | 5.6233
[12 empty] | 1984.12 | 30.5792 | [6 empty] | 1381.03 | -8.86107
[12 empty] | 1984.8 | 29.8093 | [6 empty] | 1381.52 | -14.9384
[12 empty] | 1985.48 | 13.3517 | [6 empty] | 1382 | -9.08808
[12 empty] | 1986.17 | -1.72961 | [6 empty] | 1382.49 | 11.4569
[12 empty] | 1986.85 | 3.91798 | [6 empty] | 1382.98 | 10.7814
[12 empty] | 1987.53 | -24.4307 | [6 empty] | 1383.46 | 9.53467
[12 empty] | 1988.21 | 9.44428 | [6 empty] | 1383.95 | -4.23701
[12 empty] | 1988.9 | 50.1322 | [6 empty] | 1384.44 | -25.4444
[12 empty] | 1989.58 | 56.6868 | [6 empty] | 1384.92 | -41.0415
[12 empty] | 1990.26 | 75.8443 | [6 empty] | 1385.41 | -37.3758
[12 empty] | 1990.95 | 67.6287 | [6 empty] | 1385.9 | -25.8668
[12 empty] | 1991.63 | 78.6918 | [6 empty] | 1386.38 | -11.1722
[12 empty] | 1992.31 | 31.3807 | [6 empty] | 1386.87 | 6.16851
[12 empty] | 1992.99 | -12.1863 | [6 empty] | 1387.35 | -8.31772
[12 empty] | 1993.68 | -11.1317 | [6 empty] | 1387.84 | -23.8795
[12 empty] | 1994.36 | -18.1503 | [6 empty] | 1388.32 | -58.0584
[12 empty] | 1995.04 | -2.45731 | [6 empty] | 1388.81 | -77.4143
[12 empty] | 1995.72 | 16.89 | [6 empty] | 1389.3 | -82.6227
[12 empty] | 1996.4 | 10.288 | [6 empty] | 1389.78 | -71.2681
[12 empty] | 1997.08 | 23.4024 | [6 empty] | 1390.27 | -47.8799
[12 empty] | 1997.77 | 54.9414 | [6 empty] | 1390.75 | -15.0128
[12 empty] | 1998.45 | -3.67541 | [6 empty] | 1391.24 | 2.72047
[12 empty] | 1999.13 | -91.6375 | [6 empty] | 1391.72 | -0.40193
[12 empty] | 1999.81 | -50.0742 | [6 empty] | 1392.21 | -1.03274
[20 empty] | 1392.7 | -2.26272
[20 empty] | 1393.18 | -9.32068
[20 empty] | 1393.67 | -8.36796
[20 empty] | 1394.15 | -18.699
[20 empty] | 1394.64 | -1.66913
[20 empty] | 1395.12 | 0.0241902
[20 empty] | 1395.61 | -7.97533
[20 empty] | 1396.09 | -10.5525
[20 empty] | 1396.58 | -8.28236
[20 empty] | 1397.06 | -22.6253
[20 empty] | 1397.55 | -26.8084
[20 empty] | 1398.03 | -16.2112
[20 empty] | 1398.52 | -33.9519
[20 empty] | 1399 | -42.3329
[20 empty] | 1399.49 | -32.1135
[20 empty] | 1399.97 | -16.9164
[20 empty] | 1400.46 | -14.3132
[20 empty] | 1400.94 | -19.6462
[20 empty] | 1401.43 | -34.4469
[20 empty] | 1401.91 | -24.3223
[20 empty] | 1402.4 | -17.7538
[20 empty] | 1402.88 | 14.4304
[20 empty] | 1403.36 | 31.7971
[20 empty] | 1403.85 | 37.6028
[20 empty] | 1404.33 | 53.2855
[20 empty] | 1404.82 | 63.4156
[20 empty] | 1405.3 | 63.2109
[20 empty] | 1405.79 | 37.0613
[20 empty] | 1406.27 | -6.23364
[20 empty] | 1406.76 | -17.1434
[20 empty] | 1407.24 | 7.92695
[20 empty] | 1407.72 | 43.9555
[20 empty] | 1408.21 | 49.5304
[20 empty] | 1408.69 | 38.1182
[20 empty] | 1409.18 | 5.52654
[20 empty] | 1409.66 | -12.9287
[20 empty] | 1410.14 | -34.6795
[20 empty] | 1410.63 | -67.26
[20 empty] | 1411.11 | -79.9078
[20 empty] | 1411.6 | -84.3625
[20 empty] | 1412.08 | -69.9544
[20 empty] | 1412.56 | -61.1324
[20 empty] | 1413.05 | -57.7272
[20 empty] | 1413.53 | -64.0111
[20 empty] | 1414.01 | -44.6384
[20 empty] | 1414.5 | -38.0382
[20 empty] | 1414.98 | -23.1054
[20 empty] | 1415.47 | -8.83129
[20 empty] | 1415.95 | -35.314
[20 empty] | 1416.43 | -52.504
[20 empty] | 1416.92 | -61.7595
[20 empty] | 1417.4 | -57.3457
[20 empty] | 1417.88 | -14.9849
[20 empty] | 1418.37 | -28.5556
[20 empty] | 1418.85 | -38.7006
[20 empty] | 1419.33 | -36.7189
[20 empty] | 1419.81 | -27.188
[20 empty] | 1420.3 | -11.0698
[20 empty] | 1420.78 | 10.0278
[20 empty] | 1421.26 | -17.5286
[20 empty] | 1421.75 | -34.5213
[20 empty] | 1422.23 | -61.2701
[20 empty] | 1422.71 | -83.4247
[20 empty] | 1423.2 | -108.843
[20 empty] | 1423.68 | -88.2869
[20 empty] | 1424.16 | -35.6341
[20 empty] | 1424.64 | -30.5113
[20 empty] | 1425.13 | 27.7313
[20 empty] | 1425.61 | -49.4634
[20 empty] | 1426.09 | -57.7514
[20 empty] | 1426.57 | -46.2033
[20 empty] | 1427.06 | -0.11909
[20 empty] | 1427.54 | -16.1535
[20 empty] | 1428.02 | -23.6692
[20 empty] | 1428.5 | -33.0755
[20 empty] | 1428.99 | -34.4078
[20 empty] | 1429.47 | -29.2795
[20 empty] | 1429.95 | -17.5379
[20 empty] | 1430.43 | -15.1617
[20 empty] | 1430.92 | -30.7551
[20 empty] | 1431.4 | -52.4444
[20 empty] | 1431.88 | -65.8867
[20 empty] | 1432.36 | -57.3681
[20 empty] | 1432.84 | -32.9043
[20 empty] | 1433.33 | -10.372
[20 empty] | 1433.81 | 5.16554
[20 empty] | 1434.29 | 20.331
[20 empty] | 1434.77 | 37.2883
[20 empty] | 1435.25 | 20.3049
[20 empty] | 1435.73 | 45.7028
[20 empty] | 1436.22 | 24.7652
[20 empty] | 1436.7 | 55.1798
[20 empty] | 1437.18 | 59.0967
[20 empty] | 1437.66 | 63.5291
[20 empty] | 1438.14 | 8.95783
[20 empty] | 1438.62 | 13.0758
[20 empty] | 1439.11 | 18.526
[20 empty] | 1439.59 | 13.8498
[20 empty] | 1440.07 | -6.60765
[20 empty] | 1440.55 | -11.0028
[20 empty] | 1441.03 | -25.8426
[20 empty] | 1441.51 | -30.8184
[20 empty] | 1441.99 | -24.9122
[20 empty] | 1442.47 | -28.7473
[20 empty] | 1442.96 | -74.104
[20 empty] | 1443.44 | -77.1817
[20 empty] | 1443.92 | -39.1603
[20 empty] | 1444.4 | 14.2387
[20 empty] | 1444.88 | 30.7216
[20 empty] | 1445.36 | 23.6022
[20 empty] | 1445.84 | 4.06024
[20 empty] | 1446.32 | -9.42861
[20 empty] | 1446.8 | -36.6631
[20 empty] | 1447.28 | -68.9738
[20 empty] | 1447.76 | -73.2127
[20 empty] | 1448.24 | -67.2693
[20 empty] | 1448.73 | -40.8591
[20 empty] | 1449.21 | -15.2045
[20 empty] | 1449.69 | -8.89456
[20 empty] | 1450.17 | 0.424259
[20 empty] | 1450.65 | 16.721
[20 empty] | 1451.13 | 25.7254
[20 empty] | 1451.61 | 45.0831
[20 empty] | 1452.09 | 54.2847
[20 empty] | 1452.57 | 38.8365
[20 empty] | 1453.05 | 18.1278
[20 empty] | 1453.53 | 21.3321
[20 empty] | 1454.01 | 19.8453
[20 empty] | 1454.49 | -23.9837
[20 empty] | 1454.97 | -40.7215
[20 empty] | 1455.45 | -19.2219
[20 empty] | 1455.93 | -9.40442
[20 empty] | 1456.41 | -19.7411
[20 empty] | 1456.89 | -66.1659
[20 empty] | 1457.37 | -89.4443
[20 empty] | 1457.85 | -83.5605
[20 empty] | 1458.33 | -47.1412
[20 empty] | 1458.81 | -11.909
[20 empty] | 1459.29 | 26.0212
[20 empty] | 1459.77 | 43.6615
[20 empty] | 1460.25 | 60.7472
[20 empty] | 1460.73 | 48.1739
[20 empty] | 1461.21 | 12.1491
[20 empty] | 1461.69 | -27.562
[20 empty] | 1462.17 | -43.9053
[20 empty] | 1462.65 | -40.8964
[20 empty] | 1463.12 | -22.3629
[20 empty] | 1463.6 | -22.2662
[20 empty] | 1464.08 | 12.5231
[20 empty] | 1464.56 | 80.8531
[20 empty] | 1465.04 | 80.3023
[20 empty] | 1465.52 | 42.4445
[20 empty] | 1466 | -18.9744
[20 empty] | 1466.48 | -62.6173
[20 empty] | 1466.96 | -82.3677
[20 empty] | 1467.44 | -84.9859
[20 empty] | 1467.92 | -64.9154
[20 empty] | 1468.39 | -45.9019
[20 empty] | 1468.87 | -32.9248
[20 empty] | 1469.35 | -40.3512
[20 empty] | 1469.83 | -51.0042
[20 empty] | 1470.31 | -17.9454
[20 empty] | 1470.79 | -2.12316
[20 empty] | 1471.27 | -22.5751
[20 empty] | 1471.74 | -39.7129
[20 empty] | 1472.22 | -47.0277
[20 empty] | 1472.7 | -32.6531
[20 empty] | 1473.18 | -28.5073
[20 empty] | 1473.66 | -21.8959
[20 empty] | 1474.14 | -56.0599
[20 empty] | 1474.62 | -53.5274
[20 empty] | 1475.09 | -41.3802
[20 empty] | 1475.57 | -35.2824
[20 empty] | 1476.05 | -18.8591
[20 empty] | 1476.53 | -44.1583
[20 empty] | 1477.01 | -45.0962
[20 empty] | 1477.48 | -8.42192
[20 empty] | 1477.96 | 11.2913
[20 empty] | 1478.44 | 15.3775
[20 empty] | 1478.92 | 6.26155
[20 empty] | 1479.4 | 0.459614
[20 empty] | 1479.88 | 12.3631
[20 empty] | 1480.35 | -3.28615
[20 empty] | 1480.83 | 22.8467
[20 empty] | 1481.31 | 37.1115
[20 empty] | 1481.79 | 29.834
[20 empty] | 1482.26 | 17.5007
[20 empty] | 1482.74 | -13.8964
[20 empty] | 1483.22 | -62.0033
[20 empty] | 1483.7 | -61.953
[20 empty] | 1484.17 | -81.5602
[20 empty] | 1484.65 | -96.0408
[20 empty] | 1485.13 | -85.8288
[20 empty] | 1485.61 | -65.215
[20 empty] | 1486.08 | -65.5983
[20 empty] | 1486.56 | -32.2307
[20 empty] | 1487.04 | -11.0159
[20 empty] | 1487.52 | 26.8828
[20 empty] | 1487.99 | -8.10001
[20 empty] | 1488.47 | 11.5201
[20 empty] | 1488.95 | 3.75135
[20 empty] | 1489.42 | 5.99545
[20 empty] | 1489.9 | 16.3786
[20 empty] | 1490.38 | 21.1441
[20 empty] | 1490.86 | -1.75286
[20 empty] | 1491.33 | -29.8898
[20 empty] | 1491.81 | -42.8409
[20 empty] | 1492.29 | -5.62516
[20 empty] | 1492.76 | 32.9359
[20 empty] | 1493.24 | 49.1806
[20 empty] | 1493.72 | 59.8839
[20 empty] | 1494.19 | 9.67795
[20 empty] | 1494.67 | -7.35569
[20 empty] | 1495.15 | 4.10117
[20 empty] | 1495.62 | 27.6885
[20 empty] | 1496.1 | 62.0851
[20 empty] | 1496.57 | 61.3483
[20 empty] | 1497.05 | 55.4384
[20 empty] | 1497.53 | 46.3596
[20 empty] | 1498 | 91.1711
[20 empty] | 1498.48 | 155.465
[20 empty] | 1498.96 | 140.445
[20 empty] | 1499.43 | 89.2675
[20 empty] | 1499.91 | -48.2707